## 01_00_closed
文物采样点 | 含量合计 | 有效 | 文物编号 | 纹饰 | 类型 | 颜色 | 文物风化 | 点位风化 | 论文阶段 | 论文风化 | SiO2 | Na2O | K2O | CaO | MgO | Al2O3 | Fe2O3 | CuO | PbO | BaO | P2O5 | SrO | SnO2 | SO2
01 | 97.61 | TRUE | 01 | C | 高钾 | 蓝绿 | 无风化 | 无风化 | 2 | 无风化 | 71.02755865 | 0 | 10.23460711 | 6.47474644 | 0.8913021207 | 4.026226821 | 1.782604241 | 3.964757709 | 0 | 0 | 1.19864768 | 0 | 0 | 0.3995492265
02 | 99.89 | TRUE | 02 | A | 铅钡 | 浅蓝 | 风化 | 风化 | 3 | 风化 | 36.31995195 | 0 | 1.051156272 | 2.342576835 | 1.181299429 | 5.736309941 | 1.862048253 | 0.2602863149 | 47.48223045 | 0 | 3.573931324 | 0.1902092302 | 0 | 0
03部位1 | 100 | TRUE | 03 | A | 高钾 | 蓝绿 | 无风化 | 无风化 | 4 | 风化 | 87.05 | 0 | 5.19 | 2.01 | 0 | 4.06 | 0 | 0.78 | 0.25 | 0 | 0.66 | 0 | 0 | 0
03部位2 | 98.88 | TRUE | 03 | A | 高钾 | 蓝绿 | 无风化 | 无风化 | 2 | 无风化 | 62.40898058 | 0 | 12.51011327 | 5.936488673 | 1.122572816 | 5.562297735 | 2.184466019 | 5.147653722 | 1.425970874 | 2.892394822 | 0.7079288026 | 0.1011326861 | 0 | 0
04 | 96.06 | TRUE | 04 | A | 高钾 | 蓝绿 | 无风化 | 无风化 | 2 | 无风化 | 68.58213616 | 0 | 10.06662503 | 7.412034145 | 1.623985009 | 6.704143244 | 2.144493025 | 2.269414949 | 0 | 0 | 0.822402665 | 0 | 0 | 0.3747657714
05 | 96.51 | TRUE | 05 | A | 高钾 | 蓝绿 | 无风化 | 无风化 | 2 | 无风化 | 63.80685939 | 0 | 11.34597451 | 7.61579111 | 1.834006839 | 7.771215418 | 2.714744586 | 3.388249922 | 0 | 0 | 0.9739923324 | 0.06216972334 | 0 | 0.4869961662
06部位1 | 98.92 | TRUE | 06 | A | 高钾 | 蓝绿 | 无风化 | 无风化 | 1 | 无风化 | 68.38859685 | 0 | 7.450465022 | 0 | 2.001617469 | 11.27173474 | 2.416093813 | 2.537403963 | 0.2021835827 | 1.395066721 | 4.225636878 | 0.1112009705 | 0 | 0
06部位2 | 98.84 | TRUE | 06 | A | 高钾 | 蓝绿 | 无风化 | 无风化 | 1 | 无风化 | 60.51193849 | 0 | 7.770133549 | 5.473492513 | 1.750303521 | 10.1679482 | 6.110886281 | 2.205584783 | 0.3541076487 | 0.981384055 | 4.552812626 | 0.1214083367 | 0 | 0
07 | 99.7 | TRUE | 07 | B | 高钾 | 蓝绿 | 风化 | 风化 | 3 | 风化 | 92.90872618 | 0 | 0 | 1.073219659 | 0 | 1.985957874 | 0.1705115346 | 3.249749248 | 0 | 0 | 0.6118355065 | 0 | 0 | 0
08 | 99.82 | TRUE | 08 | C | 铅钡 | 紫 | 风化 | 风化 | 4 | 风化 | 20.17631737 | 0 | 0 | 1.482668804 | 0 | 1.342416349 | 0 | 10.42877179 | 28.73171709 | 31.28631537 | 3.596473653 | 0.370667201 | 0 | 2.584652374
08严重风化点 | 98.24 | TRUE | 08 | C | 铅钡 | 紫 | 风化 | 风化 | 4 | 风化 | 4.692589577 | 0 | 0 | 3.247149837 | 0 | 1.129885993 | 0 | 3.196254072 | 33.03135179 | 31.16856678 | 7.695439739 | 0.539495114 | 0 | 15.2992671
09 | 99.77 | TRUE | 09 | B | 高钾 | 蓝绿 | 风化 | 风化 | 3 | 风化 | 95.23904981 | 0 | 0.5913601283 | 0.6214292874 | 0 | 1.323042999 | 0.3207376967 | 1.553573218 | 0 | 0 | 0.3508068558 | 0 | 0 | 0
10 | 99.81 | TRUE | 10 | B | 高钾 | 蓝绿 | 风化 | 风化 | 3 | 风化 | 96.954213 | 0 | 0.9217513275 | 0.2103997595 | 0 | 0.8115419297 | 0.2604949404 | 0.8415990382 | 0 | 0 | 0 | 0 | 0 | 0
11 | 95.39 | TRUE | 11 | C | 铅钡 | 浅蓝 | 风化 | 风化 | 4 | 风化 | 35.21333473 | 0 | 0.2201488626 | 3.679630989 | 0.7443128211 | 2.820002097 | 0 | 5.168256631 | 26.61704581 | 15.31607087 | 9.833315861 | 0.3878813293 | 0 | 0
12 | 99.57 | TRUE | 12 | B | 高钾 | 蓝绿 | 风化 | 风化 | 3 | 风化 | 94.69719795 | 0 | 1.014361756 | 0.7231093703 | 0 | 1.466305112 | 0.2912523853 | 1.65712564 | 0 | 0 | 0.1506477855 | 0 | 0 | 0
13 | 98.14 | TRUE | 13 | C | 高钾 | 浅蓝 | 无风化 | 无风化 | 2 | 无风化 | 60.12838802 | 2.914204198 | 12.76747504 | 8.864886896 | 0 | 6.276747504 | 2.934583248 | 4.819645405 | 0 | 0 | 1.294069696 | 0 | 0 | 0
14 | 99 | TRUE | 14 | C | 高钾 | 深绿 | 无风化 | 无风化 | 2 | 无风化 | 63.1010101 | 3.414141414 | 12.4040404 | 8.313131313 | 0.6666666667 | 9.323232323 | 0.5050505051 | 0.4747474747 | 1.636363636 | 0 | 0.1616161616 | 0 | 0 | 0
16 | 98.41 | TRUE | 16 | C | 高钾 | 浅蓝 | 无风化 | 无风化 | 2 | 无风化 | 66.23310639 | 2.133929479 | 14.75459811 | 8.403617519 | 0.5284015852 | 6.279849609 | 0.4267858957 | 1.087287877 | 0.1117772584 | 0 | 0 | 0.04064627578 | 0 | 0
18 | 97.25 | TRUE | 18 | A | 高钾 | 深蓝 | 无风化 | 无风化 | 4 | 风化 | 81.70694087 | 0 | 9.686375321 | 0 | 1.573264781 | 3.136246787 | 0 | 0 | 0 | 0 | 1.398457584 | 0.07197943445 | 2.426735219 | 0
19 | 98.76 | TRUE | 19 | A | 铅钡 |  | 风化 | 风化 | 3 | 风化 | 30.01215067 | 0 | 0 | 2.966788173 | 0.5974078574 | 3.614823815 | 1.346699068 | 3.554070474 | 43.35763467 | 5.417172945 | 8.940866748 | 0.1923855812 | 0 | 0
20 | 88.41 | TRUE | 20 | A | 铅钡 | 浅蓝 | 无风化 | 无风化 | 4 | 风化 | 42.25766316 | 0 | 0.803076575 | 0 | 0 | 6.164461034 | 1.707951589 | 5.406628209 | 10.51917204 | 26.63725823 | 6.503789164 | 0 | 0 | 0
21 | 98.52 | TRUE | 21 | A | 高钾 | 蓝绿 | 无风化 | 无风化 | 4 | 风化 | 77.8319123 | 0 | 0 | 4.780755177 | 1.238327243 | 6.282988226 | 2.405602923 | 3.329273244 | 1.01502233 | 1.999593991 | 1.116524564 | 0 | 0 | 0
22 | 100 | TRUE | 22 | B | 高钾 | 蓝绿 | 风化 | 风化 | 3 | 风化 | 92.35 | 0 | 0.74 | 1.66 | 0.64 | 3.5 | 0.35 | 0.55 | 0 | 0 | 0.21 | 0 | 0 | 0
23未风化点 | 96.5 | TRUE | 23 | A | 铅钡 | 蓝绿 | 风化 | 无风化 | 1 | 无风化 | 55.74093264 | 8.207253886 | 0 | 0.518134715 | 0.7357512953 | 1.471502591 | 0 | 3.098445596 | 17.59585492 | 12.29015544 | 0 | 0.3419689119 | 0 | 0
24 | 98.88 | TRUE | 24 | C | 铅钡 | 紫 | 无风化 | 无风化 | 4 | 风化 | 32.30177994 | 0 | 0 | 0.4753236246 | 0 | 1.608009709 | 0 | 8.555825243 | 29.47006472 | 26.52710356 | 0.1415857605 | 0.9203074434 | 0 | 0
25未风化点 | 97.06 | TRUE | 25 | C | 铅钡 | 浅蓝 | 风化 | 无风化 | 1 | 无风化 | 52.14300433 | 2.379971152 | 0 | 0.6490830414 | 0 | 1.95755203 | 1.59695034 | 1.153925407 | 32.86626829 | 6.851432104 | 0.195755203 | 0.2060581084 | 0 | 0
26 | 99.82 | TRUE | 26 | C | 铅钡 | 紫 | 风化 | 风化 | 4 | 风化 | 19.82568624 | 0 | 0 | 1.442596674 | 0 | 0.7012622721 | 0 | 10.58906031 | 29.58324985 | 32.30815468 | 3.135644159 | 0.4508114606 | 0 | 1.963534362
26严重风化点 | 99.89 | TRUE | 26 | C | 铅钡 | 紫 | 风化 | 风化 | 4 | 风化 | 3.724096506 | 0 | 0.4004404845 | 3.013314646 | 0 | 1.181299429 | 0 | 3.603964361 | 29.95294824 | 35.48903794 | 6.046651316 | 0.620682751 | 0 | 15.96756432
27 | 98.81 | TRUE | 27 | B | 高钾 | 蓝绿 | 风化 | 风化 | 3 | 风化 | 93.83665621 | 0 | 0 | 0.9513207165 | 0.5465033903 | 2.540228722 | 0.2024086631 | 1.558546706 | 0 | 0 | 0.3643355936 | 0 | 0 | 0
28未风化点 | 98.69 | TRUE | 28 | A | 铅钡 | 浅蓝 | 风化 | 无风化 | 2 | 无风化 | 68.98368629 | 0 | 0.2634512109 | 1.35778701 | 1.013273888 | 4.762387273 | 0.4154422941 | 0.334380383 | 17.36751444 | 4.093626507 | 1.053804843 | 0.1215928666 | 0.2330529942 | 0
29未风化点 | 99.88 | TRUE | 29 | A | 铅钡 | 浅蓝 | 风化 | 无风化 | 2 | 无风化 | 63.37605126 | 0.9211053264 | 0.3003604325 | 2.983580296 | 1.491790148 | 14.35722867 | 0.8109731678 | 0.7408890669 | 12.32478975 | 2.032438927 | 0.4104925911 | 0.2503003604 | 0 | 0
30部位1 | 97.95 | TRUE | 30 | A | 铅钡 | 深蓝 | 无风化 | 无风化 | 3 | 风化 | 35.05870342 | 0 | 1.439509954 | 4.583971414 | 1.000510465 | 4.441041348 | 2.164369576 | 0 | 40.04083716 | 10.50535988 | 0 | 0.3573251659 | 0.4083716182 | 0
30部位2 | 98.7 | TRUE | 30 | A | 铅钡 | 深蓝 | 无风化 | 无风化 | 3 | 风化 | 37.41641337 | 0 | 0 | 4.295845998 | 0.5167173252 | 3.910840932 | 2.776089159 | 0 | 38.23708207 | 10.48632219 | 1.428571429 | 0.4863221884 | 0.4457953394 | 0
31 | 98.43 | TRUE | 31 | C | 铅钡 | 紫 | 无风化 | 无风化 | 2 | 无风化 | 66.96129229 | 0 | 0 | 1.625520675 | 0.9041958752 | 3.159605811 | 4.663212435 | 0.4470181855 | 16.81397948 | 3.474550442 | 1.645839683 | 0.3047851265 | 0 | 0
32 | 98.66 | TRUE | 32 | C | 铅钡 | 浅绿 | 无风化 | 无风化 | 2 | 无风化 | 70.65680114 | 0 | 0.2128522197 | 0.4662477194 | 0 | 2.392053517 | 1.013581999 | 0.1114940199 | 20.0283803 | 4.946280154 | 0.1723089398 | 0 | 0 | 0
33 | 99.96 | TRUE | 33 | C | 铅钡 | 深绿 | 无风化 | 无风化 | 2 | 无风化 | 75.54021609 | 0 | 0.150060024 | 0.6402561024 | 1.00040016 | 2.350940376 | 0 | 0.4701880752 | 16.16646659 | 3.551420568 | 0.1300520208 | 0 | 0 | 0
34 | 97.52 | TRUE | 34 | C | 铅钡 | 深绿 | 风化 | 风化 | 3 | 风化 | 36.68990976 | 0 | 0.2563576702 | 0.7998359311 | 0 | 1.661197703 | 0.48195242 | 1.548400328 | 47.7337982 | 10.25430681 | 0.3486464315 | 0.2255947498 | 0 | 0
35 | 96.21 | TRUE | 35 | C | 铅钡 | 浅绿 | 无风化 | 无风化 | 2 | 无风化 | 68.50639227 | 0 | 0 | 0.3949693379 | 0 | 1.496725912 | 0.1766968091 | 0.1663028791 | 22.91861553 | 5.903752209 | 0.4365450577 | 0 | 0 | 0
36 | 97.63 | TRUE | 36 | C | 铅钡 | 深绿 | 风化 | 风化 | 3 | 风化 | 40.53057462 | 2.273891222 | 0.1433985455 | 0.3789818703 | 0 | 1.63884052 | 0.3277681041 | 0.6965072211 | 42.62009628 | 11.09290177 | 0.07169927276 | 0.2253405715 | 0 | 0
37 | 99.98 | TRUE | 37 | C | 铅钡 | 深绿 | 无风化 | 无风化 | 2 | 无风化 | 60.13202641 | 0 | 0.2300460092 | 0.8901780356 | 0 | 2.720544109 | 0 | 3.01060212 | 17.24344869 | 10.34206841 | 1.460292058 | 0.3100620124 | 0 | 3.660732146
38 | 98.57 | TRUE | 38 | C | 铅钡 | 深绿 | 风化 | 风化 | 3 | 风化 | 33.40773055 | 1.40002029 | 0 | 0.6898650705 | 0 | 2.607284164 | 0.2942071624 | 0.7405904433 | 50.02536269 | 9.932028 | 0.4869635792 | 0.4159480572 | 0 | 0
39 | 98.76 | TRUE | 39 | C | 铅钡 | 深绿 | 风化 | 风化 | 3 | 风化 | 26.57958688 | 0 | 0 | 1.123936817 | 0 | 0.5062778453 | 0 | 0.8910490077 | 61.7962738 | 7.310652086 | 1.174564601 | 0.6176589712 | 0 | 0
40 | 98.57 | TRUE | 40 | C | 铅钡 |  | 风化 | 风化 | 3 | 风化 | 16.9524196 | 0 | 0 | 1.897128944 | 0 | 0.4565283555 | 0.1927564168 | 0 | 71.22856853 | 6.787054885 | 1.795678198 | 0.6898650705 | 0 | 0
41 | 93.71 | TRUE | 41 | C | 铅钡 | 浅绿 | 风化 | 风化 | 3 | 风化 | 19.6990716 | 0 | 0.4695336677 | 5.292924981 | 2.913242984 | 3.553516167 | 1.91014833 | 0.2027531747 | 47.08142141 | 10.41511045 | 7.960729911 | 0.5015473269 | 0 | 0
42未风化点1 | 98.01 | TRUE | 42 | A | 铅钡 | 浅蓝 | 风化 | 无风化 | 1 | 无风化 | 52.30078563 | 5.85654525 | 0.1530456076 | 0.8060402 | 1.112131415 | 3.601673299 | 0 | 2.724211815 | 22.32425263 | 10.68258341 | 0.08162432405 | 0.3571064177 | 0 | 0
42未风化点2 | 97.9 | TRUE | 42 | A | 铅钡 | 浅蓝 | 风化 | 无风化 | 1 | 无风化 | 52.43105209 | 5.801838611 | 0.3575076609 | 0 | 1.184882533 | 5.781409602 | 0 | 2.77834525 | 20.55158325 | 11.113381 | 0 | 0 | 0 | 0
43部位1 | 94.68 | TRUE | 43 | C | 铅钡 | 浅蓝 | 风化 | 风化 | 3 | 风化 | 13.10730883 | 0 | 0 | 5.53443177 | 0.9400084495 | 2.376425856 | 0.8027038445 | 5.65061259 | 63.21292776 | 7.699619772 | 0 | 0.6759611322 | 0 | 0
43部位2 | 96.67 | TRUE | 43 | C | 铅钡 | 浅蓝 | 风化 | 风化 | 3 | 风化 | 22.44750181 | 0 | 0 | 6.620461363 | 0.9827247336 | 3.52746457 | 1.437881452 | 1.562015103 | 46.29150719 | 3.372297507 | 13.27195614 | 0.4861901314 | 0 | 0
44未风化点 | 99.12 | TRUE | 44 | A | 铅钡 | 浅蓝 | 风化 | 无风化 | 2 | 无风化 | 61.27925747 | 3.08716707 | 0.2017756255 | 2.158999193 | 0 | 12.80266344 | 0.7768361582 | 0.4338175948 | 13.73083132 | 5.266343826 | 0 | 0.2623083132 | 0 | 0
45 | 98.34 | TRUE | 45 | A | 铅钡 | 浅蓝 | 无风化 | 无风化 | 2 | 无风化 | 62.31441936 | 2.704901363 | 0.1118568233 | 0.8541793777 | 0.7524913565 | 5.084401058 | 0 | 0.5389465121 | 16.25991458 | 11.14500712 | 0 | 0.2338824486 | 0 | 0
46 | 98.63 | TRUE | 46 | A | 铅钡 | 浅蓝 | 无风化 | 无风化 | 1 | 无风化 | 55.9768833 | 0 | 0.2534725743 | 0 | 1.693196796 | 4.856534523 | 0 | 0.7806955287 | 25.60073 | 10.19973639 | 0.2027780594 | 0.4359728277 | 0 | 0
47 | 97.26 | TRUE | 47 | A | 铅钡 | 浅蓝 | 无风化 | 无风化 | 1 | 无风化 | 52.99198026 | 4.791281102 | 0.298169854 | 0.894509562 | 0.6271848653 | 3.146206046 | 0 | 0.6683117417 | 26.11556652 | 9.490026732 | 0.102817191 | 0.8739461238 | 0 | 0
48 | 99.17 | TRUE | 48 | A | 铅钡 |  | 风化 | 风化 | 2 | 无风化 | 53.77634365 | 0.8066955733 | 0.3226782293 | 2.843601896 | 1.552888979 | 13.76424322 | 1.038620551 | 0 | 15.84148432 | 7.371180801 | 1.109206413 | 0.2520923666 | 1.320964001 | 0
49 | 95.5 | TRUE | 49 | A | 铅钡 | 黑 | 风化 | 风化 | 3 | 风化 | 30.14659686 | 0 | 0 | 4.795811518 | 1.539267016 | 5.633507853 | 2.869109948 | 0.7329842932 | 35.79057592 | 6.387434555 | 11.62303665 | 0.4816753927 | 0 | 0
49未风化点 | 98.24 | TRUE | 49 | A | 铅钡 | 黑 | 风化 | 无风化 | 1 | 无风化 | 55.58835505 | 0 | 0.3053745928 | 2.117263844 | 1.221498371 | 6.616449511 | 1.292752443 | 0.4580618893 | 23.43241042 | 4.265065147 | 4.397394137 | 0.3053745928 | 0 | 0
50 | 90.17 | TRUE | 50 | A | 铅钡 | 黑 | 风化 | 风化 | 3 | 风化 | 19.94011312 | 0 | 0 | 3.537762005 | 0.5212376622 | 2.073860486 | 0.3659753798 | 1.253188422 | 48.79671731 | 15.7480315 | 7.031163358 | 0.7319507597 | 0 | 0
50未风化点 | 96.94 | TRUE | 50 | A | 铅钡 | 黑 | 风化 | 无风化 | 1 | 无风化 | 46.44109759 | 0 | 0 | 3.218485661 | 0.5570455952 | 4.291314215 | 0 | 0.7220961419 | 31.57623272 | 6.416340004 | 6.540127914 | 0.2372601609 | 0 | 0
51部位1 | 95.33 | TRUE | 51 | C | 铅钡 | 浅蓝 | 风化 | 风化 | 3 | 风化 | 25.81558796 | 0 | 0 | 3.755376062 | 1.248295395 | 5.507185566 | 1.248295395 | 1.437113186 | 42.21126613 | 9.377950278 | 8.496800587 | 0.4091052135 | 0.4930242316 | 0
51部位2 | 91.7 | TRUE | 51 | C | 铅钡 | 浅蓝 | 风化 | 风化 | 3 | 风化 | 23.28244275 | 0 | 0 | 5.594329335 | 1.581243184 | 2.737186478 | 0.4580152672 | 0.8178844057 | 55.98691385 | 0 | 9.541984733 | 0 | 0 | 0
52 | 94.08 | TRUE | 52 | C | 铅钡 | 浅蓝 | 风化 | 风化 | 3 | 风化 | 27.35969388 | 1.296768707 | 0 | 2.412840136 | 0.5846088435 | 1.232993197 | 0.2444727891 | 0.744047619 | 50.40391156 | 9.183673469 | 6.069302721 | 0.4676870748 | 0 | 0
53未风化点 | 98.25 | TRUE | 53 | A | 铅钡 | 浅蓝 | 风化 | 无风化 | 2 | 无风化 | 64.79389313 | 3.094147583 | 0.1119592875 | 0.7938931298 | 1.160305344 | 6.167938931 | 0 | 0.5496183206 | 13.90330789 | 9.150127226 | 0 | 0.2748091603 | 0 | 0
54 | 99.67 | TRUE | 54 | C | 铅钡 | 浅蓝 | 风化 | 风化 | 3 | 风化 | 22.35376743 | 0 | 0.3210594963 | 3.200561854 | 1.284237985 | 4.163740343 | 0 | 0.8327480686 | 55.64362396 | 7.063308919 | 4.254038326 | 0.8829136149 | 0 | 0
54严重风化点 | 96.92 | TRUE | 54 | C | 铅钡 | 浅蓝 | 风化 | 风化 | 3 | 风化 | 17.65373504 | 0 | 0 | 0 | 1.145274453 | 3.765992571 | 0 | 1.382583574 | 60.31778787 | 0 | 14.57903426 | 1.155592241 | 0 | 0
55 | 96.38 | TRUE | 55 | C | 铅钡 | 绿 | 无风化 | 无风化 | 1 | 无风化 | 50.85079892 | 2.811786678 | 0 | 1.172442415 | 0 | 1.504461507 | 0 | 0.8923013073 | 34.156464 | 8.248599294 | 0.3631458809 | 0 | 0 | 0
56 | 92.24 | TRUE | 56 | C | 铅钡 | 蓝绿 | 风化 | 风化 | 3 | 风化 | 31.60234172 | 0 | 0 | 1.311795317 | 0 | 2.005637467 | 0 | 0.856461405 | 44.72029488 | 16.74978317 | 2.753686036 | 0 | 0 | 0
57 | 92.47 | TRUE | 57 | C | 铅钡 | 蓝绿 | 风化 | 风化 | 3 | 风化 | 27.48999676 | 0 | 0 | 1.416675679 | 0 | 2.357521358 | 0 | 1.254460906 | 48.77257489 | 18.70877041 | 0 | 0 | 0 | 0
58 | 98.76 | TRUE | 58 | C | 铅钡 |  | 风化 | 风化 | 3 | 风化 | 30.77156744 | 0 | 0.3442689348 | 3.53381936 | 0.7999189955 | 3.564196031 | 0.8707978939 | 3.169299311 | 39.84406642 | 7.75617659 | 9.102875658 | 0.2430133657 | 0 | 0

## 02_00_paper_clr
文物采样点 | 含量合计 | 有效 | 文物编号 | 纹饰 | 类型 | 颜色 | 文物风化 | 点位风化 | 论文阶段 | 论文风化 | SiO2 | Na2O | K2O | CaO | MgO | Al2O3 | Fe2O3 | CuO | PbO | BaO | P2O5 | SrO | SnO2 | SO2
01 | 97.61 | TRUE | 01 | C | 高钾 | 蓝绿 | 无风化 | 无风化 | 2 | 无风化 | 3.045978413 | 0 | 1.108685292 | 0.650819908 | -1.332161368 | 0.1757401257 | -0.6390141869 | 0.1603552069 | 0 | 0 | -1.035895551 | 0 | 0 | -2.13450784
02 | 99.89 | TRUE | 02 | A | 铅钡 | 浅蓝 | 风化 | 风化 | 3 | 风化 | 2.67666364 | 0 | -0.8658128215 | -0.06445205629 | -0.7490885472 | 0.8311125451 | -0.2940264979 | -2.261676634 | 2.944651954 | 0 | 0.3579626101 | -2.575334192 | 0 | 0
03部位1 | 100 | TRUE | 03 | A | 高钾 | 蓝绿 | 无风化 | 无风化 | 4 | 风化 | 3.586159396 | 0 | 0.7664104265 | -0.1821885486 | 0 | 0.5208597029 | 0 | -1.12878463 | -2.266617632 | 0 | -1.295838715 | 0 | 0 | 0
03部位2 | 98.88 | TRUE | 03 | A | 高钾 | 蓝绿 | 无风化 | 无风化 | 2 | 无风化 | 3.090698696 | 0 | 1.48352689 | 0.7381073371 | -0.9273872815 | 0.6730007954 | -0.2616390751 | 0.5955305338 | -0.6881575924 | 0.01907432804 | -1.388422241 | -3.33433239 | 0 | 0
04 | 96.06 | TRUE | 04 | A | 高钾 | 蓝绿 | 无风化 | 无风化 | 2 | 无风化 | 2.968763508 | 0 | 1.049956912 | 0.7438363276 | -0.7743855765 | 0.6434571423 | -0.496365415 | -0.439746521 | 0 | 0 | -1.454793731 | 0 | 0 | -2.240722645
05 | 96.51 | TRUE | 05 | A | 高钾 | 蓝绿 | 无风化 | 无风化 | 2 | 无风化 | 3.159145635 | 0 | 1.432147949 | 1.033508806 | -0.3902119611 | 1.053711513 | 0.001982810069 | 0.2235984772 | 0 | 0 | -1.023066911 | -3.774602224 | 0 | -1.716214092
06部位1 | 98.92 | TRUE | 06 | A | 高钾 | 蓝绿 | 无风化 | 无风化 | 1 | 无风化 | 3.31099141 | 0 | 1.094061762 | 0 | -0.2202590996 | 1.508083554 | -0.03206257832 | 0.01692680888 | -2.512793857 | -0.5812724451 | 0.5269553023 | -3.110630857 | 0 | 0
06部位2 | 98.84 | TRUE | 06 | A | 高钾 | 蓝绿 | 无风化 | 无风化 | 1 | 无风化 | 3.040718601 | 0 | 0.988165277 | 0.6377948227 | -0.5023328616 | 1.257118364 | 0.7479497418 | -0.2711293933 | -2.100276395 | -1.080913478 | 0.4536231266 | -3.170717806 | 0 | 0
07 | 99.7 | TRUE | 07 | B | 高钾 | 蓝绿 | 风化 | 风化 | 3 | 风化 | 3.830498276 | 0 | 0 | -0.6304561386 | 0 | -0.01501794238 | -2.470071629 | 0.4774585427 | 0 | 0 | -1.192411109 | 0 | 0 | 0
08 | 99.82 | TRUE | 08 | C | 铅钡 | 紫 | 风化 | 风化 | 4 | 风化 | 1.440546222 | 0 | 0 | -1.170119577 | 0 | -1.269492051 | 0 | 0.7806052174 | 1.794038351 | 1.879217506 | -0.2840094627 | -2.556413939 | 0 | -0.6143722663
08严重风化点 | 98.24 | TRUE | 08 | C | 铅钡 | 紫 | 风化 | 风化 | 4 | 风化 | -0.1313528701 | 0 | 0 | -0.4995598103 | 0 | -1.555220712 | 0 | -0.5153579272 | 1.820119716 | 1.762072663 | 0.3632904631 | -2.294459 | 0 | 1.050467477
09 | 99.77 | TRUE | 09 | B | 高钾 | 蓝绿 | 风化 | 风化 | 3 | 风化 | 4.257651808 | 0 | -0.8240683296 | -0.7744713885 | 0 | -0.01880385091 | -1.435869871 | 0.1418193434 | 0 | 0 | -1.346257712 | 0 | 0 | 0
10 | 99.81 | TRUE | 10 | B | 高钾 | 蓝绿 | 风化 | 风化 | 3 | 风化 | 4.372977095 | 0 | -0.2827415431 | -1.760007682 | 0 | -0.4100809655 | -1.546433582 | -0.3737133214 | 0 | 0 | 0 | 0 | 0 | 0
11 | 95.39 | TRUE | 11 | C | 铅钡 | 浅蓝 | 风化 | 风化 | 4 | 风化 | 2.253030836 | 0 | -2.821845316 | -0.005581530193 | -1.603687877 | -0.2716563741 | 0 | 0.3341414204 | 1.973157828 | 1.420508658 | 0.9773821953 | -2.255449841 | 0 | 0
12 | 99.57 | TRUE | 12 | B | 高钾 | 蓝绿 | 风化 | 风化 | 3 | 风化 | 4.264655313 | 0 | -0.2717694957 | -0.6102238936 | 0 | 0.09671660913 | -1.519594183 | 0.2190554613 | 0 | 0 | -2.178839811 | 0 | 0 | 0
13 | 98.14 | TRUE | 13 | C | 高钾 | 浅蓝 | 无风化 | 无风化 | 2 | 无风化 | 2.266608607 | -0.7602766896 | 0.7170274545 | 0.3522247113 | 0 | 0.006978463153 | -0.7533080202 | -0.2571731119 | 0 | 0 | -1.572081414 | 0 | 0 | 0
14 | 99 | TRUE | 14 | C | 高钾 | 深绿 | 无风化 | 无风化 | 2 | 无风化 | 3.23699258 | 0.3201818481 | 1.610278061 | 1.210092153 | -1.313209305 | 1.324765187 | -1.590841042 | -1.652716446 | -0.4152677121 | 0 | -2.730275325 | 0 | 0 | 0
16 | 98.41 | TRUE | 16 | C | 高钾 | 浅蓝 | 无风化 | 无风化 | 2 | 无风化 | 3.712287605 | 0.2770722764 | 2.210661941 | 1.647769441 | -1.118791536 | 1.356453203 | -1.332365636 | -0.3972064199 | -2.672139982 | 0 | 0 | -3.683740893 | 0 | 0
18 | 97.25 | TRUE | 18 | A | 高钾 | 深蓝 | 无风化 | 无风化 | 4 | 风化 | 3.423055972 | 0 | 1.29063731 | 0 | -0.5269300427 | 0.1629438125 | 0 | 0 | 0 | 0 | -0.6447130784 | -3.611457815 | -0.09353615908 | 0
19 | 98.76 | TRUE | 19 | A | 铅钡 |  | 风化 | 风化 | 3 | 风化 | 2.11898673 | 0 | 0 | -0.1951356478 | -1.797770813 | 0.002427524917 | -0.9849591286 | -0.0145220334 | 2.486867212 | 0.40695849 | 0.9080169437 | -2.930869278 | 0 | 0
20 | 88.41 | TRUE | 20 | A | 铅钡 | 浅蓝 | 无风化 | 无风化 | 4 | 风化 | 1.85952359 | 0 | -2.103567332 | 0 | 0 | -0.06546141456 | -1.348967372 | -0.1966364767 | 0.4689373769 | 1.398048797 | -0.01187716842 | 0 | 0 | 0
21 | 98.52 | TRUE | 21 | A | 高钾 | 蓝绿 | 无风化 | 无风化 | 4 | 风化 | 3.146841821 | 0 | 0 | 0.3568888112 | -0.9939482381 | 0.6301359898 | -0.3299091417 | -0.004955674464 | -1.192799097 | -0.5147655541 | -1.097488917 | 0 | 0 | 0
22 | 100 | TRUE | 22 | B | 高钾 | 蓝绿 | 风化 | 风化 | 3 | 风化 | 4.234402306 | 0 | -0.5922884939 | 0.2156342013 | -0.7374705037 | 0.9615795674 | -1.341005526 | -0.8890204018 | 0 | 0 | -1.851831149 | 0 | 0 | 0
23未风化点 | 96.5 | TRUE | 23 | A | 铅钡 | 蓝绿 | 风化 | 无风化 | 1 | 无风化 | 2.800496854 | 0.8848004834 | 0 | -1.877737903 | -1.527081031 | -0.8339338508 | 0 | -0.08931733499 | 1.647445458 | 1.288580671 | 0 | -2.293253347 | 0 | 0
24 | 98.88 | TRUE | 24 | C | 铅钡 | 紫 | 无风化 | 无风化 | 4 | 风化 | 2.228045167 | 0 | 0 | -1.99083656 | 0 | -0.7720799597 | 0 | 0.8995351977 | 2.136297825 | 2.031089818 | -3.201926832 | -1.330124655 | 0 | 0
25未风化点 | 97.06 | TRUE | 25 | C | 铅钡 | 浅蓝 | 风化 | 无风化 | 1 | 无风化 | 3.166163935 | 0.07926227476 | 0 | -1.220020709 | 0 | -0.1161313636 | -0.3197303188 | -0.6446565645 | 2.70462076 | 1.136631605 | -2.418716457 | -2.367423162 | 0 | 0
26 | 99.82 | TRUE | 26 | C | 铅钡 | 紫 | 风化 | 风化 | 4 | 风化 | 1.515670176 | 0 | 0 | -1.10486347 | 0 | -1.826181527 | 0 | 0.8885132166 | 1.915900112 | 2.00401146 | -0.3284735788 | -2.26801428 | 0 | -0.7965621101
26严重风化点 | 99.89 | TRUE | 26 | C | 铅钡 | 紫 | 风化 | 风化 | 4 | 风化 | -0.08650620626 | 0 | -2.316520606 | -0.2982897958 | 0 | -1.234715436 | 0 | -0.1192960291 | 1.998297279 | 2.167893378 | 0.3981741374 | -1.878265675 | 0 | 1.369228955
27 | 98.81 | TRUE | 27 | B | 高钾 | 蓝绿 | 风化 | 风化 | 3 | 风化 | 4.16208439 | 0 | 0 | -0.4293752131 | -0.9836859488 | 0.5527829438 | -1.976937722 | 0.06428260707 | 0 | 0 | -1.389151057 | 0 | 0 | 0
28未风化点 | 98.69 | TRUE | 28 | A | 铅钡 | 浅蓝 | 风化 | 无风化 | 2 | 无风化 | 3.937306649 | 0 | -1.630450484 | 0.009292778362 | -0.2833768356 | 1.264185673 | -1.174974955 | -1.39203946 | 2.558038078 | 1.112867856 | -0.2441561224 | -2.403640372 | -1.753052806 | 0
29未风化点 | 99.88 | TRUE | 29 | A | 铅钡 | 浅蓝 | 风化 | 无风化 | 2 | 无风化 | 3.527634304 | -0.703632634 | -1.824223829 | 0.4716722755 | -0.2214749051 | 2.04280181 | -0.8309720563 | -0.9213561178 | 1.890160915 | 0.08778476803 | -1.511849144 | -2.006545386 | 0 | 0
30部位1 | 97.95 | TRUE | 30 | A | 铅钡 | 深蓝 | 无风化 | 无风化 | 3 | 风化 | 2.374571955 | 0 | -0.8181491958 | 0.3401138015 | -1.181941608 | 0.3084369449 | -0.4103228115 | 0 | 2.507447921 | 1.16943365 | 0 | -2.211561025 | -2.078029632 | 0
30部位2 | 98.7 | TRUE | 30 | A | 铅钡 | 深蓝 | 无风化 | 无风化 | 3 | 风化 | 2.45950272 | 0 | 0 | 0.2950417607 | -1.822866062 | 0.2011456749 | -0.1415635882 | 0 | 2.481199031 | 1.187465011 | -0.8059318042 | -1.883490684 | -1.970502061 | 0
31 | 98.43 | TRUE | 31 | C | 铅钡 | 紫 | 无风化 | 无风化 | 2 | 无风化 | 3.218913957 | 0 | 0 | -0.4993725892 | -1.085910035 | 0.1652465078 | 0.5545038057 | -1.79035677 | 1.837009883 | 0.2602643327 | -0.4869500692 | -2.173349023 | 0 | 0
32 | 98.66 | TRUE | 32 | C | 铅钡 | 浅绿 | 无风化 | 无风化 | 2 | 无风化 | 3.871521333 | 0 | -1.933470195 | -1.149351236 | 0 | 0.4858391726 | -0.3728224464 | -2.58009736 | 2.610837246 | 1.212322773 | -2.144779288 | 0 | 0 | 0
33 | 99.96 | TRUE | 33 | C | 铅钡 | 深绿 | 无风化 | 无风化 | 2 | 无风化 | 3.869874366 | 0 | -2.351510716 | -0.900677834 | -0.4543907314 | 0.4000245968 | 0 | -1.209413316 | 2.328148322 | 0.8125568721 | -2.49461156 | 0 | 0 | 0
34 | 97.52 | TRUE | 34 | C | 铅钡 | 深绿 | 风化 | 风化 | 3 | 风化 | 3.01415695 | 0 | -1.949526489 | -0.8116934869 | 0 | -0.08080597837 | -1.318254712 | -0.1511224768 | 3.277294876 | 1.739352965 | -1.642041789 | -2.07735986 | 0 | 0
35 | 96.21 | TRUE | 35 | C | 铅钡 | 浅绿 | 无风化 | 无风化 | 2 | 无风化 | 3.695343397 | 0 | 0 | -1.460530804 | 0 | -0.1283036644 | -2.26490362 | -2.325528242 | 2.600365824 | 1.244004455 | -1.360447346 | 0 | 0 | 0
36 | 97.63 | TRUE | 36 | C | 铅钡 | 深绿 | 风化 | 风化 | 3 | 风化 | 3.460126437 | 0.5795623776 | -2.184057675 | -1.212197092 | 0 | 0.2520588109 | -1.357379101 | -0.6036072991 | 3.510395705 | 2.164375243 | -2.877204855 | -1.732072551 | 0 | 0
37 | 99.98 | TRUE | 37 | C | 铅钡 | 深绿 | 无风化 | 无风化 | 2 | 无风化 | 3.066275218 | 0 | -2.499743317 | -1.146601164 | 0 | -0.02943546705 | 0 | 0.0718727314 | 1.817164918 | 1.305952522 | -0.6516309116 | -2.201250329 | 0 | 0.2673958001
38 | 98.57 | TRUE | 38 | C | 铅钡 | 深绿 | 风化 | 风化 | 3 | 风化 | 2.756779399 | -0.4155211984 | 0 | -1.123267178 | 0 | 0.2063012014 | -1.975479054 | -1.052315442 | 3.160522203 | 1.543756759 | -1.471573873 | -1.629202817 | 0 | 0
39 | 98.76 | TRUE | 39 | C | 铅钡 | 深绿 | 风化 | 风化 | 3 | 风化 | 2.230992285 | 0 | 0 | -0.9323136891 | 0 | -1.729820885 | 0 | -1.164507076 | 3.074691842 | 0.9401812485 | -0.8882536993 | -1.530970026 | 0 | 0
40 | 98.57 | TRUE | 40 | C | 铅钡 |  | 风化 | 风化 | 3 | 风化 | 1.900991272 | 0 | 0 | -0.2890776393 | 0 | -1.713523766 | -2.575747277 | 0 | 3.336474681 | 0.985597804 | -0.3440365236 | -1.300678551 | 0 | 0
41 | 93.71 | TRUE | 41 | C | 铅钡 | 浅绿 | 风化 | 风化 | 3 | 风化 | 1.811558214 | 0 | -1.925028567 | 0.4973577254 | -0.09974640614 | 0.09892428866 | -0.5218323955 | -2.764779222 | 2.682865179 | 1.174244385 | 0.9055073989 | -1.8590706 | 0 | 0
42未风化点1 | 98.01 | TRUE | 42 | A | 铅钡 | 浅蓝 | 风化 | 无风化 | 1 | 无风化 | 3.233309095 | 1.043857584 | -2.600721611 | -0.9393239595 | -0.6174239298 | 0.5576962449 | 0 | 0.2784768464 | 2.381971352 | 1.644912399 | -3.22933027 | -1.753423751 | 0 | 0
42未风化点2 | 97.9 | TRUE | 42 | A | 铅钡 | 浅蓝 | 风化 | 无风化 | 1 | 无风化 | 2.32621027 | 0.1248861266 | -2.661887231 | 0 | -1.463645101 | 0.1213587861 | 0 | -0.6114332258 | 1.389649239 | 0.7748611353 | 0 | 0 | 0 | 0
43部位1 | 94.68 | TRUE | 43 | C | 铅钡 | 浅蓝 | 风化 | 风化 | 3 | 风化 | 1.195842812 | 0 | 0 | 0.3336617108 | -1.439193604 | -0.5117295714 | -1.597096633 | 0.3544367733 | 2.769181644 | 0.6638437585 | 0 | -1.76894689 | 0 | 0
43部位2 | 96.67 | TRUE | 43 | C | 铅钡 | 浅蓝 | 风化 | 风化 | 3 | 风化 | 1.714309773 | 0 | 0 | 0.4932955023 | -1.414295782 | -0.1362901967 | -1.033698741 | -0.9508928372 | 2.438088957 | -0.1812752926 | 1.188783691 | -2.118025072 | 0 | 0
44未风化点 | 99.12 | TRUE | 44 | A | 铅钡 | 浅蓝 | 风化 | 无风化 | 2 | 无风化 | 3.233793129 | 0.245605585 | -2.482247243 | -0.112003502 | 0 | 1.668004951 | -1.134174095 | -1.716779401 | 1.737995486 | 0.7796880709 | 0 | -2.219882979 | 0 | 0
45 | 98.34 | TRUE | 45 | A | 铅钡 | 浅蓝 | 无风化 | 无风化 | 2 | 无风化 | 3.407238952 | 0.2701115495 | -2.915489487 | -0.8825679605 | -1.009319666 | 0.9012233391 | 0 | -1.343092846 | 2.063748954 | 1.686037708 | 0 | -2.177890543 | 0 | 0
46 | 98.63 | TRUE | 46 | A | 铅钡 | 浅蓝 | 无风化 | 无风化 | 1 | 无风化 | 3.17483028 | 0 | -2.222608177 | 0 | -0.3234901899 | 0.7302165951 | 0 | -1.09767858 | 2.392512339 | 1.472253348 | -2.445751729 | -1.680283887 | 0 | 0
47 | 97.26 | TRUE | 47 | A | 铅钡 | 浅蓝 | 无风化 | 无风化 | 1 | 无风化 | 3.279660286 | 0.8763175292 | -1.900572275 | -0.8019599863 | -1.156994241 | 0.455716997 | 0 | -1.093480835 | 2.572051255 | 1.55976113 | -2.965283012 | -0.8252168484 | 0 | 0
48 | 99.17 | TRUE | 48 | A | 铅钡 |  | 风化 | 风化 | 2 | 无风化 | 3.105805483 | -1.093837093 | -2.010127825 | 0.1660433435 | -0.438911125 | 1.74304598 | -0.8411347392 | 0 | 1.883603911 | 1.118549732 | -0.7753833616 | -2.256987903 | -0.6006664042 | 0
49 | 95.5 | TRUE | 49 | A | 铅钡 | 黑 | 风化 | 风化 | 3 | 风化 | 1.902897442 | 0 | 0 | 0.06456833594 | -1.071868261 | 0.225557712 | -0.4491727418 | -1.813805606 | 2.074510016 | 0.351158109 | 0.9498144461 | -2.233659452 | 0 | 0
49未风化点 | 98.24 | TRUE | 49 | A | 铅钡 | 黑 | 风化 | 无风化 | 1 | 无风化 | 3.104617764 | 0 | -2.099572057 | -0.1632313589 | -0.7132776958 | 0.9762029243 | -0.6565823521 | -1.694106949 | 2.240764151 | 0.5371014813 | 0.5676561497 | -2.099572057 | 0 | 0
50 | 90.17 | TRUE | 50 | A | 铅钡 | 黑 | 风化 | 风化 | 3 | 风化 | 1.809005357 | 0 | 0 | 0.07976624443 | -1.835277257 | -0.4543162415 | -2.188917297 | -0.9580370396 | 2.703934962 | 1.572987292 | 0.7666240961 | -1.495770116 | 0 | 0
50未风化点 | 96.94 | TRUE | 50 | A | 铅钡 | 黑 | 风化 | 无风化 | 1 | 无风化 | 2.582229804 | 0 | 0 | -0.08704402999 | -1.841063171 | 0.2006380425 | 0 | -1.581551976 | 2.196449721 | 0.6028928749 | 0.6220017366 | -2.694553002 | 0 | 0
51部位1 | 95.33 | TRUE | 51 | C | 铅钡 | 浅蓝 | 风化 | 风化 | 3 | 风化 | 2.014053669 | 0 | 0 | 0.08626360514 | -1.015145888 | 0.4691288813 | -1.015145888 | -0.8742884554 | 2.505762331 | 1.001436394 | 0.9027648664 | -2.130707735 | -1.94412178 | 0
51部位2 | 91.7 | TRUE | 51 | C | 铅钡 | 浅蓝 | 风化 | 风化 | 3 | 风化 | 1.693508622 | 0 | 0 | 0.2675625412 | -0.9959795616 | -0.4472603649 | -2.235043686 | -1.65522519 | 2.570927057 | 0 | 0.8015105824 | 0 | 0 | 0
52 | 94.08 | TRUE | 52 | C | 铅钡 | 浅蓝 | 风化 | 风化 | 3 | 风化 | 2.436446737 | -0.6127486065 | 0 | 0.008180366237 | -1.409436466 | -0.6631794601 | -2.281275435 | -1.168274409 | 3.047444615 | 1.344803118 | 0.9306195584 | -1.632580017 | 0 | 0
53未风化点 | 98.25 | TRUE | 53 | A | 铅钡 | 浅蓝 | 风化 | 无风化 | 2 | 无风化 | 3.390808325 | 0.3491094184 | -2.97002301 | -1.011209456 | -0.6317198346 | 1.038961703 | 0 | -1.378934236 | 1.851723757 | 1.433364751 | 0 | -2.072081417 | 0 | 0
54 | 99.67 | TRUE | 54 | C | 铅钡 | 浅蓝 | 风化 | 风化 | 3 | 风化 | 1.914497916 | 0 | -2.328625782 | -0.02917058228 | -0.9423314211 | 0.2339168352 | 0 | -1.375521077 | 2.826470541 | 0.7624166711 | 0.2553717702 | -1.317024871 | 0 | 0
54严重风化点 | 96.92 | TRUE | 54 | C | 铅钡 | 浅蓝 | 风化 | 风化 | 3 | 风化 | 1.216607156 | 0 | 0 | 0 | -1.518695917 | -0.3283287648 | 0 | -1.330386318 | 2.445286827 | 0 | 1.025244264 | -1.509727247 | 0 | 0
55 | 96.38 | TRUE | 55 | C | 铅钡 | 绿 | 无风化 | 无风化 | 1 | 无风化 | 2.673354175 | -0.2217215493 | 0 | -1.096452551 | 0 | -0.8471066277 | 0 | -1.369493074 | 2.275410192 | 0.8545017445 | -2.268492309 | 0 | 0 | 0
56 | 92.24 | TRUE | 56 | C | 铅钡 | 蓝绿 | 风化 | 风化 | 3 | 风化 | 1.753603088 | 0 | 0 | -1.428231465 | 0 | -1.003666186 | 0 | -1.854574159 | 2.100799288 | 1.118757178 | -0.686687744 | 0 | 0 | 0
57 | 92.47 | TRUE | 57 | C | 铅钡 | 蓝绿 | 风化 | 风化 | 3 | 风化 | 1.386720094 | 0 | 0 | -1.578789035 | 0 | -1.069491295 | 0 | -1.700396167 | 1.960066074 | 1.001890329 | 0 | 0 | 0 | 0
58 | 98.76 | TRUE | 58 | C | 铅钡 |  | 风化 | 风化 | 3 | 风化 | 2.316326434 | 0 | -2.176596834 | 0.1521145631 | -1.333509507 | 0.1606738165 | -1.248610063 | 0.04324583145 | 2.574708802 | 0.9382248106 | 1.098325675 | -2.524903529 | 0 | 0

## 03_00_replaced_clr
文物采样点 | 含量合计 | 有效 | 文物编号 | 纹饰 | 类型 | 颜色 | 文物风化 | 点位风化 | 论文阶段 | 论文风化 | SiO2 | Na2O | K2O | CaO | MgO | Al2O3 | Fe2O3 | CuO | PbO | BaO | P2O5 | SrO | SnO2 | SO2
01 | 97.61 | TRUE | 01 | C | 高钾 | 蓝绿 | 无风化 | 无风化 | 2 | 无风化 | 5.12517827 | -3.742559743 | 3.18788515 | 2.730019765 | 0.7470384896 | 2.254939983 | 1.44018567 | 2.239555064 | -3.742559743 | -3.742559743 | 1.043304306 | -3.742559743 | -3.742559743 | -0.05530798292
02 | 99.89 | TRUE | 02 | A | 铅钡 | 浅蓝 | 风化 | 风化 | 3 | 风化 | 4.253941839 | -3.943195498 | 0.7114653777 | 1.512826143 | 0.828189652 | 2.408390744 | 1.283251701 | -0.6843984345 | 4.521930153 | -3.943195498 | 1.935240809 | -0.9980559933 | -3.943195498 | -3.943195498
03部位1 | 100 | TRUE | 03 | A | 高钾 | 蓝绿 | 无风化 | 无风化 | 4 | 风化 | 6.328556001 | -2.742396606 | 3.508807032 | 2.560208057 | -2.742396606 | 3.263256309 | -2.742396606 | 1.613611976 | 0.475778974 | -2.742396606 | 1.446557891 | -2.742396606 | -2.742396606 | -2.742396606
03部位2 | 98.88 | TRUE | 03 | A | 高钾 | 蓝绿 | 无风化 | 无风化 | 2 | 无风化 | 4.300958831 | -4.437620495 | 2.693787025 | 1.948367472 | 0.2828728535 | 1.88326093 | 0.9486210599 | 1.805790669 | 0.5221025426 | 1.229334463 | -0.1781621057 | -2.124072255 | -4.437620495 | -4.437620495
04 | 96.06 | TRUE | 04 | A | 高钾 | 蓝绿 | 无风化 | 无风化 | 2 | 无风化 | 5.063027311 | -3.769674845 | 3.144220715 | 2.838100131 | 1.319878227 | 2.737720945 | 1.597898388 | 1.654517282 | -3.769674845 | -3.769674845 | 0.6394700717 | -3.769674845 | -3.769674845 | -0.1464588423
05 | 96.51 | TRUE | 05 | A | 高钾 | 蓝绿 | 无风化 | 无风化 | 2 | 无风化 | 4.759569969 | -4.001060836 | 3.032572283 | 2.63393314 | 1.210212373 | 2.654135847 | 1.602407144 | 1.824022811 | -4.001060836 | -4.001060836 | 0.5773574228 | -2.17417789 | -4.001060836 | -0.1157897578
06部位1 | 98.92 | TRUE | 06 | A | 高钾 | 蓝绿 | 无风化 | 无风化 | 1 | 无风化 | 4.887844209 | -3.942131995 | 2.67091456 | -3.942131995 | 1.356593699 | 3.084936352 | 1.54479022 | 1.593779607 | -0.9359410585 | 0.9955803531 | 2.1038081 | -1.533778059 | -3.942131995 | -3.942131995
06部位2 | 98.84 | TRUE | 06 | A | 高钾 | 蓝绿 | 无风化 | 无风化 | 1 | 无风化 | 4.255074076 | -4.452636741 | 2.202520752 | 1.852150298 | 0.7120226132 | 2.471473839 | 1.962305217 | 0.9432260815 | -0.8859209198 | 0.1334419972 | 1.667978601 | -1.956362331 | -4.452636741 | -4.452636741
07 | 99.7 | TRUE | 07 | B | 高钾 | 蓝绿 | 风化 | 风化 | 3 | 风化 | 6.862206369 | -2.273781069 | -2.273781069 | 2.401251954 | -2.273781069 | 3.01669015 | 0.5616364635 | 3.509166635 | -2.273781069 | -2.273781069 | 1.839296984 | -2.273781069 | -2.273781069 | -2.273781069
08 | 99.82 | TRUE | 08 | C | 铅钡 | 紫 | 风化 | 风化 | 4 | 风化 | 3.643629561 | -3.965550009 | -3.965550009 | 1.032963761 | -3.965550009 | 0.9335912874 | -3.965550009 | 2.983688556 | 3.997121689 | 4.082300845 | 1.919073876 | -0.3533305999 | -3.965550009 | 1.588711072
08严重风化点 | 98.24 | TRUE | 08 | C | 铅钡 | 紫 | 风化 | 风化 | 4 | 风化 | 2.11222124 | -4.038433399 | -4.038433399 | 1.7440143 | -4.038433399 | 0.6883533988 | -4.038433399 | 1.728216183 | 4.063693827 | 4.005646774 | 2.606864574 | -0.05088488896 | -4.038433399 | 3.294041587
09 | 99.77 | TRUE | 09 | B | 高钾 | 蓝绿 | 风化 | 风化 | 3 | 风化 | 6.709255897 | -2.451604089 | 1.627535759 | 1.6771327 | -2.451604089 | 2.432800238 | 1.015734218 | 2.593423432 | -2.451604089 | -2.451604089 | 1.105346377 | -2.451604089 | -2.451604089 | -2.451604089
10 | 99.81 | TRUE | 10 | B | 高钾 | 蓝绿 | 风化 | 风化 | 3 | 风化 | 7.119052299 | -2.059556403 | 2.463333661 | 0.9860675217 | -2.059556403 | 2.335994239 | 1.199641622 | 2.372361883 | -2.059556403 | -2.059556403 | -2.059556403 | -2.059556403 | -2.059556403 | -2.059556403
11 | 95.39 | TRUE | 11 | C | 铅钡 | 浅蓝 | 风化 | 风化 | 4 | 风化 | 3.942506296 | -4.223688649 | -1.132369856 | 1.683893929 | 0.08578758294 | 1.417819086 | -4.223688649 | 2.02361688 | 3.662633288 | 3.109984118 | 2.666857655 | -0.5659743815 | -4.223688649 | -4.223688649
12 | 99.57 | TRUE | 12 | B | 高钾 | 蓝绿 | 风化 | 风化 | 3 | 风化 | 6.709904832 | -2.44524952 | 2.173480024 | 1.835025626 | -2.44524952 | 2.541966129 | 0.9256553369 | 2.664304981 | -2.44524952 | -2.44524952 | 0.2664097081 | -2.44524952 | -2.44524952 | -2.44524952
13 | 98.14 | TRUE | 13 | C | 高钾 | 浅蓝 | 无风化 | 无风化 | 2 | 无风化 | 5.024227239 | 1.997341943 | 3.474646087 | 3.109843344 | -3.676824843 | 2.764597096 | 2.004310612 | 2.500445521 | -3.676824843 | -3.676824843 | 1.185537218 | -3.676824843 | -3.676824843 | -3.676824843
14 | 99 | TRUE | 14 | C | 高钾 | 深绿 | 无风化 | 无风化 | 2 | 无风化 | 4.811996667 | 1.895185935 | 3.185282148 | 2.78509624 | 0.2617947813 | 2.899769274 | -0.0158369553 | -0.07771235902 | 1.159736375 | -3.937510217 | -1.155271238 | -3.937510217 | -3.937510217 | -3.937510217
16 | 98.41 | TRUE | 16 | C | 高钾 | 浅蓝 | 无风化 | 无风化 | 2 | 无风化 | 5.165334158 | 1.730118829 | 3.663708494 | 3.100815994 | 0.3342550172 | 2.809499756 | 0.1206809169 | 1.055840133 | -1.219093429 | -3.632616382 | -3.632616382 | -2.23069434 | -3.632616382 | -3.632616382
18 | 97.25 | TRUE | 18 | A | 高钾 | 深蓝 | 无风化 | 无风化 | 4 | 风化 | 6.215332434 | -2.792276461 | 4.082913772 | -2.792276461 | 2.265346419 | 2.955220274 | -2.792276461 | -2.792276461 | -2.792276461 | -2.792276461 | 2.147563383 | -0.8191813538 | 2.698740302 | -2.792276461
19 | 98.76 | TRUE | 19 | A | 铅钡 |  | 风化 | 风化 | 3 | 风化 | 3.801096929 | -4.205275499 | -4.205275499 | 1.486974552 | -0.1156606134 | 1.684537724 | 0.6971510709 | 1.667588166 | 4.168977412 | 2.08906869 | 2.590127143 | -1.248759078 | -4.205275499 | -4.205275499
20 | 88.41 | TRUE | 20 | A | 铅钡 | 浅蓝 | 无风化 | 无风化 | 4 | 风化 | 4.640451646 | -3.707904074 | 0.6773607234 | -3.707904074 | -3.707904074 | 2.715466641 | 1.431960683 | 2.584291579 | 3.249865433 | 4.178976853 | 2.769050887 | -3.707904074 | -3.707904074 | -3.707904074
21 | 98.52 | TRUE | 21 | A | 高钾 | 蓝绿 | 无风化 | 无风化 | 4 | 风化 | 5.222691739 | -3.736529852 | -3.736529852 | 2.432738729 | 1.08190168 | 2.705985908 | 1.745940776 | 2.070894244 | 0.8830508212 | 1.561084364 | 0.978361001 | -3.736529852 | -3.736529852 | -3.736529852
22 | 100 | TRUE | 22 | B | 高钾 | 蓝绿 | 风化 | 风化 | 3 | 风化 | 6.332582337 | -2.797573375 | 1.505891538 | 2.313814233 | 1.360709528 | 3.059759599 | 0.757174506 | 1.20915963 | -2.797573375 | -2.797573375 | 0.2463488822 | -2.797573375 | -2.797573375 | -2.797573375
23未风化点 | 96.5 | TRUE | 23 | A | 铅钡 | 蓝绿 | 风化 | 无风化 | 1 | 无风化 | 4.880813983 | 2.965117612 | -3.744570832 | 0.202579226 | 0.5532360976 | 1.246383278 | -3.744570832 | 1.990999794 | 3.727762587 | 3.3688978 | -3.744570832 | -0.212936218 | -3.744570832 | -3.744570832
24 | 98.88 | TRUE | 24 | C | 铅钡 | 紫 | 无风化 | 无风化 | 4 | 风化 | 4.735893956 | -3.343798385 | -3.343798385 | 0.5170122287 | -3.343798385 | 1.735768829 | -3.343798385 | 3.407383987 | 4.644146614 | 4.538938607 | -0.6940780434 | 1.177724134 | -3.343798385 | -3.343798385
25未风化点 | 97.06 | TRUE | 25 | C | 铅钡 | 浅蓝 | 风化 | 无风化 | 1 | 无风化 | 4.706905706 | 1.620004046 | -3.851854427 | 0.3207210614 | -3.851854427 | 1.424610407 | 1.221011452 | 0.8960852063 | 4.245362531 | 2.677373376 | -0.8779746858 | -0.8266813914 | -3.851854427 | -3.851854427
26 | 99.82 | TRUE | 26 | C | 铅钡 | 紫 | 风化 | 风化 | 4 | 风化 | 3.685662414 | -3.905986028 | -3.905986028 | 1.065128768 | -3.905986028 | 0.3438107107 | -3.905986028 | 3.058505455 | 4.08589235 | 4.174003698 | 1.841518659 | -0.09802204159 | -3.905986028 | 1.373430128
26严重风化点 | 99.89 | TRUE | 26 | C | 铅钡 | 紫 | 风化 | 风化 | 4 | 风化 | 1.629522533 | -4.290071847 | -0.6004918676 | 1.417738943 | -4.290071847 | 0.4813133028 | -4.290071847 | 1.59673271 | 3.714326017 | 3.883922117 | 2.114202876 | -0.1622369366 | -4.290071847 | 3.085257694
27 | 98.81 | TRUE | 27 | B | 高钾 | 蓝绿 | 风化 | 风化 | 3 | 风化 | 6.654054951 | -2.491970561 | -2.491970561 | 2.062595348 | 1.508284612 | 3.044753505 | 0.5150328392 | 2.556253168 | -2.491970561 | -2.491970561 | 1.102819504 | -2.491970561 | -2.491970561 | -2.491970561
28未风化点 | 98.69 | TRUE | 28 | A | 铅钡 | 浅蓝 | 风化 | 无风化 | 2 | 无风化 | 4.637525729 | -4.201314483 | -0.9302314031 | 0.7095118588 | 0.4168422449 | 1.964404754 | -0.4747558744 | -0.6918203796 | 3.258257158 | 1.813086937 | 0.456062958 | -1.703421291 | -1.052833725 | -4.201314483
29未风化点 | 99.88 | TRUE | 29 | A | 铅钡 | 浅蓝 | 风化 | 无风化 | 2 | 无风化 | 4.274266006 | 0.04299906769 | -1.077592128 | 1.218303977 | 0.5251567966 | 2.789433512 | -0.08434035468 | -0.1747244162 | 2.636792617 | 0.8344164697 | -0.7652174427 | -1.259913684 | -4.47979021 | -4.47979021
30部位1 | 97.95 | TRUE | 30 | A | 铅钡 | 深蓝 | 无风化 | 无风化 | 3 | 风化 | 4.028063969 | -4.133730034 | 0.8353428178 | 1.993605815 | 0.4715504061 | 1.961928959 | 1.243169202 | -4.133730034 | 4.160939934 | 2.822925663 | -4.133730034 | -0.5580690111 | -0.4245376185 | -4.133730034
30部位2 | 98.7 | TRUE | 30 | A | 铅钡 | 深蓝 | 无风化 | 无风化 | 3 | 风化 | 4.107324679 | -4.119554896 | -4.119554896 | 1.942863719 | -0.1750441035 | 1.848967633 | 1.50625837 | -4.119554896 | 4.12902099 | 2.835286969 | 0.8418901541 | -0.2356687253 | -0.3226801023 | -4.119554896
31 | 98.43 | TRUE | 31 | C | 铅钡 | 紫 | 无风化 | 无风化 | 2 | 无风化 | 4.816048492 | -3.992836339 | -3.992836339 | 1.097761946 | 0.511224501 | 1.762381043 | 2.151638341 | -0.1932222348 | 3.434144419 | 1.857398868 | 1.110184466 | -0.5762144871 | -3.992836339 | -3.992836339
32 | 98.66 | TRUE | 32 | C | 铅钡 | 浅绿 | 无风化 | 无风化 | 2 | 无风化 | 5.654015296 | -3.208489134 | -0.1509762313 | 0.6331427275 | -3.208489134 | 2.268333136 | 1.409671517 | -0.7976033962 | 4.393331209 | 2.994816737 | -0.3622853249 | -3.208489134 | -3.208489134 | -3.208489134
33 | 99.96 | TRUE | 33 | C | 铅钡 | 深绿 | 无风化 | 无风化 | 2 | 无风化 | 5.676824678 | -3.252510561 | -0.5445604047 | 0.9062724776 | 1.35255958 | 2.206974908 | -3.252510561 | 0.5975369959 | 4.135098633 | 2.619507184 | -0.6876612483 | -3.252510561 | -3.252510561 | -3.252510561
34 | 97.52 | TRUE | 34 | C | 铅钡 | 深绿 | 风化 | 风化 | 3 | 风化 | 4.497904075 | -3.70936781 | -0.4657793646 | 0.6720536372 | -3.70936781 | 1.402941146 | 0.1654924122 | 1.332624647 | 4.761042 | 3.223100089 | -0.1582946649 | -0.5936127361 | -3.70936781 | -3.70936781
35 | 96.21 | TRUE | 35 | C | 铅钡 | 浅绿 | 无风化 | 无风化 | 2 | 无风化 | 5.896552112 | -2.934944953 | -2.934944953 | 0.7406779104 | -2.934944953 | 2.07290505 | -0.06369490525 | -0.1243195271 | 4.801574539 | 3.445213169 | 0.840761369 | -2.934944953 | -2.934944953 | -2.934944953
36 | 97.63 | TRUE | 36 | C | 铅钡 | 深绿 | 风化 | 风化 | 3 | 风化 | 4.498726506 | 1.618162447 | -1.145457606 | -0.1735970226 | -3.808200253 | 1.29065888 | -0.3187790325 | 0.4349927699 | 4.548995774 | 3.202975312 | -1.838604786 | -0.6934724819 | -3.808200253 | -3.808200253
37 | 99.98 | TRUE | 37 | C | 铅钡 | 深绿 | 无风化 | 无风化 | 2 | 无风化 | 4.676285924 | -4.025026767 | -0.8897326108 | 0.4634095431 | -4.025026767 | 1.58057524 | -4.025026767 | 1.681883438 | 3.427175625 | 2.915963228 | 0.958379795 | -0.5912396222 | -4.025026767 | 1.877406507
38 | 98.57 | TRUE | 38 | C | 铅钡 | 深绿 | 风化 | 风化 | 3 | 风化 | 4.287287409 | 1.114986811 | -3.826270024 | 0.4072408313 | -3.826270024 | 1.736809211 | -0.4449710439 | 0.4781925673 | 4.691030212 | 3.074264769 | 0.05893413705 | -0.09869480715 | -3.826270024 | -3.826270024
39 | 98.76 | TRUE | 39 | C | 铅钡 | 深绿 | 风化 | 风化 | 3 | 风化 | 4.65401567 | -3.230697847 | -3.230697847 | 1.490709696 | -3.230697847 | 0.6932025001 | -3.230697847 | 1.258516309 | 5.497715227 | 3.363204634 | 1.534769686 | 0.8920533589 | -3.230697847 | -3.230697847
40 | 98.57 | TRUE | 40 | C | 铅钡 |  | 风化 | 风化 | 3 | 风化 | 4.272700975 | -3.162279604 | -3.162279604 | 2.082632063 | -3.162279604 | 0.6581859364 | -0.2040375743 | -3.162279604 | 5.708184384 | 3.357307507 | 2.027673179 | 1.071031152 | -3.162279604 | -3.162279604
41 | 93.71 | TRUE | 41 | C | 铅钡 | 浅绿 | 风化 | 风化 | 3 | 风化 | 3.04881895 | -4.536622699 | -0.6877678313 | 1.734618462 | 1.13751433 | 1.336185025 | 0.7154283406 | -1.527518486 | 3.920125915 | 2.411505121 | 2.142768135 | -0.6218098635 | -4.536622699 | -4.536622699
42未风化点1 | 98.01 | TRUE | 42 | A | 铅钡 | 浅蓝 | 风化 | 无风化 | 1 | 无风化 | 4.375146046 | 2.185694535 | -1.45888466 | 0.2025129916 | 0.5244130214 | 1.699533196 | -4.186735488 | 1.420313798 | 3.523808303 | 2.78674935 | -2.087493319 | -0.6115867994 | -4.186735488 | -4.186735488
42未风化点2 | 97.9 | TRUE | 42 | A | 铅钡 | 浅蓝 | 风化 | 无风化 | 1 | 无风化 | 4.999578306 | 2.798254162 | 0.01148080444 | -3.564490713 | 1.209722934 | 2.794726821 | -3.564490713 | 2.061934809 | 4.063017274 | 3.44822917 | -3.564490713 | -3.564490713 | -3.564490713 | -3.564490713
43部位1 | 94.68 | TRUE | 43 | C | 铅钡 | 浅蓝 | 风化 | 风化 | 3 | 风化 | 3.332270401 | -3.845569661 | -3.845569661 | 2.4700893 | 0.6972339854 | 1.624698018 | 0.539330956 | 2.490864363 | 4.905609234 | 2.800271348 | -3.845569661 | 0.367480699 | -3.845569661 | -3.845569661
43部位2 | 96.67 | TRUE | 43 | C | 铅钡 | 浅蓝 | 风化 | 风化 | 3 | 风化 | 3.429063962 | -4.286885474 | -4.286885474 | 2.208049692 | 0.3004584072 | 1.578463993 | 0.6810554487 | 0.7638613524 | 4.152843146 | 1.533478897 | 2.90353788 | -0.4032708827 | -4.286885474 | -4.286885474
44未风化点 | 99.12 | TRUE | 44 | A | 铅钡 | 浅蓝 | 风化 | 无风化 | 2 | 无风化 | 4.801341239 | 1.813153695 | -0.9146991333 | 1.455544608 | -3.918870275 | 3.235553061 | 0.433374015 | -0.1492312911 | 3.305543596 | 2.347236181 | -3.918870275 | -0.6523348688 | -3.918870275 | -3.918870275
45 | 98.34 | TRUE | 45 | A | 铅钡 | 浅蓝 | 无风化 | 无风化 | 2 | 无风化 | 4.930017239 | 1.792889836 | -1.3927112 | 0.6402103262 | 0.5134586205 | 2.424001626 | -3.806945717 | 0.1796854409 | 3.58652724 | 3.208815995 | -3.806945717 | -0.6551122567 | -3.806945717 | -3.806945717
46 | 98.63 | TRUE | 46 | A | 铅钡 | 浅蓝 | 无风化 | 无风化 | 1 | 无风化 | 5.12296549 | -3.506643378 | -0.2744729673 | -3.506643378 | 1.62464502 | 2.678351805 | -3.506643378 | 0.8504566297 | 4.34064755 | 3.420388558 | -0.4976165186 | 0.2678513235 | -3.506643378 | -3.506643378
47 | 97.26 | TRUE | 47 | A | 铅钡 | 浅蓝 | 无风化 | 无风化 | 1 | 无风化 | 4.414378238 | 2.011035481 | -0.7658543233 | 0.3327579654 | -0.02227628911 | 1.590434949 | -4.160632489 | 0.04123711661 | 3.706769207 | 2.694479081 | -1.83056506 | 0.3095011032 | -4.160632489 | -4.160632489
48 | 99.17 | TRUE | 48 | A | 铅钡 |  | 风化 | 风化 | 2 | 无风化 | 3.889233818 | -0.3104087579 | -1.22669949 | 0.9494716784 | 0.3445172099 | 2.526474315 | -0.05770640431 | -4.700570009 | 2.667032246 | 1.901978067 | 0.008044973252 | -1.473559568 | 0.1827619307 | -4.700570009
49 | 95.5 | TRUE | 49 | A | 铅钡 | 黑 | 风化 | 风化 | 3 | 风化 | 3.648024501 | -4.362817648 | -4.362817648 | 1.809695395 | 0.6732587976 | 1.970684771 | 1.295954317 | -0.06867854708 | 3.819637075 | 2.096285168 | 2.694941505 | -0.4885323926 | -4.362817648 | -4.362817648
49未风化点 | 98.24 | TRUE | 49 | A | 铅钡 | 黑 | 风化 | 无风化 | 1 | 无风化 | 4.287094788 | -4.33574909 | -0.9170950323 | 1.019245666 | 0.4691993289 | 2.158679949 | 0.5258946725 | -0.5116299241 | 3.423241175 | 1.719578506 | 1.750133174 | -0.9170950323 | -4.33574909 | -4.33574909
50 | 90.17 | TRUE | 50 | A | 铅钡 | 黑 | 风化 | 风化 | 3 | 风化 | 3.462861981 | -4.134641562 | -4.134641562 | 1.733622869 | -0.1814206318 | 1.199540383 | -0.5350606721 | 0.6958195852 | 4.357791586 | 3.226843917 | 2.420480721 | 0.1580865085 | -4.134641562 | -4.134641562
50未风化点 | 96.94 | TRUE | 50 | A | 铅钡 | 黑 | 风化 | 无风化 | 1 | 无风化 | 4.675310178 | -3.767544674 | -3.767544674 | 2.006036344 | 0.2520172032 | 2.293718417 | -3.767544674 | 0.5115283987 | 4.289530096 | 2.695973249 | 2.715082111 | -0.6014726275 | -3.767544674 | -3.767544674
51部位1 | 95.33 | TRUE | 51 | C | 铅钡 | 浅蓝 | 风化 | 风化 | 3 | 风化 | 3.265866876 | -4.589981759 | -4.589981759 | 1.338076812 | 0.2366673188 | 1.720942088 | 0.2366673188 | 0.3775247515 | 3.757575537 | 2.253249601 | 2.154578073 | -0.8788945282 | -0.6923085726 | -4.589981759
51部位2 | 91.7 | TRUE | 51 | C | 铅钡 | 浅蓝 | 风化 | 风化 | 3 | 风化 | 4.290120449 | -3.462149103 | -3.462149103 | 2.864174369 | 1.600632266 | 2.149351463 | 0.3615681417 | 0.941386637 | 5.167538885 | -3.462149103 | 3.39812241 | -3.462149103 | -3.462149103 | -3.462149103
52 | 94.08 | TRUE | 52 | C | 铅钡 | 浅蓝 | 风化 | 风化 | 3 | 风化 | 3.610195517 | 0.5610001738 | -4.303745528 | 1.181929147 | -0.2356876857 | 0.5105693202 | -1.107526655 | 0.005474371106 | 4.221193396 | 2.518551898 | 2.104368339 | -0.458831237 | -4.303745528 | -4.303745528
53未风化点 | 98.25 | TRUE | 53 | A | 铅钡 | 浅蓝 | 风化 | 无风化 | 2 | 无风化 | 4.929429221 | 1.887730315 | -1.431402114 | 0.5274114403 | 0.906901062 | 2.5775826 | -3.846552242 | 0.1596866602 | 3.390344654 | 2.971985648 | -3.846552242 | -0.5334605204 | -3.846552242 | -3.846552242
54 | 99.67 | TRUE | 54 | C | 铅钡 | 浅蓝 | 风化 | 风化 | 3 | 风化 | 3.570859934 | -4.140905044 | -0.6722637645 | 1.627191435 | 0.7140305966 | 1.890278853 | -4.140905044 | 0.2808409405 | 4.482832559 | 2.418778689 | 1.911733788 | 0.3393371471 | -4.140905044 | -4.140905044
54严重风化点 | 96.92 | TRUE | 54 | C | 铅钡 | 浅蓝 | 风化 | 风化 | 3 | 风化 | 4.346012237 | -3.129405082 | -3.129405082 | -3.129405082 | 1.610709165 | 2.801076317 | -3.129405082 | 1.799018763 | 5.574691909 | -3.129405082 | 4.154649346 | 1.619677835 | -3.129405082 | -3.129405082
55 | 96.38 | TRUE | 55 | C | 铅钡 | 绿 | 无风化 | 无风化 | 1 | 无风化 | 5.184830603 | 2.289754879 | -3.348635237 | 1.415023876 | -3.348635237 | 1.6643698 | -3.348635237 | 1.141983354 | 4.786886619 | 3.365978172 | 0.2429841191 | -3.348635237 | -3.348635237 | -3.348635237
56 | 92.24 | TRUE | 56 | C | 铅钡 | 蓝绿 | 风化 | 风化 | 3 | 风化 | 4.905652126 | -3.152049038 | -3.152049038 | 1.723817573 | -3.152049038 | 2.148382852 | -3.152049038 | 1.297474879 | 5.252848326 | 4.270806216 | 2.465361294 | -3.152049038 | -3.152049038 | -3.152049038
57 | 92.47 | TRUE | 57 | C | 铅钡 | 蓝绿 | 风化 | 风化 | 3 | 风化 | 5.118989783 | -2.799202267 | -2.799202267 | 2.153480654 | -2.799202267 | 2.662778394 | -2.799202267 | 2.031873522 | 5.692335764 | 4.734160019 | -2.799202267 | -2.799202267 | -2.799202267 | -2.799202267
58 | 98.76 | TRUE | 58 | C | 铅钡 |  | 风化 | 风化 | 3 | 风化 | 3.540998184 | -4.490463085 | -0.951925084 | 1.376786314 | -0.1088377561 | 1.385345567 | -0.02393831235 | 1.267917582 | 3.799380552 | 2.162896561 | 2.322997426 | -1.300231778 | -4.490463085 | -4.490463085

## 04_00_剔除记录
文物采样点 | SiO2 | Na2O | K2O | CaO | MgO | Al2O3 | Fe2O3 | CuO | PbO | BaO | P2O5 | SrO | SnO2 | SO2 | 含量合计 | 有效 | 文物编号 | 纹饰 | 类型 | 颜色 | 文物风化 | 点位风化 | 论文阶段 | 论文风化
15 | 61.87 | 3.21 | 7.44 | 0 | 1.02 | 3.15 | 1.04 | 1.29 | 0.19 | 0 | 0.26 | 0 | 0 | 0 | 79.47 | FALSE | 15 | C | 高钾 | 浅蓝 | 无风化 | 无风化 |  | 无风化
17 | 60.71 | 2.12 | 5.71 | 0 | 0.85 | 0 | 1.04 | 1.09 | 0.19 | 0 | 0.18 | 0 | 0 | 0 | 71.89 | FALSE | 17 | C | 高钾 | 浅蓝 | 无风化 | 无风化 |  | 无风化

## 05_00_文物信息
文物编号 | 纹饰 | 类型 | 颜色 | 表面风化
01 | C | 高钾 | 蓝绿 | 无风化
02 | A | 铅钡 | 浅蓝 | 风化
03 | A | 高钾 | 蓝绿 | 无风化
04 | A | 高钾 | 蓝绿 | 无风化
05 | A | 高钾 | 蓝绿 | 无风化
06 | A | 高钾 | 蓝绿 | 无风化
07 | B | 高钾 | 蓝绿 | 风化
08 | C | 铅钡 | 紫 | 风化
09 | B | 高钾 | 蓝绿 | 风化
10 | B | 高钾 | 蓝绿 | 风化
11 | C | 铅钡 | 浅蓝 | 风化
12 | B | 高钾 | 蓝绿 | 风化
13 | C | 高钾 | 浅蓝 | 无风化
14 | C | 高钾 | 深绿 | 无风化
15 | C | 高钾 | 浅蓝 | 无风化
16 | C | 高钾 | 浅蓝 | 无风化
17 | C | 高钾 | 浅蓝 | 无风化
18 | A | 高钾 | 深蓝 | 无风化
19 | A | 铅钡 |  | 风化
20 | A | 铅钡 | 浅蓝 | 无风化
21 | A | 高钾 | 蓝绿 | 无风化
22 | B | 高钾 | 蓝绿 | 风化
23 | A | 铅钡 | 蓝绿 | 风化
24 | C | 铅钡 | 紫 | 无风化
25 | C | 铅钡 | 浅蓝 | 风化
26 | C | 铅钡 | 紫 | 风化
27 | B | 高钾 | 蓝绿 | 风化
28 | A | 铅钡 | 浅蓝 | 风化
29 | A | 铅钡 | 浅蓝 | 风化
30 | A | 铅钡 | 深蓝 | 无风化
31 | C | 铅钡 | 紫 | 无风化
32 | C | 铅钡 | 浅绿 | 无风化
33 | C | 铅钡 | 深绿 | 无风化
34 | C | 铅钡 | 深绿 | 风化
35 | C | 铅钡 | 浅绿 | 无风化
36 | C | 铅钡 | 深绿 | 风化
37 | C | 铅钡 | 深绿 | 无风化
38 | C | 铅钡 | 深绿 | 风化
39 | C | 铅钡 | 深绿 | 风化
40 | C | 铅钡 |  | 风化
41 | C | 铅钡 | 浅绿 | 风化
42 | A | 铅钡 | 浅蓝 | 风化
43 | C | 铅钡 | 浅蓝 | 风化
44 | A | 铅钡 | 浅蓝 | 风化
45 | A | 铅钡 | 浅蓝 | 无风化
46 | A | 铅钡 | 浅蓝 | 无风化
47 | A | 铅钡 | 浅蓝 | 无风化
48 | A | 铅钡 |  | 风化
49 | A | 铅钡 | 黑 | 风化
50 | A | 铅钡 | 黑 | 风化
51 | C | 铅钡 | 浅蓝 | 风化
52 | C | 铅钡 | 浅蓝 | 风化
53 | A | 铅钡 | 浅蓝 | 风化
54 | C | 铅钡 | 浅蓝 | 风化
55 | C | 铅钡 | 绿 | 无风化
56 | C | 铅钡 | 蓝绿 | 风化
57 | C | 铅钡 | 蓝绿 | 风化
58 | C | 铅钡 |  | 风化

## 06_00_有效采样点_原始含量
文物采样点 | SiO2 | Na2O | K2O | CaO | MgO | Al2O3 | Fe2O3 | CuO | PbO | BaO | P2O5 | SrO | SnO2 | SO2 | 含量合计 | 有效 | 文物编号 | 纹饰 | 类型 | 颜色 | 文物风化 | 点位风化 | 论文阶段 | 论文风化
01 | 69.33 | 0 | 9.99 | 6.32 | 0.87 | 3.93 | 1.74 | 3.87 | 0 | 0 | 1.17 | 0 | 0 | 0.39 | 97.61 | TRUE | 01 | C | 高钾 | 蓝绿 | 无风化 | 无风化 | 2 | 无风化
02 | 36.28 | 0 | 1.05 | 2.34 | 1.18 | 5.73 | 1.86 | 0.26 | 47.43 | 0 | 3.57 | 0.19 | 0 | 0 | 99.89 | TRUE | 02 | A | 铅钡 | 浅蓝 | 风化 | 风化 | 3 | 风化
03部位1 | 87.05 | 0 | 5.19 | 2.01 | 0 | 4.06 | 0 | 0.78 | 0.25 | 0 | 0.66 | 0 | 0 | 0 | 100 | TRUE | 03 | A | 高钾 | 蓝绿 | 无风化 | 无风化 | 4 | 风化
03部位2 | 61.71 | 0 | 12.37 | 5.87 | 1.11 | 5.5 | 2.16 | 5.09 | 1.41 | 2.86 | 0.7 | 0.1 | 0 | 0 | 98.88 | TRUE | 03 | A | 高钾 | 蓝绿 | 无风化 | 无风化 | 2 | 无风化
04 | 65.88 | 0 | 9.67 | 7.12 | 1.56 | 6.44 | 2.06 | 2.18 | 0 | 0 | 0.79 | 0 | 0 | 0.36 | 96.06 | TRUE | 04 | A | 高钾 | 蓝绿 | 无风化 | 无风化 | 2 | 无风化
05 | 61.58 | 0 | 10.95 | 7.35 | 1.77 | 7.5 | 2.62 | 3.27 | 0 | 0 | 0.94 | 0.06 | 0 | 0.47 | 96.51 | TRUE | 05 | A | 高钾 | 蓝绿 | 无风化 | 无风化 | 2 | 无风化
06部位1 | 67.65 | 0 | 7.37 | 0 | 1.98 | 11.15 | 2.39 | 2.51 | 0.2 | 1.38 | 4.18 | 0.11 | 0 | 0 | 98.92 | TRUE | 06 | A | 高钾 | 蓝绿 | 无风化 | 无风化 | 1 | 无风化
06部位2 | 59.81 | 0 | 7.68 | 5.41 | 1.73 | 10.05 | 6.04 | 2.18 | 0.35 | 0.97 | 4.5 | 0.12 | 0 | 0 | 98.84 | TRUE | 06 | A | 高钾 | 蓝绿 | 无风化 | 无风化 | 1 | 无风化
07 | 92.63 | 0 | 0 | 1.07 | 0 | 1.98 | 0.17 | 3.24 | 0 | 0 | 0.61 | 0 | 0 | 0 | 99.7 | TRUE | 07 | B | 高钾 | 蓝绿 | 风化 | 风化 | 3 | 风化
08 | 20.14 | 0 | 0 | 1.48 | 0 | 1.34 | 0 | 10.41 | 28.68 | 31.23 | 3.59 | 0.37 | 0 | 2.58 | 99.82 | TRUE | 08 | C | 铅钡 | 紫 | 风化 | 风化 | 4 | 风化
08严重风化点 | 4.61 | 0 | 0 | 3.19 | 0 | 1.11 | 0 | 3.14 | 32.45 | 30.62 | 7.56 | 0.53 | 0 | 15.03 | 98.24 | TRUE | 08 | C | 铅钡 | 紫 | 风化 | 风化 | 4 | 风化
09 | 95.02 | 0 | 0.59 | 0.62 | 0 | 1.32 | 0.32 | 1.55 | 0 | 0 | 0.35 | 0 | 0 | 0 | 99.77 | TRUE | 09 | B | 高钾 | 蓝绿 | 风化 | 风化 | 3 | 风化
10 | 96.77 | 0 | 0.92 | 0.21 | 0 | 0.81 | 0.26 | 0.84 | 0 | 0 | 0 | 0 | 0 | 0 | 99.81 | TRUE | 10 | B | 高钾 | 蓝绿 | 风化 | 风化 | 3 | 风化
11 | 33.59 | 0 | 0.21 | 3.51 | 0.71 | 2.69 | 0 | 4.93 | 25.39 | 14.61 | 9.38 | 0.37 | 0 | 0 | 95.39 | TRUE | 11 | C | 铅钡 | 浅蓝 | 风化 | 风化 | 4 | 风化
12 | 94.29 | 0 | 1.01 | 0.72 | 0 | 1.46 | 0.29 | 1.65 | 0 | 0 | 0.15 | 0 | 0 | 0 | 99.57 | TRUE | 12 | B | 高钾 | 蓝绿 | 风化 | 风化 | 3 | 风化
13 | 59.01 | 2.86 | 12.53 | 8.7 | 0 | 6.16 | 2.88 | 4.73 | 0 | 0 | 1.27 | 0 | 0 | 0 | 98.14 | TRUE | 13 | C | 高钾 | 浅蓝 | 无风化 | 无风化 | 2 | 无风化
14 | 62.47 | 3.38 | 12.28 | 8.23 | 0.66 | 9.23 | 0.5 | 0.47 | 1.62 | 0 | 0.16 | 0 | 0 | 0 | 99 | TRUE | 14 | C | 高钾 | 深绿 | 无风化 | 无风化 | 2 | 无风化
16 | 65.18 | 2.1 | 14.52 | 8.27 | 0.52 | 6.18 | 0.42 | 1.07 | 0.11 | 0 | 0 | 0.04 | 0 | 0 | 98.41 | TRUE | 16 | C | 高钾 | 浅蓝 | 无风化 | 无风化 | 2 | 无风化
18 | 79.46 | 0 | 9.42 | 0 | 1.53 | 3.05 | 0 | 0 | 0 | 0 | 1.36 | 0.07 | 2.36 | 0 | 97.25 | TRUE | 18 | A | 高钾 | 深蓝 | 无风化 | 无风化 | 4 | 风化
19 | 29.64 | 0 | 0 | 2.93 | 0.59 | 3.57 | 1.33 | 3.51 | 42.82 | 5.35 | 8.83 | 0.19 | 0 | 0 | 98.76 | TRUE | 19 | A | 铅钡 |  | 风化 | 风化 | 3 | 风化
20 | 37.36 | 0 | 0.71 | 0 | 0 | 5.45 | 1.51 | 4.78 | 9.3 | 23.55 | 5.75 | 0 | 0 | 0 | 88.41 | TRUE | 20 | A | 铅钡 | 浅蓝 | 无风化 | 无风化 | 4 | 风化
21 | 76.68 | 0 | 0 | 4.71 | 1.22 | 6.19 | 2.37 | 3.28 | 1 | 1.97 | 1.1 | 0 | 0 | 0 | 98.52 | TRUE | 21 | A | 高钾 | 蓝绿 | 无风化 | 无风化 | 4 | 风化
22 | 92.35 | 0 | 0.74 | 1.66 | 0.64 | 3.5 | 0.35 | 0.55 | 0 | 0 | 0.21 | 0 | 0 | 0 | 100 | TRUE | 22 | B | 高钾 | 蓝绿 | 风化 | 风化 | 3 | 风化
23未风化点 | 53.79 | 7.92 | 0 | 0.5 | 0.71 | 1.42 | 0 | 2.99 | 16.98 | 11.86 | 0 | 0.33 | 0 | 0 | 96.5 | TRUE | 23 | A | 铅钡 | 蓝绿 | 风化 | 无风化 | 1 | 无风化
24 | 31.94 | 0 | 0 | 0.47 | 0 | 1.59 | 0 | 8.46 | 29.14 | 26.23 | 0.14 | 0.91 | 0 | 0 | 98.88 | TRUE | 24 | C | 铅钡 | 紫 | 无风化 | 无风化 | 4 | 风化
25未风化点 | 50.61 | 2.31 | 0 | 0.63 | 0 | 1.9 | 1.55 | 1.12 | 31.9 | 6.65 | 0.19 | 0.2 | 0 | 0 | 97.06 | TRUE | 25 | C | 铅钡 | 浅蓝 | 风化 | 无风化 | 1 | 无风化
26 | 19.79 | 0 | 0 | 1.44 | 0 | 0.7 | 0 | 10.57 | 29.53 | 32.25 | 3.13 | 0.45 | 0 | 1.96 | 99.82 | TRUE | 26 | C | 铅钡 | 紫 | 风化 | 风化 | 4 | 风化
26严重风化点 | 3.72 | 0 | 0.4 | 3.01 | 0 | 1.18 | 0 | 3.6 | 29.92 | 35.45 | 6.04 | 0.62 | 0 | 15.95 | 99.89 | TRUE | 26 | C | 铅钡 | 紫 | 风化 | 风化 | 4 | 风化
27 | 92.72 | 0 | 0 | 0.94 | 0.54 | 2.51 | 0.2 | 1.54 | 0 | 0 | 0.36 | 0 | 0 | 0 | 98.81 | TRUE | 27 | B | 高钾 | 蓝绿 | 风化 | 风化 | 3 | 风化
28未风化点 | 68.08 | 0 | 0.26 | 1.34 | 1 | 4.7 | 0.41 | 0.33 | 17.14 | 4.04 | 1.04 | 0.12 | 0.23 | 0 | 98.69 | TRUE | 28 | A | 铅钡 | 浅蓝 | 风化 | 无风化 | 2 | 无风化
29未风化点 | 63.3 | 0.92 | 0.3 | 2.98 | 1.49 | 14.34 | 0.81 | 0.74 | 12.31 | 2.03 | 0.41 | 0.25 | 0 | 0 | 99.88 | TRUE | 29 | A | 铅钡 | 浅蓝 | 风化 | 无风化 | 2 | 无风化
30部位1 | 34.34 | 0 | 1.41 | 4.49 | 0.98 | 4.35 | 2.12 | 0 | 39.22 | 10.29 | 0 | 0.35 | 0.4 | 0 | 97.95 | TRUE | 30 | A | 铅钡 | 深蓝 | 无风化 | 无风化 | 3 | 风化
30部位2 | 36.93 | 0 | 0 | 4.24 | 0.51 | 3.86 | 2.74 | 0 | 37.74 | 10.35 | 1.41 | 0.48 | 0.44 | 0 | 98.7 | TRUE | 30 | A | 铅钡 | 深蓝 | 无风化 | 无风化 | 3 | 风化
31 | 65.91 | 0 | 0 | 1.6 | 0.89 | 3.11 | 4.59 | 0.44 | 16.55 | 3.42 | 1.62 | 0.3 | 0 | 0 | 98.43 | TRUE | 31 | C | 铅钡 | 紫 | 无风化 | 无风化 | 2 | 无风化
32 | 69.71 | 0 | 0.21 | 0.46 | 0 | 2.36 | 1 | 0.11 | 19.76 | 4.88 | 0.17 | 0 | 0 | 0 | 98.66 | TRUE | 32 | C | 铅钡 | 浅绿 | 无风化 | 无风化 | 2 | 无风化
33 | 75.51 | 0 | 0.15 | 0.64 | 1 | 2.35 | 0 | 0.47 | 16.16 | 3.55 | 0.13 | 0 | 0 | 0 | 99.96 | TRUE | 33 | C | 铅钡 | 深绿 | 无风化 | 无风化 | 2 | 无风化
34 | 35.78 | 0 | 0.25 | 0.78 | 0 | 1.62 | 0.47 | 1.51 | 46.55 | 10 | 0.34 | 0.22 | 0 | 0 | 97.52 | TRUE | 34 | C | 铅钡 | 深绿 | 风化 | 风化 | 3 | 风化
35 | 65.91 | 0 | 0 | 0.38 | 0 | 1.44 | 0.17 | 0.16 | 22.05 | 5.68 | 0.42 | 0 | 0 | 0 | 96.21 | TRUE | 35 | C | 铅钡 | 浅绿 | 无风化 | 无风化 | 2 | 无风化
36 | 39.57 | 2.22 | 0.14 | 0.37 | 0 | 1.6 | 0.32 | 0.68 | 41.61 | 10.83 | 0.07 | 0.22 | 0 | 0 | 97.63 | TRUE | 36 | C | 铅钡 | 深绿 | 风化 | 风化 | 3 | 风化
37 | 60.12 | 0 | 0.23 | 0.89 | 0 | 2.72 | 0 | 3.01 | 17.24 | 10.34 | 1.46 | 0.31 | 0 | 3.66 | 99.98 | TRUE | 37 | C | 铅钡 | 深绿 | 无风化 | 无风化 | 2 | 无风化
38 | 32.93 | 1.38 | 0 | 0.68 | 0 | 2.57 | 0.29 | 0.73 | 49.31 | 9.79 | 0.48 | 0.41 | 0 | 0 | 98.57 | TRUE | 38 | C | 铅钡 | 深绿 | 风化 | 风化 | 3 | 风化
39 | 26.25 | 0 | 0 | 1.11 | 0 | 0.5 | 0 | 0.88 | 61.03 | 7.22 | 1.16 | 0.61 | 0 | 0 | 98.76 | TRUE | 39 | C | 铅钡 | 深绿 | 风化 | 风化 | 3 | 风化
40 | 16.71 | 0 | 0 | 1.87 | 0 | 0.45 | 0.19 | 0 | 70.21 | 6.69 | 1.77 | 0.68 | 0 | 0 | 98.57 | TRUE | 40 | C | 铅钡 |  | 风化 | 风化 | 3 | 风化
41 | 18.46 | 0 | 0.44 | 4.96 | 2.73 | 3.33 | 1.79 | 0.19 | 44.12 | 9.76 | 7.46 | 0.47 | 0 | 0 | 93.71 | TRUE | 41 | C | 铅钡 | 浅绿 | 风化 | 风化 | 3 | 风化
42未风化点1 | 51.26 | 5.74 | 0.15 | 0.79 | 1.09 | 3.53 | 0 | 2.67 | 21.88 | 10.47 | 0.08 | 0.35 | 0 | 0 | 98.01 | TRUE | 42 | A | 铅钡 | 浅蓝 | 风化 | 无风化 | 1 | 无风化
42未风化点2 | 51.33 | 5.68 | 0.35 | 0 | 1.16 | 5.66 | 0 | 2.72 | 20.12 | 10.88 | 0 | 0 | 0 | 0 | 97.9 | TRUE | 42 | A | 铅钡 | 浅蓝 | 风化 | 无风化 | 1 | 无风化
43部位1 | 12.41 | 0 | 0 | 5.24 | 0.89 | 2.25 | 0.76 | 5.35 | 59.85 | 7.29 | 0 | 0.64 | 0 | 0 | 94.68 | TRUE | 43 | C | 铅钡 | 浅蓝 | 风化 | 风化 | 3 | 风化
43部位2 | 21.7 | 0 | 0 | 6.4 | 0.95 | 3.41 | 1.39 | 1.51 | 44.75 | 3.26 | 12.83 | 0.47 | 0 | 0 | 96.67 | TRUE | 43 | C | 铅钡 | 浅蓝 | 风化 | 风化 | 3 | 风化
44未风化点 | 60.74 | 3.06 | 0.2 | 2.14 | 0 | 12.69 | 0.77 | 0.43 | 13.61 | 5.22 | 0 | 0.26 | 0 | 0 | 99.12 | TRUE | 44 | A | 铅钡 | 浅蓝 | 风化 | 无风化 | 2 | 无风化
45 | 61.28 | 2.66 | 0.11 | 0.84 | 0.74 | 5 | 0 | 0.53 | 15.99 | 10.96 | 0 | 0.23 | 0 | 0 | 98.34 | TRUE | 45 | A | 铅钡 | 浅蓝 | 无风化 | 无风化 | 2 | 无风化
46 | 55.21 | 0 | 0.25 | 0 | 1.67 | 4.79 | 0 | 0.77 | 25.25 | 10.06 | 0.2 | 0.43 | 0 | 0 | 98.63 | TRUE | 46 | A | 铅钡 | 浅蓝 | 无风化 | 无风化 | 1 | 无风化
47 | 51.54 | 4.66 | 0.29 | 0.87 | 0.61 | 3.06 | 0 | 0.65 | 25.4 | 9.23 | 0.1 | 0.85 | 0 | 0 | 97.26 | TRUE | 47 | A | 铅钡 | 浅蓝 | 无风化 | 无风化 | 1 | 无风化
48 | 53.33 | 0.8 | 0.32 | 2.82 | 1.54 | 13.65 | 1.03 | 0 | 15.71 | 7.31 | 1.1 | 0.25 | 1.31 | 0 | 99.17 | TRUE | 48 | A | 铅钡 |  | 风化 | 风化 | 2 | 无风化
49 | 28.79 | 0 | 0 | 4.58 | 1.47 | 5.38 | 2.74 | 0.7 | 34.18 | 6.1 | 11.1 | 0.46 | 0 | 0 | 95.5 | TRUE | 49 | A | 铅钡 | 黑 | 风化 | 风化 | 3 | 风化
49未风化点 | 54.61 | 0 | 0.3 | 2.08 | 1.2 | 6.5 | 1.27 | 0.45 | 23.02 | 4.19 | 4.32 | 0.3 | 0 | 0 | 98.24 | TRUE | 49 | A | 铅钡 | 黑 | 风化 | 无风化 | 1 | 无风化
50 | 17.98 | 0 | 0 | 3.19 | 0.47 | 1.87 | 0.33 | 1.13 | 44 | 14.2 | 6.34 | 0.66 | 0 | 0 | 90.17 | TRUE | 50 | A | 铅钡 | 黑 | 风化 | 风化 | 3 | 风化
50未风化点 | 45.02 | 0 | 0 | 3.12 | 0.54 | 4.16 | 0 | 0.7 | 30.61 | 6.22 | 6.34 | 0.23 | 0 | 0 | 96.94 | TRUE | 50 | A | 铅钡 | 黑 | 风化 | 无风化 | 1 | 无风化
51部位1 | 24.61 | 0 | 0 | 3.58 | 1.19 | 5.25 | 1.19 | 1.37 | 40.24 | 8.94 | 8.1 | 0.39 | 0.47 | 0 | 95.33 | TRUE | 51 | C | 铅钡 | 浅蓝 | 风化 | 风化 | 3 | 风化
51部位2 | 21.35 | 0 | 0 | 5.13 | 1.45 | 2.51 | 0.42 | 0.75 | 51.34 | 0 | 8.75 | 0 | 0 | 0 | 91.7 | TRUE | 51 | C | 铅钡 | 浅蓝 | 风化 | 风化 | 3 | 风化
52 | 25.74 | 1.22 | 0 | 2.27 | 0.55 | 1.16 | 0.23 | 0.7 | 47.42 | 8.64 | 5.71 | 0.44 | 0 | 0 | 94.08 | TRUE | 52 | C | 铅钡 | 浅蓝 | 风化 | 风化 | 3 | 风化
53未风化点 | 63.66 | 3.04 | 0.11 | 0.78 | 1.14 | 6.06 | 0 | 0.54 | 13.66 | 8.99 | 0 | 0.27 | 0 | 0 | 98.25 | TRUE | 53 | A | 铅钡 | 浅蓝 | 风化 | 无风化 | 2 | 无风化
54 | 22.28 | 0 | 0.32 | 3.19 | 1.28 | 4.15 | 0 | 0.83 | 55.46 | 7.04 | 4.24 | 0.88 | 0 | 0 | 99.67 | TRUE | 54 | C | 铅钡 | 浅蓝 | 风化 | 风化 | 3 | 风化
54严重风化点 | 17.11 | 0 | 0 | 0 | 1.11 | 3.65 | 0 | 1.34 | 58.46 | 0 | 14.13 | 1.12 | 0 | 0 | 96.92 | TRUE | 54 | C | 铅钡 | 浅蓝 | 风化 | 风化 | 3 | 风化
55 | 49.01 | 2.71 | 0 | 1.13 | 0 | 1.45 | 0 | 0.86 | 32.92 | 7.95 | 0.35 | 0 | 0 | 0 | 96.38 | TRUE | 55 | C | 铅钡 | 绿 | 无风化 | 无风化 | 1 | 无风化
56 | 29.15 | 0 | 0 | 1.21 | 0 | 1.85 | 0 | 0.79 | 41.25 | 15.45 | 2.54 | 0 | 0 | 0 | 92.24 | TRUE | 56 | C | 铅钡 | 蓝绿 | 风化 | 风化 | 3 | 风化
57 | 25.42 | 0 | 0 | 1.31 | 0 | 2.18 | 0 | 1.16 | 45.1 | 17.3 | 0 | 0 | 0 | 0 | 92.47 | TRUE | 57 | C | 铅钡 | 蓝绿 | 风化 | 风化 | 3 | 风化
58 | 30.39 | 0 | 0.34 | 3.49 | 0.79 | 3.52 | 0.86 | 3.13 | 39.35 | 7.66 | 8.99 | 0.24 | 0 | 0 | 98.76 | TRUE | 58 | C | 铅钡 |  | 风化 | 风化 | 3 | 风化

## 07_00_未知样本_原始含量
文物编号 | 表面风化 | SiO2 | Na2O | K2O | CaO | MgO | Al2O3 | Fe2O3 | CuO | PbO | BaO | P2O5 | SrO | SnO2 | SO2 | 含量合计 | 有效
A1 | 无风化 | 78.45 | 0 | 0 | 6.08 | 1.86 | 7.23 | 2.15 | 2.11 | 0 | 0 | 1.06 | 0.03 | 0 | 0.51 | 99.48 | TRUE
A2 | 风化 | 37.75 | 0 | 0 | 7.63 | 0 | 2.33 | 0 | 0 | 34.3 | 0 | 14.27 | 0 | 0 | 0 | 96.28 | TRUE
A3 | 无风化 | 31.95 | 0 | 1.36 | 7.19 | 0.81 | 2.93 | 7.06 | 0.21 | 39.58 | 4.69 | 2.68 | 0.52 | 0 | 0 | 98.98 | TRUE
A4 | 无风化 | 35.47 | 0 | 0.79 | 2.89 | 1.05 | 7.07 | 6.45 | 0.96 | 24.28 | 8.31 | 8.45 | 0.28 | 0 | 0 | 96 | TRUE
A5 | 风化 | 64.29 | 1.2 | 0.37 | 1.64 | 2.34 | 12.75 | 0.81 | 0.94 | 12.23 | 2.16 | 0.19 | 0.21 | 0.49 | 0 | 99.62 | TRUE
A6 | 风化 | 93.17 | 0 | 1.35 | 0.64 | 0.21 | 1.52 | 0.27 | 1.73 | 0 | 0 | 0.21 | 0 | 0 | 0 | 99.1 | TRUE
A7 | 风化 | 90.83 | 0 | 0.98 | 1.12 | 0 | 5.06 | 0.24 | 1.17 | 0 | 0 | 0.13 | 0 | 0 | 0.11 | 99.64 | TRUE
A8 | 无风化 | 51.12 | 0 | 0.23 | 0.89 | 0 | 2.12 | 0 | 9.01 | 21.24 | 11.34 | 1.46 | 0.31 | 0 | 2.26 | 99.98 | TRUE

## 08_00_非零掩码
文物采样点 | SiO2 | Na2O | K2O | CaO | MgO | Al2O3 | Fe2O3 | CuO | PbO | BaO | P2O5 | SrO | SnO2 | SO2
01 | TRUE | FALSE | TRUE | TRUE | TRUE | TRUE | TRUE | TRUE | FALSE | FALSE | TRUE | FALSE | FALSE | TRUE
02 | TRUE | FALSE | TRUE | TRUE | TRUE | TRUE | TRUE | TRUE | TRUE | FALSE | TRUE | TRUE | FALSE | FALSE
03部位1 | TRUE | FALSE | TRUE | TRUE | FALSE | TRUE | FALSE | TRUE | TRUE | FALSE | TRUE | FALSE | FALSE | FALSE
03部位2 | TRUE | FALSE | TRUE | TRUE | TRUE | TRUE | TRUE | TRUE | TRUE | TRUE | TRUE | TRUE | FALSE | FALSE
04 | TRUE | FALSE | TRUE | TRUE | TRUE | TRUE | TRUE | TRUE | FALSE | FALSE | TRUE | FALSE | FALSE | TRUE
05 | TRUE | FALSE | TRUE | TRUE | TRUE | TRUE | TRUE | TRUE | FALSE | FALSE | TRUE | TRUE | FALSE | TRUE
06部位1 | TRUE | FALSE | TRUE | FALSE | TRUE | TRUE | TRUE | TRUE | TRUE | TRUE | TRUE | TRUE | FALSE | FALSE
06部位2 | TRUE | FALSE | TRUE | TRUE | TRUE | TRUE | TRUE | TRUE | TRUE | TRUE | TRUE | TRUE | FALSE | FALSE
07 | TRUE | FALSE | FALSE | TRUE | FALSE | TRUE | TRUE | TRUE | FALSE | FALSE | TRUE | FALSE | FALSE | FALSE
08 | TRUE | FALSE | FALSE | TRUE | FALSE | TRUE | FALSE | TRUE | TRUE | TRUE | TRUE | TRUE | FALSE | TRUE
08严重风化点 | TRUE | FALSE | FALSE | TRUE | FALSE | TRUE | FALSE | TRUE | TRUE | TRUE | TRUE | TRUE | FALSE | TRUE
09 | TRUE | FALSE | TRUE | TRUE | FALSE | TRUE | TRUE | TRUE | FALSE | FALSE | TRUE | FALSE | FALSE | FALSE
10 | TRUE | FALSE | TRUE | TRUE | FALSE | TRUE | TRUE | TRUE | FALSE | FALSE | FALSE | FALSE | FALSE | FALSE
11 | TRUE | FALSE | TRUE | TRUE | TRUE | TRUE | FALSE | TRUE | TRUE | TRUE | TRUE | TRUE | FALSE | FALSE
12 | TRUE | FALSE | TRUE | TRUE | FALSE | TRUE | TRUE | TRUE | FALSE | FALSE | TRUE | FALSE | FALSE | FALSE
13 | TRUE | TRUE | TRUE | TRUE | FALSE | TRUE | TRUE | TRUE | FALSE | FALSE | TRUE | FALSE | FALSE | FALSE
14 | TRUE | TRUE | TRUE | TRUE | TRUE | TRUE | TRUE | TRUE | TRUE | FALSE | TRUE | FALSE | FALSE | FALSE
16 | TRUE | TRUE | TRUE | TRUE | TRUE | TRUE | TRUE | TRUE | TRUE | FALSE | FALSE | TRUE | FALSE | FALSE
18 | TRUE | FALSE | TRUE | FALSE | TRUE | TRUE | FALSE | FALSE | FALSE | FALSE | TRUE | TRUE | TRUE | FALSE
19 | TRUE | FALSE | FALSE | TRUE | TRUE | TRUE | TRUE | TRUE | TRUE | TRUE | TRUE | TRUE | FALSE | FALSE
20 | TRUE | FALSE | TRUE | FALSE | FALSE | TRUE | TRUE | TRUE | TRUE | TRUE | TRUE | FALSE | FALSE | FALSE
21 | TRUE | FALSE | FALSE | TRUE | TRUE | TRUE | TRUE | TRUE | TRUE | TRUE | TRUE | FALSE | FALSE | FALSE
22 | TRUE | FALSE | TRUE | TRUE | TRUE | TRUE | TRUE | TRUE | FALSE | FALSE | TRUE | FALSE | FALSE | FALSE
23未风化点 | TRUE | TRUE | FALSE | TRUE | TRUE | TRUE | FALSE | TRUE | TRUE | TRUE | FALSE | TRUE | FALSE | FALSE
24 | TRUE | FALSE | FALSE | TRUE | FALSE | TRUE | FALSE | TRUE | TRUE | TRUE | TRUE | TRUE | FALSE | FALSE
25未风化点 | TRUE | TRUE | FALSE | TRUE | FALSE | TRUE | TRUE | TRUE | TRUE | TRUE | TRUE | TRUE | FALSE | FALSE
26 | TRUE | FALSE | FALSE | TRUE | FALSE | TRUE | FALSE | TRUE | TRUE | TRUE | TRUE | TRUE | FALSE | TRUE
26严重风化点 | TRUE | FALSE | TRUE | TRUE | FALSE | TRUE | FALSE | TRUE | TRUE | TRUE | TRUE | TRUE | FALSE | TRUE
27 | TRUE | FALSE | FALSE | TRUE | TRUE | TRUE | TRUE | TRUE | FALSE | FALSE | TRUE | FALSE | FALSE | FALSE
28未风化点 | TRUE | FALSE | TRUE | TRUE | TRUE | TRUE | TRUE | TRUE | TRUE | TRUE | TRUE | TRUE | TRUE | FALSE
29未风化点 | TRUE | TRUE | TRUE | TRUE | TRUE | TRUE | TRUE | TRUE | TRUE | TRUE | TRUE | TRUE | FALSE | FALSE
30部位1 | TRUE | FALSE | TRUE | TRUE | TRUE | TRUE | TRUE | FALSE | TRUE | TRUE | FALSE | TRUE | TRUE | FALSE
30部位2 | TRUE | FALSE | FALSE | TRUE | TRUE | TRUE | TRUE | FALSE | TRUE | TRUE | TRUE | TRUE | TRUE | FALSE
31 | TRUE | FALSE | FALSE | TRUE | TRUE | TRUE | TRUE | TRUE | TRUE | TRUE | TRUE | TRUE | FALSE | FALSE
32 | TRUE | FALSE | TRUE | TRUE | FALSE | TRUE | TRUE | TRUE | TRUE | TRUE | TRUE | FALSE | FALSE | FALSE
33 | TRUE | FALSE | TRUE | TRUE | TRUE | TRUE | FALSE | TRUE | TRUE | TRUE | TRUE | FALSE | FALSE | FALSE
34 | TRUE | FALSE | TRUE | TRUE | FALSE | TRUE | TRUE | TRUE | TRUE | TRUE | TRUE | TRUE | FALSE | FALSE
35 | TRUE | FALSE | FALSE | TRUE | FALSE | TRUE | TRUE | TRUE | TRUE | TRUE | TRUE | FALSE | FALSE | FALSE
36 | TRUE | TRUE | TRUE | TRUE | FALSE | TRUE | TRUE | TRUE | TRUE | TRUE | TRUE | TRUE | FALSE | FALSE
37 | TRUE | FALSE | TRUE | TRUE | FALSE | TRUE | FALSE | TRUE | TRUE | TRUE | TRUE | TRUE | FALSE | TRUE
38 | TRUE | TRUE | FALSE | TRUE | FALSE | TRUE | TRUE | TRUE | TRUE | TRUE | TRUE | TRUE | FALSE | FALSE
39 | TRUE | FALSE | FALSE | TRUE | FALSE | TRUE | FALSE | TRUE | TRUE | TRUE | TRUE | TRUE | FALSE | FALSE
40 | TRUE | FALSE | FALSE | TRUE | FALSE | TRUE | TRUE | FALSE | TRUE | TRUE | TRUE | TRUE | FALSE | FALSE
41 | TRUE | FALSE | TRUE | TRUE | TRUE | TRUE | TRUE | TRUE | TRUE | TRUE | TRUE | TRUE | FALSE | FALSE
42未风化点1 | TRUE | TRUE | TRUE | TRUE | TRUE | TRUE | FALSE | TRUE | TRUE | TRUE | TRUE | TRUE | FALSE | FALSE
42未风化点2 | TRUE | TRUE | TRUE | FALSE | TRUE | TRUE | FALSE | TRUE | TRUE | TRUE | FALSE | FALSE | FALSE | FALSE
43部位1 | TRUE | FALSE | FALSE | TRUE | TRUE | TRUE | TRUE | TRUE | TRUE | TRUE | FALSE | TRUE | FALSE | FALSE
43部位2 | TRUE | FALSE | FALSE | TRUE | TRUE | TRUE | TRUE | TRUE | TRUE | TRUE | TRUE | TRUE | FALSE | FALSE
44未风化点 | TRUE | TRUE | TRUE | TRUE | FALSE | TRUE | TRUE | TRUE | TRUE | TRUE | FALSE | TRUE | FALSE | FALSE
45 | TRUE | TRUE | TRUE | TRUE | TRUE | TRUE | FALSE | TRUE | TRUE | TRUE | FALSE | TRUE | FALSE | FALSE
46 | TRUE | FALSE | TRUE | FALSE | TRUE | TRUE | FALSE | TRUE | TRUE | TRUE | TRUE | TRUE | FALSE | FALSE
47 | TRUE | TRUE | TRUE | TRUE | TRUE | TRUE | FALSE | TRUE | TRUE | TRUE | TRUE | TRUE | FALSE | FALSE
48 | TRUE | TRUE | TRUE | TRUE | TRUE | TRUE | TRUE | FALSE | TRUE | TRUE | TRUE | TRUE | TRUE | FALSE
49 | TRUE | FALSE | FALSE | TRUE | TRUE | TRUE | TRUE | TRUE | TRUE | TRUE | TRUE | TRUE | FALSE | FALSE
49未风化点 | TRUE | FALSE | TRUE | TRUE | TRUE | TRUE | TRUE | TRUE | TRUE | TRUE | TRUE | TRUE | FALSE | FALSE
50 | TRUE | FALSE | FALSE | TRUE | TRUE | TRUE | TRUE | TRUE | TRUE | TRUE | TRUE | TRUE | FALSE | FALSE
50未风化点 | TRUE | FALSE | FALSE | TRUE | TRUE | TRUE | FALSE | TRUE | TRUE | TRUE | TRUE | TRUE | FALSE | FALSE
51部位1 | TRUE | FALSE | FALSE | TRUE | TRUE | TRUE | TRUE | TRUE | TRUE | TRUE | TRUE | TRUE | TRUE | FALSE
51部位2 | TRUE | FALSE | FALSE | TRUE | TRUE | TRUE | TRUE | TRUE | TRUE | FALSE | TRUE | FALSE | FALSE | FALSE
52 | TRUE | TRUE | FALSE | TRUE | TRUE | TRUE | TRUE | TRUE | TRUE | TRUE | TRUE | TRUE | FALSE | FALSE
53未风化点 | TRUE | TRUE | TRUE | TRUE | TRUE | TRUE | FALSE | TRUE | TRUE | TRUE | FALSE | TRUE | FALSE | FALSE
54 | TRUE | FALSE | TRUE | TRUE | TRUE | TRUE | FALSE | TRUE | TRUE | TRUE | TRUE | TRUE | FALSE | FALSE
54严重风化点 | TRUE | FALSE | FALSE | FALSE | TRUE | TRUE | FALSE | TRUE | TRUE | FALSE | TRUE | TRUE | FALSE | FALSE
55 | TRUE | TRUE | FALSE | TRUE | FALSE | TRUE | FALSE | TRUE | TRUE | TRUE | TRUE | FALSE | FALSE | FALSE
56 | TRUE | FALSE | FALSE | TRUE | FALSE | TRUE | FALSE | TRUE | TRUE | TRUE | TRUE | FALSE | FALSE | FALSE
57 | TRUE | FALSE | FALSE | TRUE | FALSE | TRUE | FALSE | TRUE | TRUE | TRUE | FALSE | FALSE | FALSE | FALSE
58 | TRUE | FALSE | TRUE | TRUE | TRUE | TRUE | TRUE | TRUE | TRUE | TRUE | TRUE | TRUE | FALSE | FALSE

## 09_11_独立性检验
因素 | n | chi2 | df | Pearson_p | 期望小于5比例 | 最小期望 | 推荐方法 | 推荐p | MonteCarlo标准误 | 重复次数 | seed | CramersV | 结论_5% | 论文p_仅参考
类型 | 58 | 6.880392157 | 1 | 0.008714644061 | 0 | 7.448275862 | Pearson | 0.008714644061 |  | 0 | 2022 | 0.3444233601 | 有统计关联证据 | 0.009
纹饰 | 58 | 4.956535948 | 2 | 0.08388839673 | 0.3333333333 | 2.482758621 | 固定边缘MonteCarlo-Pearson统计量 | 0.1069446528 | 0.002185263074 | 20000 | 2022 | 0.2923311758 | 未发现充分关联证据 | 0.084
颜色 | 54 | 6.287142857 | 7 | 0.5066496856 | 0.75 | 0.4444444444 | 固定边缘MonteCarlo-Pearson统计量 | 0.584120794 | 0.003485137673 | 20000 | 2022 | 0.3412163118 | 未发现充分关联证据 | 0.507

## 10_11_类型_期望频数
表面风化 | 铅钡 | 高钾
无风化 | 16.55172414 | 7.448275862
风化 | 23.44827586 | 10.55172414

## 11_11_类型_频数
表面风化 | 铅钡 | 高钾
无风化 | 12 | 12
风化 | 28 | 6

## 12_11_纹饰_期望频数
表面风化 | A | B | C
无风化 | 9.103448276 | 2.482758621 | 12.4137931
风化 | 12.89655172 | 3.517241379 | 17.5862069

## 13_11_纹饰_频数
表面风化 | A | B | C
无风化 | 11 | 0 | 13
风化 | 11 | 6 | 17

## 14_11_颜色_期望频数
表面风化 | 浅绿 | 浅蓝 | 深绿 | 深蓝 | 紫 | 绿 | 蓝绿 | 黑
无风化 | 1.333333333 | 8.888888889 | 3.111111111 | 0.8888888889 | 1.777777778 | 0.4444444444 | 6.666666667 | 0.8888888889
风化 | 1.666666667 | 11.11111111 | 3.888888889 | 1.111111111 | 2.222222222 | 0.5555555556 | 8.333333333 | 1.111111111

## 15_11_颜色_频数
表面风化 | 浅绿 | 浅蓝 | 深绿 | 深蓝 | 紫 | 绿 | 蓝绿 | 黑
无风化 | 2 | 8 | 3 | 2 | 2 | 1 | 6 | 0
风化 | 1 | 12 | 4 | 0 | 2 | 0 | 9 | 2

## 16_12_四组描述统计
分组口径 | 类型 | 风化 | 数据空间 | 成分 | n | 均值 | 标准差 | 最小值 | Q1 | 中位数 | Q3 | 最大值 | 偏度 | 超额峰度 | CV
文物风化 | 高钾 | 无风化 | raw | SiO2 | 12 | 67.98416667 | 8.755098731 | 59.01 | 61.6775 | 65.53 | 71.1675 | 87.05 | 1.158092024 | 0.5363730586 | 0.1287814378
文物风化 | 高钾 | 无风化 | raw | Na2O | 12 | 0.695 | 1.286916682 | 0 | 0 | 0 | 0.525 | 3.38 | 1.497490301 | 0.5591716158 | 1.851678679
文物风化 | 高钾 | 无风化 | raw | K2O | 12 | 9.330833333 | 3.920302535 | 0 | 7.6025 | 9.83 | 12.3025 | 14.52 | -1.20344678 | 1.900331883 | 0.4201449533
文物风化 | 高钾 | 无风化 | raw | CaO | 12 | 5.3325 | 3.092478044 | 0 | 4.035 | 6.095 | 7.57 | 8.7 | -0.8752475541 | -0.5176953712 | 0.5799302474
文物风化 | 高钾 | 无风化 | raw | MgO | 12 | 1.079166667 | 0.6761449325 | 0 | 0.625 | 1.165 | 1.6025 | 1.98 | -0.4338003221 | -1.014588759 | 0.6265435668
文物风化 | 高钾 | 无风化 | raw | Al2O3 | 12 | 6.62 | 2.491509218 | 3.05 | 5.14 | 6.185 | 7.9325 | 11.15 | 0.4821727784 | -0.4922455044 | 0.376360909
文物风化 | 高钾 | 无风化 | raw | Fe2O3 | 12 | 1.931666667 | 1.666694242 | 0 | 0.48 | 2.11 | 2.4475 | 6.04 | 1.175870417 | 2.567947838 | 0.8628270451
文物风化 | 高钾 | 无风化 | raw | CuO | 12 | 2.4525 | 1.659989732 | 0 | 0.9975 | 2.345 | 3.4275 | 5.09 | 0.1005956501 | -1.058214172 | 0.6768561597
文物风化 | 高钾 | 无风化 | raw | PbO | 12 | 0.4116666667 | 0.5889873179 | 0 | 0 | 0.155 | 0.5125 | 1.62 | 1.373589166 | 0.4179671007 | 1.430738424
文物风化 | 高钾 | 无风化 | raw | BaO | 12 | 0.5983333333 | 0.9821019511 | 0 | 0 | 0 | 1.0725 | 2.86 | 1.493083471 | 1.238170108 | 1.641396019
文物风化 | 高钾 | 无风化 | raw | P2O5 | 12 | 1.4025 | 1.433959078 | 0 | 0.69 | 1.02 | 1.2925 | 4.5 | 1.677553079 | 1.876197359 | 1.022430715
文物风化 | 高钾 | 无风化 | raw | SrO | 12 | 0.04166666667 | 0.04839859753 | 0 | 0 | 0.02 | 0.0775 | 0.12 | 0.5707242024 | -1.452238803 | 1.161566341
文物风化 | 高钾 | 无风化 | raw | SnO2 | 12 | 0.1966666667 | 0.6812733176 | 0 | 0 | 0 | 0 | 2.36 | 3.464101615 | 12 | 3.464101615
文物风化 | 高钾 | 无风化 | raw | SO2 | 12 | 0.1016666667 | 0.1855132112 | 0 | 0 | 0 | 0.09 | 0.47 | 1.396431226 | 0.05546322247 | 1.82472011
文物风化 | 高钾 | 无风化 | closed | SiO2 | 12 | 69.23145232 | 8.701644636 | 60.12838802 | 62.92800272 | 67.31085162 | 72.72864706 | 87.05 | 1.008050658 | 0.0256824657 | 0.1256891824
文物风化 | 高钾 | 无风化 | closed | Na2O | 12 | 0.7051895909 | 1.305063371 | 0 | 0 | 0 | 0.5334823697 | 3.414141414 | 1.492935765 | 0.5326725063 | 1.850656033
文物风化 | 高钾 | 无风化 | closed | K2O | 12 | 9.515033946 | 4.001146602 | 0 | 7.690216417 | 10.15061607 | 12.43055862 | 14.75459811 | -1.227167414 | 1.869845416 | 0.4205078642
文物风化 | 高钾 | 无风化 | closed | CaO | 12 | 5.440411982 | 3.163653999 | 0 | 4.088066382 | 6.205617557 | 7.790126161 | 8.864886896 | -0.8738360258 | -0.5535073125 | 0.581510005
文物风化 | 高钾 | 无风化 | closed | MgO | 12 | 1.102537338 | 0.6922124374 | 0 | 0.6321003963 | 1.180450029 | 1.655564637 | 2.001617469 | -0.4352746905 | -1.053852936 | 0.6278358236
文物风化 | 高钾 | 无风化 | closed | Al2O3 | 12 | 6.73855255 | 2.515070744 | 3.136246787 | 5.186723301 | 6.281418917 | 8.159219644 | 11.27173474 | 0.4390038377 | -0.5582976751 | 0.3732360512
文物风化 | 高钾 | 无风化 | closed | Fe2O3 | 12 | 1.968775878 | 1.690123277 | 0 | 0.4854843527 | 2.164479522 | 2.490756506 | 6.110886281 | 1.141095142 | 2.453739524 | 0.8584640312
文物风化 | 高钾 | 无风化 | closed | CuO | 12 | 2.500334921 | 1.691155416 | 0 | 1.010465908 | 2.403409456 | 3.532376869 | 5.147653722 | 0.07998726149 | -1.097073435 | 0.676371554
文物风化 | 高钾 | 无风化 | closed | PbO | 12 | 0.4162854442 | 0.5956731063 | 0 | 0 | 0.1569804206 | 0.5193363192 | 1.636363636 | 1.371162208 | 0.403949919 | 1.430924657
文物风化 | 高钾 | 无风化 | closed | BaO | 12 | 0.6057032991 | 0.9941251026 | 0 | 0 | 0 | 1.084804721 | 2.892394822 | 1.49148244 | 1.226459759 | 1.641274043
文物风化 | 高钾 | 无风化 | closed | P2O5 | 12 | 1.426007416 | 1.44862686 | 0 | 0.6959466019 | 1.045258448 | 1.320166668 | 4.552812626 | 1.665694096 | 1.853101504 | 1.01586208
文物风化 | 高钾 | 无风化 | closed | SrO | 12 | 0.0423781189 | 0.04906473824 | 0 | 0 | 0.02032313789 | 0.07926774736 | 0.1214083367 | 0.5536559527 | -1.487389407 | 1.157784713
文物风化 | 高钾 | 无风化 | closed | SnO2 | 12 | 0.2022279349 | 0.7005381158 | 0 | 0 | 0 | 0 | 2.426735219 | 3.464101615 | 12 | 3.464101615
文物风化 | 高钾 | 无风化 | closed | SO2 | 12 | 0.1051092637 | 0.1918045279 | 0 | 0 | 0 | 0.09369144285 | 0.4869961662 | 1.397231879 | 0.06147038614 | 1.824810879
文物风化 | 高钾 | 无风化 | paper_clr | SiO2 | 12 | 3.165686854 | 0.3632048188 | 2.266608607 | 3.04466346 | 3.152993728 | 3.339007551 | 3.712287605 | -1.09372598 | 3.036563079
文物风化 | 高钾 | 无风化 | paper_clr | Na2O | 12 | -0.01358521375 | 0.2620012857 | -0.7602766896 | 0 | 0 | 0 | 0.3201818481 | -2.150622327 | 7.015733381
文物风化 | 高钾 | 无风化 | paper_clr | K2O | 12 | 1.145963273 | 0.5431751671 | 0 | 0.9327265644 | 1.101373527 | 1.444992684 | 2.210661941 | -0.1848566332 | 1.635378672
文物风化 | 高钾 | 无风化 | paper_clr | CaO | 12 | 0.5990711474 | 0.5354726862 | -0.1821885486 | 0.2641685335 | 0.6443073654 | 0.8162544471 | 1.647769441 | 0.3788939084 | -0.1567021062
文物风化 | 高钾 | 无风化 | paper_clr | MgO | 12 | -0.6749681058 | 0.4731240538 | -1.332161368 | -1.025159063 | -0.6506578096 | -0.3477237457 | 0 | 0.06151906713 | -1.292381777
文物风化 | 高钾 | 无风化 | paper_clr | Al2O3 | 12 | 0.7761039878 | 0.5156379255 | 0.006978463153 | 0.4345798086 | 0.6582289689 | 1.27403007 | 1.508083554 | -0.03147983754 | -1.409963594
文物风化 | 高钾 | 无风化 | paper_clr | Fe2O3 | 12 | -0.3904643786 | 0.6350641178 | -1.590841042 | -0.6675876453 | -0.2957741084 | 0 | 0.7479497418 | -0.3945378544 | 0.4725403094
文物风化 | 高钾 | 无风化 | paper_clr | CuO | 12 | -0.2629417641 | 0.6103235207 | -1.652716446 | -0.4078414451 | -0.1310643932 | 0.05278390838 | 0.5955305338 | -1.180632665 | 1.577446212
文物风化 | 高钾 | 无风化 | paper_clr | PbO | 12 | -0.9873376888 | 1.102638602 | -2.672139982 | -2.141861704 | -0.5517126523 | 0 | 0 | -0.5522509026 | -1.629147179
文物风化 | 高钾 | 无风化 | paper_clr | BaO | 12 | -0.1798230957 | 0.3546525647 | -1.080913478 | -0.1286913885 | 0 | 0 | 0.01907432804 | -1.906416053 | 3.016385262
文物风化 | 高钾 | 无风化 | paper_clr | P2O5 | 12 | -0.9384997879 | 0.9196411553 | -2.730275325 | -1.405015113 | -1.066692234 | -0.4835348088 | 0.5269553023 | 0.05756653273 | 0.3172551132
文物风化 | 高钾 | 无风化 | paper_clr | SrO | 12 | -1.723790166 | 1.810324287 | -3.774602224 | -3.403613746 | -1.555315429 | 0 | 0 | -0.03717577655 | -2.376521246
文物风化 | 高钾 | 无风化 | paper_clr | SnO2 | 12 | -0.007794679924 | 0.02700156331 | -0.09353615908 | 0 | 0 | 0 | 0 | -3.464101615 | 12
文物风化 | 高钾 | 无风化 | paper_clr | SO2 | 12 | -0.5076203814 | 0.9259005976 | -2.240722645 | -0.429053523 | 0 | 0 | 0 | -1.388056202 | -0.01145489767
文物风化 | 铅钡 | 风化 | raw | SiO2 | 36 | 33.61472222 | 17.22148401 | 3.72 | 21.0475 | 29.395 | 50.7725 | 68.08 | 0.3978330932 | -0.7777608161 | 0.5123196881
文物风化 | 铅钡 | 风化 | raw | Na2O | 36 | 0.9525 | 1.920000558 | 0 | 0 | 0 | 0.995 | 7.92 | 2.372657395 | 5.327811377 | 2.015748617
文物风化 | 铅钡 | 风化 | raw | K2O | 36 | 0.1427777778 | 0.2147105841 | 0 | 0 | 0 | 0.27 | 1.05 | 2.354964074 | 7.973327615 | 1.503809538
文物风化 | 铅钡 | 风化 | raw | CaO | 36 | 2.345555556 | 1.611576769 | 0 | 1.03 | 2.205 | 3.19 | 6.4 | 0.5903683994 | -0.2104635046 | 0.6870767845
文物风化 | 铅钡 | 风化 | raw | MgO | 36 | 0.7008333333 | 0.6561418618 | 0 | 0 | 0.71 | 1.165 | 2.73 | 0.7198025845 | 0.7640582552 | 0.9362309563
文物风化 | 铅钡 | 风化 | raw | Al2O3 | 36 | 3.838333333 | 3.412625717 | 0.45 | 1.615 | 3.01 | 4.8375 | 14.34 | 1.972511673 | 3.821180893 | 0.8890905038
文物风化 | 铅钡 | 风化 | raw | Fe2O3 | 36 | 0.5558333333 | 0.6919635622 | 0 | 0 | 0.305 | 0.9025 | 2.74 | 1.335326231 | 1.422425924 | 1.244911956
文物风化 | 铅钡 | 风化 | raw | CuO | 36 | 1.996111111 | 2.487958748 | 0 | 0.695 | 1 | 2.7875 | 10.57 | 2.429337658 | 6.22781 | 1.246402935
文物风化 | 铅钡 | 风化 | raw | PbO | 36 | 36.87194444 | 15.16372152 | 12.31 | 24.7975 | 39.795 | 46.7675 | 70.21 | 0.09786638587 | -0.734801494 | 0.4112536442
文物风化 | 铅钡 | 风化 | raw | BaO | 36 | 10.48722222 | 8.867532629 | 0 | 5.9125 | 8.15 | 11.125 | 35.45 | 1.640734963 | 2.297264128 | 0.8455559004
文物风化 | 铅钡 | 风化 | raw | P2O5 | 36 | 4.155277778 | 4.150624384 | 0 | 0.3025 | 3.35 | 7.485 | 14.13 | 0.7242686667 | -0.5158306521 | 0.9988801245
文物风化 | 铅钡 | 风化 | raw | SrO | 36 | 0.3663888889 | 0.2452654862 | 0 | 0.22 | 0.34 | 0.47 | 1.12 | 0.8933617024 | 1.450667311 | 0.6694130026
文物风化 | 铅钡 | 风化 | raw | SnO2 | 36 | 0.05583333333 | 0.2316200707 | 0 | 0 | 0 | 0 | 1.31 | 4.974621818 | 26.24411478 | 4.148419176
文物风化 | 铅钡 | 风化 | raw | SO2 | 36 | 0.9866666667 | 3.608541454 | 0 | 0 | 0 | 0 | 15.95 | 3.923466839 | 14.5408127 | 3.657305528
文物风化 | 铅钡 | 风化 | closed | SiO2 | 36 | 34.5180148 | 17.33580057 | 3.724096506 | 21.80940492 | 30.45908215 | 52.18244965 | 68.98368629 | 0.3564165059 | -0.7779361316 | 0.5022247273
文物风化 | 铅钡 | 风化 | closed | Na2O | 36 | 0.9757056853 | 1.972145063 | 0 | 0 | 0 | 1.015021172 | 8.207253886 | 2.396459001 | 5.501419498 | 2.021249945
文物风化 | 铅钡 | 风化 | closed | K2O | 36 | 0.145069905 | 0.2168569622 | 0 | 0 | 0 | 0.2726785163 | 1.051156272 | 2.295009172 | 7.543912854 | 1.494844587
文物风化 | 铅钡 | 风化 | closed | CaO | 36 | 2.431059249 | 1.699309392 | 0 | 1.044462662 | 2.250788014 | 3.318817218 | 6.620461363 | 0.644272233 | -0.1860182833 | 0.6989995793
文物风化 | 铅钡 | 风化 | closed | MgO | 36 | 0.7247957605 | 0.6838429536 | 0 | 0 | 0.7400320582 | 1.182195205 | 2.913242984 | 0.8136583611 | 1.183475756 | 0.9434974525
文物风化 | 铅钡 | 风化 | closed | Al2O3 | 36 | 3.929714423 | 3.424143038 | 0.4565283555 | 1.655608407 | 3.173733333 | 4.948586846 | 14.35722867 | 1.934775048 | 3.694407556 | 0.8713465331
文物风化 | 铅钡 | 风化 | closed | Fe2O3 | 36 | 0.5734557411 | 0.7161770722 | 0 | 0 | 0.3109876332 | 0.9127535581 | 2.869109948 | 1.373329222 | 1.616381292 | 1.248879418
文物风化 | 铅钡 | 风化 | closed | CuO | 36 | 2.043532069 | 2.507746562 | 0 | 0.7156989117 | 1.022487207 | 2.858370337 | 10.58906031 | 2.368712154 | 5.874334393 | 1.227162813
文物风化 | 铅钡 | 风化 | closed | PbO | 36 | 38.1318999 | 15.85129585 | 12.32478975 | 25.82088696 | 41.02766628 | 48.77861049 | 71.22856853 | 0.04161498211 | -0.8886851321 | 0.4156964613
文物风化 | 铅钡 | 风化 | closed | BaO | 36 | 10.78769703 | 8.971231607 | 0 | 6.144869152 | 8.453151908 | 11.40757461 | 35.48903794 | 1.541965146 | 1.956455074 | 0.8316169411
文物风化 | 铅钡 | 风化 | closed | P2O5 | 36 | 4.310358019 | 4.32256122 | 0 | 0.3104236244 | 3.354787742 | 7.761762282 | 14.57903426 | 0.7183199233 | -0.5682558633 | 1.002831134
文物风化 | 铅钡 | 风化 | closed | SrO | 36 | 0.3769735444 | 0.2536156482 | 0 | 0.2255312052 | 0.3495376648 | 0.4900294302 | 1.155592241 | 0.8793570067 | 1.36114699 | 0.6727677631
文物风化 | 铅钡 | 风化 | closed | SnO2 | 36 | 0.05686225631 | 0.2345776205 | 0 | 0 | 0 | 0 | 1.320964001 | 4.927212085 | 25.74855564 | 4.125366028
文物风化 | 铅钡 | 风化 | closed | SO2 | 36 | 0.9948616155 | 3.640783246 | 0 | 0 | 0 | 0 | 15.96756432 | 3.922227551 | 14.51658788 | 3.659587614
文物风化 | 铅钡 | 风化 | paper_clr | SiO2 | 36 | 2.242328828 | 0.923780035 | -0.1313528701 | 1.743779759 | 2.24201156 | 3.036772154 | 3.937306649 | -0.584810856 | 0.650707498
文物风化 | 铅钡 | 风化 | paper_clr | Na2O | 36 | 0.01337067551 | 0.364328852 | -1.093837093 | 0 | 0 | 0 | 1.043857584 | -0.03801603267 | 3.996993362
文物风化 | 铅钡 | 风化 | paper_clr | K2O | 36 | -0.9679796495 | 1.147055806 | -2.97002301 | -2.118828251 | 0 | 0 | 0 | -0.4569697556 | -1.660809666
文物风化 | 铅钡 | 风化 | paper_clr | CaO | 36 | -0.3756537217 | 0.6480190813 | -1.877737903 | -0.9572953337 | -0.09952376598 | 0.06836781306 | 0.4973577254 | -0.661061513 | -0.7126854985
文物风化 | 铅钡 | 风化 | paper_clr | MgO | 36 | -0.6934444705 | 0.678419512 | -1.841063171 | -1.410651295 | -0.6245718822 | 0 | 0 | -0.3403887098 | -1.486423656
文物风化 | 铅钡 | 风化 | paper_clr | Al2O3 | 36 | -0.08757628595 | 0.9836554735 | -1.826181527 | -0.7058680578 | -0.03918922673 | 0.3063263285 | 2.04280181 | 0.1557196086 | -0.2884887049
文物风化 | 铅钡 | 风化 | paper_clr | Fe2O3 | 36 | -0.7231724213 | 0.8038970899 | -2.575747277 | -1.193383732 | -0.4855025686 | 0 | 0 | -0.8372628942 | -0.4181315325
文物风化 | 铅钡 | 风化 | paper_clr | CuO | 36 | -0.8244261489 | 0.8769233723 | -2.764779222 | -1.439417589 | -0.9361244775 | -0.07061850959 | 0.8885132166 | 0.04388910253 | -0.5995244553
文物风化 | 铅钡 | 风化 | paper_clr | PbO | 36 | 2.402080024 | 0.5320923346 | 1.389649239 | 1.949024584 | 2.441687892 | 2.720760981 | 3.510395705 | 0.2393034113 | -0.7535082074
文物风化 | 铅钡 | 风化 | paper_clr | BaO | 36 | 1.035545785 | 0.6308233394 | -0.1812752926 | 0.6486060376 | 1.057379093 | 1.460962753 | 2.167893378 | -0.1266828425 | -0.6017933191
文物风化 | 铅钡 | 风化 | paper_clr | P2O5 | 36 | -0.102296286 | 1.131785279 | -3.22933027 | -0.4296993287 | 0 | 0.8268241534 | 1.188783691 | -1.253157828 | 1.120938932
文物风化 | 铅钡 | 风化 | paper_clr | SrO | 36 | -1.827413025 | 0.7594142414 | -2.930869278 | -2.274324046 | -2.074720639 | -1.604644619 | 0 | 1.424905888 | 1.634188395
文物风化 | 铅钡 | 风化 | paper_clr | SnO2 | 36 | -0.1193844719 | 0.4375421053 | -1.94412178 | 0 | 0 | 0 | 0 | -3.78895096 | 13.63291673
文物风化 | 铅钡 | 风化 | paper_clr | SO2 | 36 | 0.0280211682 | 0.3364507026 | -0.7965621101 | 0 | 0 | 0 | 1.369228955 | 2.108908705 | 9.857279902
文物风化 | 高钾 | 风化 | raw | SiO2 | 6 | 93.96333333 | 1.733616644 | 92.35 | 92.6525 | 93.505 | 94.8375 | 96.77 | 0.854018054 | -0.3884118384 | 0.01844992703
文物风化 | 高钾 | 风化 | raw | Na2O | 6 | 0 | 0 | 0 | 0 | 0 | 0 | 0
文物风化 | 高钾 | 风化 | raw | K2O | 6 | 0.5433333333 | 0.4451816109 | 0 | 0.1475 | 0.665 | 0.875 | 1.01 | -0.5372976537 | -1.912975195 | 0.8193526581
文物风化 | 高钾 | 风化 | raw | CaO | 6 | 0.87 | 0.4877704378 | 0.21 | 0.645 | 0.83 | 1.0375 | 1.66 | 0.5037968756 | 0.987745269 | 0.5606556756
文物风化 | 高钾 | 风化 | raw | MgO | 6 | 0.1966666667 | 0.3063113884 | 0 | 0 | 0 | 0.405 | 0.64 | 1.01439414 | -1.597713614 | 1.557515534
文物风化 | 高钾 | 风化 | raw | Al2O3 | 6 | 1.93 | 0.9644895023 | 0.81 | 1.355 | 1.72 | 2.3775 | 3.5 | 0.7788833818 | 0.1806895939 | 0.4997354934
文物风化 | 高钾 | 风化 | raw | Fe2O3 | 6 | 0.265 | 0.06949820142 | 0.17 | 0.215 | 0.275 | 0.3125 | 0.35 | -0.3002892851 | -1.417769376 | 0.2622573638
文物风化 | 高钾 | 风化 | raw | CuO | 6 | 1.561666667 | 0.9348244042 | 0.55 | 1.015 | 1.545 | 1.625 | 3.24 | 1.218065893 | 2.231411711 | 0.5986068757
文物风化 | 高钾 | 风化 | raw | PbO | 6 | 0 | 0 | 0 | 0 | 0 | 0 | 0
文物风化 | 高钾 | 风化 | raw | BaO | 6 | 0 | 0 | 0 | 0 | 0 | 0 | 0
文物风化 | 高钾 | 风化 | raw | P2O5 | 6 | 0.28 | 0.2099523756 | 0 | 0.165 | 0.28 | 0.3575 | 0.61 | 0.3987162971 | 0.3716905577 | 0.7498299127
文物风化 | 高钾 | 风化 | raw | SrO | 6 | 0 | 0 | 0 | 0 | 0 | 0 | 0
文物风化 | 高钾 | 风化 | raw | SnO2 | 6 | 0 | 0 | 0 | 0 | 0 | 0 | 0
文物风化 | 高钾 | 风化 | raw | SO2 | 6 | 0 | 0 | 0 | 0 | 0 | 0 | 0
文物风化 | 高钾 | 风化 | closed | SiO2 | 6 | 94.33097386 | 1.675201569 | 92.35 | 93.14070869 | 94.26692708 | 95.10358685 | 96.954213 | 0.5154873064 | -0.2411275584 | 0.0177587647
文物风化 | 高钾 | 风化 | closed | Na2O | 6 | 0 | 0 | 0 | 0 | 0 | 0 | 0
文物风化 | 高钾 | 风化 | closed | K2O | 6 | 0.5445788686 | 0.4464224944 | 0 | 0.1478400321 | 0.6656800641 | 0.8763134956 | 1.014361756 | -0.5331296504 | -1.908930579 | 0.8197572844
文物风化 | 高钾 | 风化 | closed | CaO | 6 | 0.8732464654 | 0.4879313036 | 0.2103997595 | 0.6468493081 | 0.8372150434 | 1.042744923 | 1.66 | 0.4774416172 | 0.9419049716 | 0.5587555437
文物风化 | 高钾 | 风化 | closed | MgO | 6 | 0.1977505651 | 0.30777727 | 0 | 0 | 0 | 0.4098775428 | 0.64 | 1.008237264 | -1.634621717 | 1.556391356
文物风化 | 高钾 | 风化 | closed | Al2O3 | 6 | 1.937846106 | 0.9668918465 | 0.8115419297 | 1.358858527 | 1.726131493 | 2.40166101 | 3.5 | 0.7516661232 | 0.06795383286 | 0.4989518226
文物风化 | 高钾 | 风化 | closed | Fe2O3 | 6 | 0.26590087 | 0.06911157685 | 0.1705115346 | 0.2169302324 | 0.2758736628 | 0.3133663688 | 0.35 | -0.3163302747 | -1.386037136 | 0.2599148203
文物风化 | 高钾 | 风化 | closed | CuO | 6 | 1.568432308 | 0.9381367326 | 0.55 | 1.019592583 | 1.556059962 | 1.632480907 | 3.249749248 | 1.203839767 | 2.196060027 | 0.5981365772
文物风化 | 高钾 | 风化 | closed | PbO | 6 | 0 | 0 | 0 | 0 | 0 | 0 | 0
文物风化 | 高钾 | 风化 | closed | BaO | 6 | 0 | 0 | 0 | 0 | 0 | 0 | 0
文物风化 | 高钾 | 风化 | closed | P2O5 | 6 | 0.2812709569 | 0.210837952 | 0 | 0.1654858391 | 0.2804034279 | 0.3609534091 | 0.6118355065 | 0.3901295346 | 0.3344833055 | 0.749590197
文物风化 | 高钾 | 风化 | closed | SrO | 6 | 0 | 0 | 0 | 0 | 0 | 0 | 0
文物风化 | 高钾 | 风化 | closed | SnO2 | 6 | 0 | 0 | 0 | 0 | 0 | 0 | 0
文物风化 | 高钾 | 风化 | closed | SO2 | 6 | 0 | 0 | 0 | 0 | 0 | 0 | 0
文物风化 | 高钾 | 风化 | paper_clr | SiO2 | 6 | 4.187044865 | 0.1873876936 | 3.830498276 | 4.180163869 | 4.246027057 | 4.262904437 | 4.372977095 | -1.731995181 | 3.641136233
文物风化 | 高钾 | 风化 | paper_clr | Na2O | 6 | 0 | 0 | 0 | 0 | 0 | 0 | 0
文物风化 | 高钾 | 风化 | paper_clr | K2O | 6 | -0.3284779771 | 0.32750848 | -0.8240683296 | -0.5149017562 | -0.2772555194 | -0.06794237393 | 0 | -0.5885699231 | -0.8674760357
文物风化 | 高钾 | 风化 | paper_clr | CaO | 6 | -0.6648166858 | 0.639727277 | -1.760007682 | -0.738467576 | -0.6203400161 | -0.4745873832 | 0.2156342013 | -0.7094830745 | 2.287841527
文物风化 | 高钾 | 风化 | paper_clr | MgO | 6 | -0.2868594087 | 0.4511697834 | -0.9836859488 | -0.5531028778 | 0 | 0 | 0 | -1.095736014 | -1.112630534
文物风化 | 高钾 | 风化 | paper_clr | Al2O3 | 6 | 0.1945293936 | 0.4860563263 | -0.4100809655 | -0.01785737378 | 0.04084933338 | 0.4387663601 | 0.9615795674 | 0.6699126941 | 0.02539008711
文物风化 | 高钾 | 风化 | paper_clr | Fe2O3 | 6 | -1.714985419 | 0.4296808351 | -2.470071629 | -1.869311687 | -1.533013882 | -1.456800949 | -1.341005526 | -1.369694513 | 1.095297337
文物风化 | 高钾 | 风化 | paper_clr | CuO | 6 | -0.06001962811 | 0.4916506324 | -0.8890204018 | -0.2642143392 | 0.1030509752 | 0.1997464318 | 0.4774585427 | -1.043687769 | 0.6195981607
文物风化 | 高钾 | 风化 | paper_clr | PbO | 6 | 0 | 0 | 0 | 0 | 0 | 0 | 0
文物风化 | 高钾 | 风化 | paper_clr | BaO | 6 | 0 | 0 | 0 | 0 | 0 | 0 | 0
文物风化 | 高钾 | 风化 | paper_clr | P2O5 | 6 | -1.32641514 | 0.7462377008 | -2.178839811 | -1.736161126 | -1.367704384 | -1.23087276 | 0 | 1.13440735 | 2.101884233
文物风化 | 高钾 | 风化 | paper_clr | SrO | 6 | 0 | 0 | 0 | 0 | 0 | 0 | 0
文物风化 | 高钾 | 风化 | paper_clr | SnO2 | 6 | 0 | 0 | 0 | 0 | 0 | 0 | 0
文物风化 | 高钾 | 风化 | paper_clr | SO2 | 6 | 0 | 0 | 0 | 0 | 0 | 0 | 0
文物风化 | 铅钡 | 无风化 | raw | SiO2 | 13 | 53.44384615 | 14.58727101 | 31.94 | 37.36 | 55.21 | 65.91 | 75.51 | -0.1893230709 | -1.339328407 | 0.2729457564
文物风化 | 铅钡 | 无风化 | raw | Na2O | 13 | 0.7715384615 | 1.538309928 | 0 | 0 | 0 | 0 | 4.66 | 1.845654621 | 2.449809946 | 1.993821443
文物风化 | 铅钡 | 无风化 | raw | K2O | 13 | 0.2584615385 | 0.3981173645 | 0 | 0 | 0.15 | 0.25 | 1.41 | 2.384944499 | 6.077688702 | 1.540335041
文物风化 | 铅钡 | 无风化 | raw | CaO | 13 | 1.231538462 | 1.457702794 | 0 | 0.46 | 0.84 | 1.13 | 4.49 | 1.789018423 | 2.200300946 | 1.183643743
文物风化 | 铅钡 | 无风化 | raw | MgO | 13 | 0.4923076923 | 0.5454685119 | 0 | 0 | 0.51 | 0.89 | 1.67 | 0.754933746 | -0.1456167967 | 1.107982915
文物风化 | 铅钡 | 无风化 | raw | Al2O3 | 13 | 3.194615385 | 1.385241347 | 1.44 | 2.35 | 3.06 | 4.35 | 5.45 | 0.2636997068 | -1.254726928 | 0.4336175659
文物风化 | 铅钡 | 无风化 | raw | Fe2O3 | 13 | 0.9330769231 | 1.44513197 | 0 | 0 | 0 | 1.51 | 4.59 | 1.649150048 | 2.308100634 | 1.548781171
文物风化 | 铅钡 | 无风化 | raw | CuO | 13 | 1.556923077 | 2.490918119 | 0 | 0.16 | 0.53 | 0.86 | 8.46 | 2.210291503 | 4.698428505 | 1.599898002
文物风化 | 铅钡 | 无风化 | raw | PbO | 13 | 23.59384615 | 9.094393455 | 9.3 | 16.55 | 22.05 | 29.14 | 39.22 | 0.4192021315 | -0.6891952524 | 0.3854561649
文物风化 | 铅钡 | 无风化 | raw | BaO | 13 | 10.49923077 | 6.949783524 | 3.42 | 5.68 | 10.06 | 10.35 | 26.23 | 1.501367494 | 1.786239606 | 0.6619326383
文物风化 | 铅钡 | 无风化 | raw | P2O5 | 13 | 0.9038461538 | 1.570581307 | 0 | 0.13 | 0.2 | 1.41 | 5.75 | 2.810252371 | 8.651512577 | 1.737664424
文物风化 | 铅钡 | 无风化 | raw | SrO | 13 | 0.2969230769 | 0.3137510854 | 0 | 0 | 0.3 | 0.43 | 0.91 | 0.8835010948 | -0.0119926726 | 1.05667464
文物风化 | 铅钡 | 无风化 | raw | SnO2 | 13 | 0.06461538462 | 0.1579353974 | 0 | 0 | 0 | 0 | 0.44 | 2.191310701 | 3.31938463 | 2.444238293
文物风化 | 铅钡 | 无风化 | raw | SO2 | 13 | 0.2815384615 | 1.015101359 | 0 | 0 | 0 | 0 | 3.66 | 3.605551275 | 13 | 3.605551275
文物风化 | 铅钡 | 无风化 | closed | SiO2 | 13 | 54.68964384 | 14.36933593 | 32.30177994 | 42.25766316 | 55.9768833 | 66.96129229 | 75.54021609 | -0.2554335458 | -1.242175683 | 0.2627432713
文物风化 | 铅钡 | 无风化 | closed | Na2O | 13 | 0.7929207033 | 1.581286611 | 0 | 0 | 0 | 0 | 4.791281102 | 1.847026616 | 2.457099078 | 1.994255674
文物风化 | 铅钡 | 无风化 | closed | K2O | 13 | 0.2691572334 | 0.4145015765 | 0 | 0 | 0.150060024 | 0.2534725743 | 1.439509954 | 2.284510797 | 5.341872626 | 1.539997909
文物风化 | 铅钡 | 无风化 | closed | CaO | 13 | 1.253341866 | 1.483076882 | 0 | 0.4662477194 | 0.8541793777 | 1.172442415 | 4.583971414 | 1.788673689 | 2.205722506 | 1.183297966
文物风化 | 铅钡 | 无风化 | closed | MgO | 13 | 0.4995920648 | 0.5528870534 | 0 | 0 | 0.5167173252 | 0.9041958752 | 1.693196796 | 0.7506272556 | -0.1490777705 | 1.106677012
文物风化 | 铅钡 | 无风化 | closed | Al2O3 | 13 | 3.295063529 | 1.498043429 | 1.496725912 | 2.350940376 | 3.146206046 | 4.441041348 | 6.164461034 | 0.491213136 | -0.7442486303 | 0.4546326392
文物风化 | 铅钡 | 无风化 | closed | Fe2O3 | 13 | 0.961684736 | 1.474491377 | 0 | 0 | 0 | 1.707951589 | 4.663212435 | 1.601658636 | 2.12051665 | 1.533237788
文物风化 | 铅钡 | 无风化 | closed | CuO | 13 | 1.619101063 | 2.582342811 | 0 | 0.1663028791 | 0.5389465121 | 0.8923013073 | 8.555825243 | 2.113827956 | 3.99419548 | 1.594923794
文物风化 | 铅钡 | 无风化 | closed | PbO | 13 | 24.12082474 | 9.206725035 | 10.51917204 | 16.81397948 | 22.91861553 | 29.47006472 | 40.04083716 | 0.4709324744 | -0.8118615477 | 0.3816919667
文物风化 | 铅钡 | 无风化 | closed | BaO | 13 | 10.88134501 | 7.481186607 | 3.474550442 | 5.903752209 | 10.19973639 | 10.50535988 | 26.63725823 | 1.549393621 | 1.766378979 | 0.6875240697
文物风化 | 铅钡 | 无风化 | closed | P2O5 | 13 | 0.9682865573 | 1.766201034 | 0 | 0.1300520208 | 0.2027780594 | 1.428571429 | 6.503789164 | 2.953016388 | 9.440715938 | 1.824047871
文物风化 | 铅钡 | 无风化 | closed | SrO | 13 | 0.3017387182 | 0.31952342 | 0 | 0 | 0.3047851265 | 0.4359728277 | 0.9203074434 | 0.8913285334 | -0.004289981201 | 1.058940735
文物风化 | 铅钡 | 无风化 | closed | SnO2 | 13 | 0.06570515058 | 0.1605661065 | 0 | 0 | 0 | 0 | 0.4457953394 | 2.189385351 | 3.30467921 | 2.443736983
文物风化 | 铅钡 | 无风化 | closed | SO2 | 13 | 0.2815947805 | 1.01530442 | 0 | 0 | 0 | 0 | 3.660732146 | 3.605551275 | 13 | 3.605551275
文物风化 | 铅钡 | 无风化 | paper_clr | SiO2 | 13 | 3.013742723 | 0.6461945409 | 1.85952359 | 2.45950272 | 3.17483028 | 3.407238952 | 3.871521333 | -0.3013048169 | -0.9568149442
文物风化 | 铅钡 | 无风化 | paper_clr | Na2O | 13 | 0.07113134842 | 0.2620873603 | -0.2217215493 | 0 | 0 | 0 | 0.8763175292 | 2.741761619 | 8.623783306
文物风化 | 铅钡 | 无风化 | paper_clr | K2O | 13 | -1.288085438 | 1.158091019 | -2.915489487 | -2.222608177 | -1.900572275 | 0 | 0 | 0.1040472641 | -1.951126853
文物风化 | 铅钡 | 无风化 | paper_clr | CaO | 13 | -0.7148611633 | 0.7057226473 | -1.99083656 | -1.146601164 | -0.8825679605 | 0 | 0.3401138015 | 0.0624548834 | -0.6716850202
文物风化 | 铅钡 | 无风化 | paper_clr | MgO | 13 | -0.5411471179 | 0.6298533762 | -1.822866062 | -1.085910035 | -0.3234901899 | 0 | 0 | -0.7507613902 | -0.7171711206
文物风化 | 铅钡 | 无风化 | paper_clr | Al2O3 | 13 | 0.1388817458 | 0.5161250857 | -0.8471066277 | -0.06546141456 | 0.2011456749 | 0.455716997 | 0.9012233391 | -0.7167110969 | 0.2142837717
文物风化 | 铅钡 | 无风化 | paper_clr | Fe2O3 | 13 | -0.3064673871 | 0.7282048769 | -2.26490362 | -0.3728224464 | 0 | 0 | 0.5545038057 | -1.989759953 | 4.165085595
文物风化 | 铅钡 | 无风化 | paper_clr | CuO | 13 | -0.9257207362 | 1.021664488 | -2.58009736 | -1.369493074 | -1.09767858 | 0 | 0.8995351977 | 0.08662027539 | -0.6613009401
文物风化 | 铅钡 | 无风化 | paper_clr | PbO | 13 | 2.160856237 | 0.5757512905 | 0.4689373769 | 2.063748954 | 2.328148322 | 2.507447921 | 2.610837246 | -2.363412096 | 6.556375702
文物风化 | 铅钡 | 无风化 | paper_clr | BaO | 13 | 1.245668628 | 0.4387095726 | 0.2602643327 | 1.16943365 | 1.244004455 | 1.472253348 | 2.031089818 | -0.5625819429 | 1.405046014
文物风化 | 铅钡 | 无风化 | paper_clr | P2O5 | 13 | -1.449052464 | 1.185383217 | -3.201926832 | -2.445751729 | -1.360447346 | -0.4869500692 | 0 | -0.06939416409 | -1.684970163
文物风化 | 铅钡 | 无风化 | paper_clr | SrO | 13 | -1.114089769 | 0.9953523557 | -2.211561025 | -2.173349023 | -1.330124655 | 0 | 0 | 0.1290226648 | -2.023534061
文物风化 | 铅钡 | 无风化 | paper_clr | SnO2 | 13 | -0.3114255148 | 0.7604970664 | -2.078029632 | 0 | 0 | 0 | 0 | -2.182646714 | 3.25318718
文物风化 | 铅钡 | 无风化 | paper_clr | SO2 | 13 | 0.0205689077 | 0.07416225138 | 0 | 0 | 0 | 0 | 0.2673958001 | 3.605551275 | 13
点位风化 | 高钾 | 无风化 | raw | SiO2 | 12 | 67.98416667 | 8.755098731 | 59.01 | 61.6775 | 65.53 | 71.1675 | 87.05 | 1.158092024 | 0.5363730586 | 0.1287814378
点位风化 | 高钾 | 无风化 | raw | Na2O | 12 | 0.695 | 1.286916682 | 0 | 0 | 0 | 0.525 | 3.38 | 1.497490301 | 0.5591716158 | 1.851678679
点位风化 | 高钾 | 无风化 | raw | K2O | 12 | 9.330833333 | 3.920302535 | 0 | 7.6025 | 9.83 | 12.3025 | 14.52 | -1.20344678 | 1.900331883 | 0.4201449533
点位风化 | 高钾 | 无风化 | raw | CaO | 12 | 5.3325 | 3.092478044 | 0 | 4.035 | 6.095 | 7.57 | 8.7 | -0.8752475541 | -0.5176953712 | 0.5799302474
点位风化 | 高钾 | 无风化 | raw | MgO | 12 | 1.079166667 | 0.6761449325 | 0 | 0.625 | 1.165 | 1.6025 | 1.98 | -0.4338003221 | -1.014588759 | 0.6265435668
点位风化 | 高钾 | 无风化 | raw | Al2O3 | 12 | 6.62 | 2.491509218 | 3.05 | 5.14 | 6.185 | 7.9325 | 11.15 | 0.4821727784 | -0.4922455044 | 0.376360909
点位风化 | 高钾 | 无风化 | raw | Fe2O3 | 12 | 1.931666667 | 1.666694242 | 0 | 0.48 | 2.11 | 2.4475 | 6.04 | 1.175870417 | 2.567947838 | 0.8628270451
点位风化 | 高钾 | 无风化 | raw | CuO | 12 | 2.4525 | 1.659989732 | 0 | 0.9975 | 2.345 | 3.4275 | 5.09 | 0.1005956501 | -1.058214172 | 0.6768561597
点位风化 | 高钾 | 无风化 | raw | PbO | 12 | 0.4116666667 | 0.5889873179 | 0 | 0 | 0.155 | 0.5125 | 1.62 | 1.373589166 | 0.4179671007 | 1.430738424
点位风化 | 高钾 | 无风化 | raw | BaO | 12 | 0.5983333333 | 0.9821019511 | 0 | 0 | 0 | 1.0725 | 2.86 | 1.493083471 | 1.238170108 | 1.641396019
点位风化 | 高钾 | 无风化 | raw | P2O5 | 12 | 1.4025 | 1.433959078 | 0 | 0.69 | 1.02 | 1.2925 | 4.5 | 1.677553079 | 1.876197359 | 1.022430715
点位风化 | 高钾 | 无风化 | raw | SrO | 12 | 0.04166666667 | 0.04839859753 | 0 | 0 | 0.02 | 0.0775 | 0.12 | 0.5707242024 | -1.452238803 | 1.161566341
点位风化 | 高钾 | 无风化 | raw | SnO2 | 12 | 0.1966666667 | 0.6812733176 | 0 | 0 | 0 | 0 | 2.36 | 3.464101615 | 12 | 3.464101615
点位风化 | 高钾 | 无风化 | raw | SO2 | 12 | 0.1016666667 | 0.1855132112 | 0 | 0 | 0 | 0.09 | 0.47 | 1.396431226 | 0.05546322247 | 1.82472011
点位风化 | 高钾 | 无风化 | closed | SiO2 | 12 | 69.23145232 | 8.701644636 | 60.12838802 | 62.92800272 | 67.31085162 | 72.72864706 | 87.05 | 1.008050658 | 0.0256824657 | 0.1256891824
点位风化 | 高钾 | 无风化 | closed | Na2O | 12 | 0.7051895909 | 1.305063371 | 0 | 0 | 0 | 0.5334823697 | 3.414141414 | 1.492935765 | 0.5326725063 | 1.850656033
点位风化 | 高钾 | 无风化 | closed | K2O | 12 | 9.515033946 | 4.001146602 | 0 | 7.690216417 | 10.15061607 | 12.43055862 | 14.75459811 | -1.227167414 | 1.869845416 | 0.4205078642
点位风化 | 高钾 | 无风化 | closed | CaO | 12 | 5.440411982 | 3.163653999 | 0 | 4.088066382 | 6.205617557 | 7.790126161 | 8.864886896 | -0.8738360258 | -0.5535073125 | 0.581510005
点位风化 | 高钾 | 无风化 | closed | MgO | 12 | 1.102537338 | 0.6922124374 | 0 | 0.6321003963 | 1.180450029 | 1.655564637 | 2.001617469 | -0.4352746905 | -1.053852936 | 0.6278358236
点位风化 | 高钾 | 无风化 | closed | Al2O3 | 12 | 6.73855255 | 2.515070744 | 3.136246787 | 5.186723301 | 6.281418917 | 8.159219644 | 11.27173474 | 0.4390038377 | -0.5582976751 | 0.3732360512
点位风化 | 高钾 | 无风化 | closed | Fe2O3 | 12 | 1.968775878 | 1.690123277 | 0 | 0.4854843527 | 2.164479522 | 2.490756506 | 6.110886281 | 1.141095142 | 2.453739524 | 0.8584640312
点位风化 | 高钾 | 无风化 | closed | CuO | 12 | 2.500334921 | 1.691155416 | 0 | 1.010465908 | 2.403409456 | 3.532376869 | 5.147653722 | 0.07998726149 | -1.097073435 | 0.676371554
点位风化 | 高钾 | 无风化 | closed | PbO | 12 | 0.4162854442 | 0.5956731063 | 0 | 0 | 0.1569804206 | 0.5193363192 | 1.636363636 | 1.371162208 | 0.403949919 | 1.430924657
点位风化 | 高钾 | 无风化 | closed | BaO | 12 | 0.6057032991 | 0.9941251026 | 0 | 0 | 0 | 1.084804721 | 2.892394822 | 1.49148244 | 1.226459759 | 1.641274043
点位风化 | 高钾 | 无风化 | closed | P2O5 | 12 | 1.426007416 | 1.44862686 | 0 | 0.6959466019 | 1.045258448 | 1.320166668 | 4.552812626 | 1.665694096 | 1.853101504 | 1.01586208
点位风化 | 高钾 | 无风化 | closed | SrO | 12 | 0.0423781189 | 0.04906473824 | 0 | 0 | 0.02032313789 | 0.07926774736 | 0.1214083367 | 0.5536559527 | -1.487389407 | 1.157784713
点位风化 | 高钾 | 无风化 | closed | SnO2 | 12 | 0.2022279349 | 0.7005381158 | 0 | 0 | 0 | 0 | 2.426735219 | 3.464101615 | 12 | 3.464101615
点位风化 | 高钾 | 无风化 | closed | SO2 | 12 | 0.1051092637 | 0.1918045279 | 0 | 0 | 0 | 0.09369144285 | 0.4869961662 | 1.397231879 | 0.06147038614 | 1.824810879
点位风化 | 高钾 | 无风化 | paper_clr | SiO2 | 12 | 3.165686854 | 0.3632048188 | 2.266608607 | 3.04466346 | 3.152993728 | 3.339007551 | 3.712287605 | -1.09372598 | 3.036563079
点位风化 | 高钾 | 无风化 | paper_clr | Na2O | 12 | -0.01358521375 | 0.2620012857 | -0.7602766896 | 0 | 0 | 0 | 0.3201818481 | -2.150622327 | 7.015733381
点位风化 | 高钾 | 无风化 | paper_clr | K2O | 12 | 1.145963273 | 0.5431751671 | 0 | 0.9327265644 | 1.101373527 | 1.444992684 | 2.210661941 | -0.1848566332 | 1.635378672
点位风化 | 高钾 | 无风化 | paper_clr | CaO | 12 | 0.5990711474 | 0.5354726862 | -0.1821885486 | 0.2641685335 | 0.6443073654 | 0.8162544471 | 1.647769441 | 0.3788939084 | -0.1567021062
点位风化 | 高钾 | 无风化 | paper_clr | MgO | 12 | -0.6749681058 | 0.4731240538 | -1.332161368 | -1.025159063 | -0.6506578096 | -0.3477237457 | 0 | 0.06151906713 | -1.292381777
点位风化 | 高钾 | 无风化 | paper_clr | Al2O3 | 12 | 0.7761039878 | 0.5156379255 | 0.006978463153 | 0.4345798086 | 0.6582289689 | 1.27403007 | 1.508083554 | -0.03147983754 | -1.409963594
点位风化 | 高钾 | 无风化 | paper_clr | Fe2O3 | 12 | -0.3904643786 | 0.6350641178 | -1.590841042 | -0.6675876453 | -0.2957741084 | 0 | 0.7479497418 | -0.3945378544 | 0.4725403094
点位风化 | 高钾 | 无风化 | paper_clr | CuO | 12 | -0.2629417641 | 0.6103235207 | -1.652716446 | -0.4078414451 | -0.1310643932 | 0.05278390838 | 0.5955305338 | -1.180632665 | 1.577446212
点位风化 | 高钾 | 无风化 | paper_clr | PbO | 12 | -0.9873376888 | 1.102638602 | -2.672139982 | -2.141861704 | -0.5517126523 | 0 | 0 | -0.5522509026 | -1.629147179
点位风化 | 高钾 | 无风化 | paper_clr | BaO | 12 | -0.1798230957 | 0.3546525647 | -1.080913478 | -0.1286913885 | 0 | 0 | 0.01907432804 | -1.906416053 | 3.016385262
点位风化 | 高钾 | 无风化 | paper_clr | P2O5 | 12 | -0.9384997879 | 0.9196411553 | -2.730275325 | -1.405015113 | -1.066692234 | -0.4835348088 | 0.5269553023 | 0.05756653273 | 0.3172551132
点位风化 | 高钾 | 无风化 | paper_clr | SrO | 12 | -1.723790166 | 1.810324287 | -3.774602224 | -3.403613746 | -1.555315429 | 0 | 0 | -0.03717577655 | -2.376521246
点位风化 | 高钾 | 无风化 | paper_clr | SnO2 | 12 | -0.007794679924 | 0.02700156331 | -0.09353615908 | 0 | 0 | 0 | 0 | -3.464101615 | 12
点位风化 | 高钾 | 无风化 | paper_clr | SO2 | 12 | -0.5076203814 | 0.9259005976 | -2.240722645 | -0.429053523 | 0 | 0 | 0 | -1.388056202 | -0.01145489767
点位风化 | 铅钡 | 风化 | raw | SiO2 | 26 | 24.91269231 | 10.60547729 | 3.72 | 18.7925 | 25.015 | 30.2025 | 53.33 | 0.312974896 | 1.229613089 | 0.425705787
点位风化 | 铅钡 | 风化 | raw | Na2O | 26 | 0.2161538462 | 0.5566476582 | 0 | 0 | 0 | 0 | 2.22 | 2.665893443 | 6.743093608 | 2.575238276
点位风化 | 铅钡 | 风化 | raw | K2O | 26 | 0.1334615385 | 0.2399657027 | 0 | 0 | 0 | 0.24 | 1.05 | 2.512185691 | 7.793215821 | 1.798013911
点位风化 | 铅钡 | 风化 | raw | CaO | 26 | 2.695384615 | 1.659778855 | 0 | 1.3425 | 2.875 | 3.505 | 6.4 | 0.3833731736 | -0.4609049295 | 0.615785534
点位风化 | 铅钡 | 风化 | raw | MgO | 26 | 0.65 | 0.7064332948 | 0 | 0 | 0.57 | 1.1625 | 2.73 | 1.037022365 | 1.209150428 | 1.086820454
点位风化 | 铅钡 | 风化 | raw | Al2O3 | 26 | 2.97 | 2.63426802 | 0.45 | 1.405 | 2.38 | 3.5575 | 13.65 | 2.829242813 | 10.63846103 | 0.8869589292
点位风化 | 铅钡 | 风化 | raw | Fe2O3 | 26 | 0.5846153846 | 0.7365336694 | 0 | 0 | 0.305 | 0.9875 | 2.74 | 1.40355319 | 1.525334615 | 1.259860224
点位风化 | 铅钡 | 风化 | raw | CuO | 26 | 2.275769231 | 2.820523601 | 0 | 0.7075 | 1.145 | 3.1375 | 10.57 | 2.100554563 | 4.153564686 | 1.239371533
点位风化 | 铅钡 | 风化 | raw | PbO | 26 | 43.31384615 | 12.23022488 | 15.71 | 35.4725 | 44.06 | 48.84 | 70.21 | -0.03259586481 | 0.2327265934 | 0.2823629386
点位风化 | 铅钡 | 风化 | raw | BaO | 26 | 11.80730769 | 9.978271016 | 0 | 6.7775 | 8.79 | 14.5075 | 35.45 | 1.278133861 | 0.8380737039 | 0.8450928252
点位风化 | 铅钡 | 风化 | raw | P2O5 | 26 | 5.277307692 | 4.196700187 | 0 | 1.3125 | 4.975 | 8.5875 | 14.13 | 0.4000916635 | -0.8241622811 | 0.7952350767
点位风化 | 铅钡 | 风化 | raw | SrO | 26 | 0.4184615385 | 0.2648424786 | 0 | 0.225 | 0.425 | 0.59 | 1.12 | 0.5444416784 | 0.77664507 | 0.632895629
点位风化 | 铅钡 | 风化 | raw | SnO2 | 26 | 0.06846153846 | 0.2694541491 | 0 | 0 | 0 | 0 | 1.31 | 4.36519188 | 19.78683985 | 3.935847122
点位风化 | 铅钡 | 风化 | raw | SO2 | 26 | 1.366153846 | 4.206069973 | 0 | 0 | 0 | 0 | 15.95 | 3.260507901 | 9.634253658 | 3.078767435
点位风化 | 铅钡 | 风化 | closed | SiO2 | 26 | 25.75270836 | 10.73911848 | 3.724096506 | 19.85429296 | 26.19758742 | 31.39464815 | 53.77634365 | 0.1875946629 | 1.109431049 | 0.4170092845
点位风化 | 铅钡 | 风化 | closed | Na2O | 26 | 0.2222067613 | 0.5719871665 | 0 | 0 | 0 | 0 | 2.273891222 | 2.655846592 | 6.653259251 | 2.574121342
点位风化 | 铅钡 | 风化 | closed | K2O | 26 | 0.1357323909 | 0.2422567302 | 0 | 0 | 0 | 0.2473054683 | 1.051156272 | 2.452553381 | 7.38317241 | 1.784811486
点位风化 | 铅钡 | 风化 | closed | CaO | 26 | 2.804417918 | 1.75645136 | 0 | 1.423155927 | 2.905195035 | 3.644163743 | 6.620461363 | 0.4246041012 | -0.5064266276 | 0.6263158387
点位风化 | 铅钡 | 风化 | closed | MgO | 26 | 0.6775372611 | 0.7419128033 | 0 | 0 | 0.5910083505 | 1.172293185 | 2.913242984 | 1.112602916 | 1.552174009 | 1.095014025
点位风化 | 铅钡 | 风化 | closed | Al2O3 | 26 | 3.063830756 | 2.659997293 | 0.4565283555 | 1.416522392 | 2.49185501 | 3.602166869 | 13.76424322 | 2.755037228 | 10.23887513 | 0.8681932864
点位风化 | 铅钡 | 风化 | closed | Fe2O3 | 26 | 0.6058250875 | 0.7640068343 | 0 | 0 | 0.3109876332 | 0.9966648864 | 2.869109948 | 1.432118943 | 1.68395758 | 1.261101348
点位风化 | 铅钡 | 风化 | closed | CuO | 26 | 2.329744731 | 2.838093903 | 0 | 0.7414547373 | 1.253824664 | 3.189515382 | 10.58906031 | 2.049381397 | 3.892440625 | 1.218199516
点位风化 | 铅钡 | 风化 | closed | PbO | 26 | 44.88751349 | 12.74451824 | 15.84148432 | 36.80394854 | 46.6864643 | 50.30927435 | 71.22856853 | -0.1735879544 | 0.04847795779 | 0.2839212344
点位风化 | 铅钡 | 风化 | closed | BaO | 26 | 12.16136921 | 10.06715302 | 0 | 6.856118393 | 9.280811874 | 15.64004134 | 35.48903794 | 1.183096586 | 0.5952758199 | 0.8277976639
点位风化 | 铅钡 | 风化 | closed | P2O5 | 26 | 5.480526526 | 4.374629866 | 0 | 1.329843 | 5.150344821 | 8.829850208 | 14.57903426 | 0.385557712 | -0.8908099156 | 0.7982134282
点位风化 | 铅钡 | 风化 | closed | SrO | 26 | 0.4313180272 | 0.2736425796 | 0 | 0.2299494038 | 0.4333797589 | 0.5981180069 | 1.155592241 | 0.5239923635 | 0.70418553 | 0.6344334397
点位风化 | 铅钡 | 风化 | closed | SnO2 | 26 | 0.06976877819 | 0.2728705952 | 0 | 0 | 0 | 0 | 1.320964001 | 4.321937095 | 19.38994178 | 3.911070285
点位风化 | 铅钡 | 风化 | closed | SO2 | 26 | 1.377500698 | 4.24373122 | 0 | 0 | 0 | 0 | 15.96756432 | 3.259363931 | 9.614927791 | 3.080747055
点位风化 | 铅钡 | 风化 | paper_clr | SiO2 | 26 | 1.900817987 | 0.8245100613 | -0.1313528701 | 1.560129788 | 1.901944357 | 2.300502534 | 3.460126437 | -0.6873078429 | 1.430650261
点位风化 | 铅钡 | 风化 | paper_clr | Na2O | 26 | -0.05932863539 | 0.2820619644 | -1.093837093 | 0 | 0 | 0 | 0.5795623776 | -2.040034865 | 8.032548933
点位风化 | 铅钡 | 风化 | paper_clr | K2O | 26 | -0.7145439198 | 1.044624226 | -2.821845316 | -1.943402008 | 0 | 0 | 0 | -0.8973642208 | -1.087841747
点位风化 | 铅钡 | 风化 | paper_clr | CaO | 26 | -0.3305356968 | 0.6244524049 | -1.578789035 | -0.9021586385 | -0.04681131928 | 0.08463926496 | 0.4973577254 | -0.6427380894 | -0.9138554271
点位风化 | 铅钡 | 风化 | paper_clr | MgO | 26 | -0.679420709 | 0.6967332822 | -1.835277257 | -1.390454726 | -0.5939998361 | 0 | 0 | -0.2969770298 | -1.63124947
点位风化 | 铅钡 | 风化 | paper_clr | Al2O3 | 26 | -0.3874050467 | 0.8620531301 | -1.826181527 | -1.053035018 | -0.2999925694 | 0.1948943552 | 1.74304598 | 0.1516476099 | 0.1109795616
点位风化 | 铅钡 | 风化 | paper_clr | Fe2O3 | 26 | -0.8429912842 | 0.8735842911 | -2.575747277 | -1.347598004 | -0.6814835673 | 0 | 0 | -0.6025210472 | -0.9838098343
点位风化 | 铅钡 | 风化 | paper_clr | CuO | 26 | -0.7664478054 | 0.9429318366 | -2.764779222 | -1.364237388 | -0.9125906463 | -0.003630508349 | 0.8885132166 | -0.1287310654 | -0.6121982156
点位风化 | 铅钡 | 风化 | paper_clr | PbO | 26 | 2.533694691 | 0.5166770834 | 1.794038351 | 2.017350463 | 2.538344694 | 2.915106601 | 3.510395705 | 0.1696153147 | -1.089127733
点位风化 | 铅钡 | 风化 | paper_clr | BaO | 26 | 1.072344718 | 0.6874738578 | -0.1812752926 | 0.6884869866 | 1.060220031 | 1.565679659 | 2.167893378 | -0.2098159441 | -0.7691431163
点位风化 | 铅钡 | 风化 | paper_clr | P2O5 | 26 | 0.09737414661 | 1.012518491 | -2.877204855 | -0.3401457874 | 0.3606265366 | 0.9073895575 | 1.188783691 | -1.272767221 | 1.540771021
点位风化 | 铅钡 | 风化 | paper_clr | SrO | 26 | -1.764480517 | 0.7700473176 | -2.930869278 | -2.256603387 | -1.868668138 | -1.515037942 | 0 | 1.226419901 | 1.311201026
点位风化 | 铅钡 | 风化 | paper_clr | SnO2 | 26 | -0.09787646861 | 0.3945293268 | -1.94412178 | 0 | 0 | 0 | 0 | -4.514520995 | 21.13693368
点位风化 | 铅钡 | 风化 | paper_clr | SO2 | 26 | 0.03879854058 | 0.3975472717 | -0.7965621101 | 0 | 0 | 0 | 1.369228955 | 1.743166161 | 6.479864778
点位风化 | 高钾 | 风化 | raw | SiO2 | 6 | 93.96333333 | 1.733616644 | 92.35 | 92.6525 | 93.505 | 94.8375 | 96.77 | 0.854018054 | -0.3884118384 | 0.01844992703
点位风化 | 高钾 | 风化 | raw | Na2O | 6 | 0 | 0 | 0 | 0 | 0 | 0 | 0
点位风化 | 高钾 | 风化 | raw | K2O | 6 | 0.5433333333 | 0.4451816109 | 0 | 0.1475 | 0.665 | 0.875 | 1.01 | -0.5372976537 | -1.912975195 | 0.8193526581
点位风化 | 高钾 | 风化 | raw | CaO | 6 | 0.87 | 0.4877704378 | 0.21 | 0.645 | 0.83 | 1.0375 | 1.66 | 0.5037968756 | 0.987745269 | 0.5606556756
点位风化 | 高钾 | 风化 | raw | MgO | 6 | 0.1966666667 | 0.3063113884 | 0 | 0 | 0 | 0.405 | 0.64 | 1.01439414 | -1.597713614 | 1.557515534
点位风化 | 高钾 | 风化 | raw | Al2O3 | 6 | 1.93 | 0.9644895023 | 0.81 | 1.355 | 1.72 | 2.3775 | 3.5 | 0.7788833818 | 0.1806895939 | 0.4997354934
点位风化 | 高钾 | 风化 | raw | Fe2O3 | 6 | 0.265 | 0.06949820142 | 0.17 | 0.215 | 0.275 | 0.3125 | 0.35 | -0.3002892851 | -1.417769376 | 0.2622573638
点位风化 | 高钾 | 风化 | raw | CuO | 6 | 1.561666667 | 0.9348244042 | 0.55 | 1.015 | 1.545 | 1.625 | 3.24 | 1.218065893 | 2.231411711 | 0.5986068757
点位风化 | 高钾 | 风化 | raw | PbO | 6 | 0 | 0 | 0 | 0 | 0 | 0 | 0
点位风化 | 高钾 | 风化 | raw | BaO | 6 | 0 | 0 | 0 | 0 | 0 | 0 | 0
点位风化 | 高钾 | 风化 | raw | P2O5 | 6 | 0.28 | 0.2099523756 | 0 | 0.165 | 0.28 | 0.3575 | 0.61 | 0.3987162971 | 0.3716905577 | 0.7498299127
点位风化 | 高钾 | 风化 | raw | SrO | 6 | 0 | 0 | 0 | 0 | 0 | 0 | 0
点位风化 | 高钾 | 风化 | raw | SnO2 | 6 | 0 | 0 | 0 | 0 | 0 | 0 | 0
点位风化 | 高钾 | 风化 | raw | SO2 | 6 | 0 | 0 | 0 | 0 | 0 | 0 | 0
点位风化 | 高钾 | 风化 | closed | SiO2 | 6 | 94.33097386 | 1.675201569 | 92.35 | 93.14070869 | 94.26692708 | 95.10358685 | 96.954213 | 0.5154873064 | -0.2411275584 | 0.0177587647
点位风化 | 高钾 | 风化 | closed | Na2O | 6 | 0 | 0 | 0 | 0 | 0 | 0 | 0
点位风化 | 高钾 | 风化 | closed | K2O | 6 | 0.5445788686 | 0.4464224944 | 0 | 0.1478400321 | 0.6656800641 | 0.8763134956 | 1.014361756 | -0.5331296504 | -1.908930579 | 0.8197572844
点位风化 | 高钾 | 风化 | closed | CaO | 6 | 0.8732464654 | 0.4879313036 | 0.2103997595 | 0.6468493081 | 0.8372150434 | 1.042744923 | 1.66 | 0.4774416172 | 0.9419049716 | 0.5587555437
点位风化 | 高钾 | 风化 | closed | MgO | 6 | 0.1977505651 | 0.30777727 | 0 | 0 | 0 | 0.4098775428 | 0.64 | 1.008237264 | -1.634621717 | 1.556391356
点位风化 | 高钾 | 风化 | closed | Al2O3 | 6 | 1.937846106 | 0.9668918465 | 0.8115419297 | 1.358858527 | 1.726131493 | 2.40166101 | 3.5 | 0.7516661232 | 0.06795383286 | 0.4989518226
点位风化 | 高钾 | 风化 | closed | Fe2O3 | 6 | 0.26590087 | 0.06911157685 | 0.1705115346 | 0.2169302324 | 0.2758736628 | 0.3133663688 | 0.35 | -0.3163302747 | -1.386037136 | 0.2599148203
点位风化 | 高钾 | 风化 | closed | CuO | 6 | 1.568432308 | 0.9381367326 | 0.55 | 1.019592583 | 1.556059962 | 1.632480907 | 3.249749248 | 1.203839767 | 2.196060027 | 0.5981365772
点位风化 | 高钾 | 风化 | closed | PbO | 6 | 0 | 0 | 0 | 0 | 0 | 0 | 0
点位风化 | 高钾 | 风化 | closed | BaO | 6 | 0 | 0 | 0 | 0 | 0 | 0 | 0
点位风化 | 高钾 | 风化 | closed | P2O5 | 6 | 0.2812709569 | 0.210837952 | 0 | 0.1654858391 | 0.2804034279 | 0.3609534091 | 0.6118355065 | 0.3901295346 | 0.3344833055 | 0.749590197
点位风化 | 高钾 | 风化 | closed | SrO | 6 | 0 | 0 | 0 | 0 | 0 | 0 | 0
点位风化 | 高钾 | 风化 | closed | SnO2 | 6 | 0 | 0 | 0 | 0 | 0 | 0 | 0
点位风化 | 高钾 | 风化 | closed | SO2 | 6 | 0 | 0 | 0 | 0 | 0 | 0 | 0
点位风化 | 高钾 | 风化 | paper_clr | SiO2 | 6 | 4.187044865 | 0.1873876936 | 3.830498276 | 4.180163869 | 4.246027057 | 4.262904437 | 4.372977095 | -1.731995181 | 3.641136233
点位风化 | 高钾 | 风化 | paper_clr | Na2O | 6 | 0 | 0 | 0 | 0 | 0 | 0 | 0
点位风化 | 高钾 | 风化 | paper_clr | K2O | 6 | -0.3284779771 | 0.32750848 | -0.8240683296 | -0.5149017562 | -0.2772555194 | -0.06794237393 | 0 | -0.5885699231 | -0.8674760357
点位风化 | 高钾 | 风化 | paper_clr | CaO | 6 | -0.6648166858 | 0.639727277 | -1.760007682 | -0.738467576 | -0.6203400161 | -0.4745873832 | 0.2156342013 | -0.7094830745 | 2.287841527
点位风化 | 高钾 | 风化 | paper_clr | MgO | 6 | -0.2868594087 | 0.4511697834 | -0.9836859488 | -0.5531028778 | 0 | 0 | 0 | -1.095736014 | -1.112630534
点位风化 | 高钾 | 风化 | paper_clr | Al2O3 | 6 | 0.1945293936 | 0.4860563263 | -0.4100809655 | -0.01785737378 | 0.04084933338 | 0.4387663601 | 0.9615795674 | 0.6699126941 | 0.02539008711
点位风化 | 高钾 | 风化 | paper_clr | Fe2O3 | 6 | -1.714985419 | 0.4296808351 | -2.470071629 | -1.869311687 | -1.533013882 | -1.456800949 | -1.341005526 | -1.369694513 | 1.095297337
点位风化 | 高钾 | 风化 | paper_clr | CuO | 6 | -0.06001962811 | 0.4916506324 | -0.8890204018 | -0.2642143392 | 0.1030509752 | 0.1997464318 | 0.4774585427 | -1.043687769 | 0.6195981607
点位风化 | 高钾 | 风化 | paper_clr | PbO | 6 | 0 | 0 | 0 | 0 | 0 | 0 | 0
点位风化 | 高钾 | 风化 | paper_clr | BaO | 6 | 0 | 0 | 0 | 0 | 0 | 0 | 0
点位风化 | 高钾 | 风化 | paper_clr | P2O5 | 6 | -1.32641514 | 0.7462377008 | -2.178839811 | -1.736161126 | -1.367704384 | -1.23087276 | 0 | 1.13440735 | 2.101884233
点位风化 | 高钾 | 风化 | paper_clr | SrO | 6 | 0 | 0 | 0 | 0 | 0 | 0 | 0
点位风化 | 高钾 | 风化 | paper_clr | SnO2 | 6 | 0 | 0 | 0 | 0 | 0 | 0 | 0
点位风化 | 高钾 | 风化 | paper_clr | SO2 | 6 | 0 | 0 | 0 | 0 | 0 | 0 | 0
点位风化 | 铅钡 | 无风化 | raw | SiO2 | 23 | 54.65956522 | 11.82858997 | 31.94 | 49.81 | 54.61 | 63.48 | 75.51 | -0.3707773578 | -0.5377381829 | 0.2164047578
点位风化 | 铅钡 | 无风化 | raw | Na2O | 23 | 1.682608696 | 2.371635832 | 0 | 0 | 0 | 2.875 | 7.92 | 1.28655731 | 0.7580527118 | 1.409499332
点位风化 | 铅钡 | 无风化 | raw | K2O | 23 | 0.2186956522 | 0.3100631072 | 0 | 0 | 0.15 | 0.275 | 1.41 | 2.882879775 | 10.06090128 | 1.417783591
点位风化 | 铅钡 | 无风化 | raw | CaO | 23 | 1.320434783 | 1.284698331 | 0 | 0.485 | 0.84 | 1.84 | 4.49 | 1.346621751 | 1.030127963 | 0.9729358452
点位风化 | 铅钡 | 无风化 | raw | MgO | 23 | 0.6404347826 | 0.5467547087 | 0 | 0 | 0.71 | 1.045 | 1.67 | 0.08523218513 | -1.240728361 | 0.8537242566
点位风化 | 铅钡 | 无风化 | raw | Al2O3 | 23 | 4.456086957 | 3.262448522 | 1.42 | 2.355 | 3.86 | 5.225 | 14.34 | 1.987966975 | 4.233066183 | 0.7321330471
点位风化 | 铅钡 | 无风化 | raw | Fe2O3 | 23 | 0.7365217391 | 1.154731802 | 0 | 0 | 0 | 1.135 | 4.59 | 2.071616081 | 4.768329606 | 1.567817676
点位风化 | 铅钡 | 无风化 | raw | CuO | 23 | 1.43173913 | 1.969867675 | 0 | 0.435 | 0.65 | 1.895 | 8.46 | 2.461359571 | 6.877023513 | 1.37585656
点位风化 | 铅钡 | 无风化 | raw | PbO | 23 | 22.08478261 | 8.215147246 | 9.3 | 16.355 | 20.12 | 27.27 | 39.22 | 0.6198780347 | -0.4563398248 | 0.3719822554
点位风化 | 铅钡 | 无风化 | raw | BaO | 23 | 9.00173913 | 5.825284739 | 2.03 | 5.05 | 8.99 | 10.41 | 26.23 | 1.797361793 | 3.757720165 | 0.6471288109
点位风化 | 铅钡 | 无风化 | raw | P2O5 | 23 | 1.049130435 | 1.847056413 | 0 | 0.04 | 0.19 | 1.225 | 6.34 | 2.16695332 | 3.724281304 | 1.760559366
点位风化 | 铅钡 | 无风化 | raw | SrO | 23 | 0.2682608696 | 0.2434534149 | 0 | 0.06 | 0.26 | 0.34 | 0.91 | 1.231087558 | 1.959574151 | 0.9075248853
点位风化 | 铅钡 | 无风化 | raw | SnO2 | 23 | 0.04652173913 | 0.1273366581 | 0 | 0 | 0 | 0 | 0.44 | 2.634171865 | 5.815738845 | 2.737143119
点位风化 | 铅钡 | 无风化 | raw | SO2 | 23 | 0.1591304348 | 0.7631627554 | 0 | 0 | 0 | 0 | 3.66 | 4.795831523 | 23 | 4.795831523
点位风化 | 铅钡 | 无风化 | closed | SiO2 | 23 | 55.82797763 | 11.60028827 | 32.30177994 | 51.49690162 | 55.74093264 | 64.0849722 | 75.54021609 | -0.432019098 | -0.3779295944 | 0.2077862887
点位风化 | 铅钡 | 无风化 | closed | Na2O | 23 | 1.724173827 | 2.437786755 | 0 | 0 | 0 | 2.949476874 | 8.207253886 | 1.306403169 | 0.8527571511 | 1.413886881
点位风化 | 铅钡 | 无风化 | closed | K2O | 23 | 0.2257616718 | 0.3225339722 | 0 | 0 | 0.1530456076 | 0.2808105324 | 1.439509954 | 2.801774483 | 9.255849215 | 1.42864805
点位风化 | 铅钡 | 无风化 | closed | CaO | 23 | 1.343335276 | 1.306080676 | 0 | 0.4967291698 | 0.8541793777 | 1.871392259 | 4.583971414 | 1.351425837 | 1.052882852 | 0.9722670869
点位风化 | 铅钡 | 无风化 | closed | MgO | 23 | 0.6509293666 | 0.5539339249 | 0 | 0 | 0.7357512953 | 1.062702652 | 1.693196796 | 0.06918055225 | -1.256779362 | 0.8509892982
点位风化 | 铅钡 | 无风化 | closed | Al2O3 | 23 | 4.549823715 | 3.284292102 | 1.471502591 | 2.371496947 | 3.910840932 | 5.43290533 | 14.35722867 | 1.91485118 | 3.922377596 | 0.7218504073
点位风化 | 铅钡 | 无风化 | closed | Fe2O3 | 23 | 0.7562980857 | 1.179597253 | 0 | 0 | 0 | 1.153167221 | 4.663212435 | 2.028186312 | 4.535101925 | 1.559698848
点位风化 | 铅钡 | 无风化 | closed | CuO | 23 | 1.480091534 | 2.041284554 | 0 | 0.4404178902 | 0.6683117417 | 1.939068611 | 8.555825243 | 2.376128461 | 6.132697245 | 1.379161023
点位风化 | 铅钡 | 无风化 | closed | PbO | 23 | 22.57581597 | 8.394935378 | 10.51917204 | 16.53694703 | 20.55158325 | 27.79281562 | 40.04083716 | 0.6411147388 | -0.5461835165 | 0.3718552361
点位风化 | 铅钡 | 无风化 | closed | BaO | 23 | 9.287781686 | 6.2309417 | 2.032438927 | 5.10631199 | 9.150127226 | 10.59397164 | 26.63725823 | 1.879805456 | 3.924610378 | 0.6708751251
点位风化 | 铅钡 | 无风化 | closed | P2O5 | 23 | 1.098561924 | 1.969069659 | 0 | 0.04081216202 | 0.195755203 | 1.241188136 | 6.540127914 | 2.218087813 | 3.951096311 | 1.792406614
点位风化 | 铅钡 | 无风化 | closed | SrO | 23 | 0.2730166187 | 0.2479555232 | 0 | 0.06079643328 | 0.2623083132 | 0.3495376648 | 0.9203074434 | 1.23404254 | 1.959610978 | 0.9082067032
点位风化 | 铅钡 | 无风化 | closed | SnO2 | 23 | 0.04727043269 | 0.1294079532 | 0 | 0 | 0 | 0 | 0.4457953394 | 2.63444999 | 5.813170954 | 2.737608815
点位风化 | 铅钡 | 无风化 | closed | SO2 | 23 | 0.1591622672 | 0.7633154185 | 0 | 0 | 0 | 0 | 3.660732146 | 4.795831523 | 23 | 4.795831523
点位风化 | 铅钡 | 无风化 | paper_clr | SiO2 | 23 | 3.06440111 | 0.5658267424 | 1.85952359 | 2.627791989 | 3.17483028 | 3.399023638 | 3.937306649 | -0.360378672 | -0.5450556955
点位风化 | 铅钡 | 无风化 | paper_clr | Na2O | 23 | 0.1281998421 | 0.3743923255 | -0.703632634 | 0 | 0 | 0.1852458558 | 1.043857584 | 0.9380730225 | 2.150251218
点位风化 | 铅钡 | 无风化 | paper_clr | K2O | 23 | -1.435401572 | 1.157993822 | -2.97002301 | -2.41687898 | -1.900572275 | 0 | 0 | 0.2923796198 | -1.707678762
点位风化 | 铅钡 | 无风化 | paper_clr | CaO | 23 | -0.6183826517 | 0.7075339886 | -1.99083656 | -1.121526858 | -0.8019599863 | 0 | 0.4716722755 | -0.235320448 | -0.9092329564
点位风化 | 铅钡 | 无风化 | paper_clr | MgO | 23 | -0.6232163059 | 0.6366277251 | -1.841063171 | -1.121452138 | -0.4543907314 | 0 | 0 | -0.6321498556 | -0.9334995181
点位风化 | 铅钡 | 无风化 | paper_clr | Al2O3 | 23 | 0.379358592 | 0.7323116881 | -0.8471066277 | -0.0474484408 | 0.3084369449 | 0.8157199671 | 2.04280181 | 0.3197885264 | 0.2452208593
点位风化 | 铅钡 | 无风化 | paper_clr | Fe2O3 | 23 | -0.3521960787 | 0.6260325702 | -2.26490362 | -0.5334525818 | 0 | 0 | 0.5545038057 | -1.599342764 | 2.815327589
点位风化 | 铅钡 | 无风化 | paper_clr | CuO | 23 | -0.9472203474 | 0.8767596641 | -2.58009736 | -1.486795718 | -1.09767858 | -0.1429769059 | 0.8995351977 | 0.2207294288 | -0.4605284945
点位风化 | 铅钡 | 无风化 | paper_clr | PbO | 23 | 2.116954348 | 0.5067509338 | 0.4689373769 | 1.84436682 | 2.240764151 | 2.494323476 | 2.70462076 | -1.652010279 | 3.895159032
点位风化 | 铅钡 | 无风化 | paper_clr | BaO | 23 | 1.112712077 | 0.4682522877 | 0.08778476803 | 0.7961224715 | 1.187465011 | 1.415706774 | 2.031089818 | -0.3960493618 | 0.0508872743
点位风化 | 铅钡 | 无风化 | paper_clr | P2O5 | 23 | -1.089220702 | 1.282829491 | -3.22933027 | -2.343604383 | -0.6516309116 | 0 | 0.6220017366 | -0.3979837285 | -1.394590188
点位风化 | 铅钡 | 无风化 | paper_clr | SrO | 23 | -1.495371412 | 0.9822347877 | -2.694553002 | -2.206405677 | -2.006545386 | -0.4126084242 | 0 | 0.7547482095 | -1.179234335
点位风化 | 铅钡 | 无风化 | paper_clr | SnO2 | 23 | -0.2522428043 | 0.6677939162 | -2.078029632 | 0 | 0 | 0 | 0 | -2.37694995 | 4.047815548
点位风化 | 铅钡 | 无风化 | paper_clr | SO2 | 23 | 0.01162590435 | 0.05575587857 | 0 | 0 | 0 | 0 | 0.2673958001 | 4.795831523 | 23

## 17_13_分组ARI
类型 | 二类ARI_对论文风化 | 四类ARI_对论文阶段
高钾 | 1 | 1
铅钡 | 1 | 1

## 18_13_回归系数与四阶段中心
类型 | 成分 | 阶段依据 | a | b | c | R2 | 阶段1中心 | 阶段2中心 | 阶段3中心 | 阶段4中心
高钾 | SiO2 | table13_14 | 0.2272270455 | -0.8011069594 | 3.752787447 | 0.9997573251 | 3.175855006 | 3.068639292 | 3.385352396 | 4.187044865
高钾 | Na2O | table13_14 | 0.005822234465 | -0.02678227854 | 0.0174667034 | 0.4 | 0 | -0.02328893786 | 0 | 0
高钾 | K2O | table13_14 | -0.3365576341 | 1.20316063 | 0.2091560874 | 0.9852478021 | 1.041113519 | 1.3731835 | 0.685682579 | -0.3284779771
高钾 | CaO | table13_14 | -0.3287652697 | 1.263444623 | -0.5370664024 | 0.9031642213 | 0.3188974114 | 0.9109083834 | 0.05823342086 | -0.6648166858
高钾 | MgO | table13_14 | 0.1738491175 | -0.8139513156 | 0.2330830952 | 0.7650920054 | -0.3612959806 | -0.8365924325 | -0.5069594269 | -0.2868594087
高钾 | Al2O3 | table13_14 | 0.09785525689 | -0.8766727195 | 2.148477292 | 0.9957710589 | 1.382600959 | 0.74772949 | 0.4379798351 | 0.1945293936
高钾 | Fe2O3 | table13_14 | -0.1306412248 | 0.09278117509 | 0.199976555 | 0.6811770828 | 0.3579435818 | -0.7245072236 | -0.1099697139 | -1.714985419
高钾 | CuO | table13_14 | 0.1108180672 | -0.5465092049 | 0.3307589807 | 0.8340729541 | -0.1271012922 | -0.2524797544 | -0.3779134348 | -0.06001962811
高钾 | PbO | table13_14 | -0.1535074367 | 1.398120477 | -3.343755544 | 0.7076687461 | -2.306535126 | -0.5393664694 | -1.15313891 | 0
高钾 | BaO | table13_14 | -0.1655573368 | 1.05968323 | -1.657517194 | 0.8050344926 | -0.8310929614 | 0.002724904006 | -0.171588518 | 0
高钾 | P2O5 | table13_14 | 0.3728719769 | -2.379145855 | 2.360389871 | 0.8353198752 | 0.4902892145 | -1.314933596 | -1.012680237 | -1.32641514
高钾 | SrO | table13_14 | -0.09876106836 | 1.469806793 | -4.405385067 | 0.9550238124 | -3.140674332 | -1.541810787 | -1.203819272 | 0
高钾 | SnO2 | table13_14 | 0.007794679924 | -0.04209127159 | 0.03897339962 | 0.4 | 0 | 0 | -0.03117871969 | 0
高钾 | SO2 | table13_14 | 0.217551592 | -1.000737323 | 0.6526547761 | 0.4 | 0 | -0.8702063682 | 0 | 0
铅钡 | SiO2 | table13_14 | -0.3395967611 | 1.070457961 | 2.322306293 | 0.8837885894 | 2.926763607 | 3.484046828 | 2.098097668 | 1.296993845
铅钡 | Na2O | table13_14 | 0.1037232296 | -0.605090568 | 0.7859346598 | 0.8641366933 | 0.3097113832 | -0.08478574309 | -0.02039579215 | 0
铅钡 | K2O | table13_14 | 0.03007591106 | 0.05385532248 | -1.545640128 | 0.235540881 | -1.276151261 | -1.874298737 | -0.556718062 | -1.034561894
铅钡 | CaO | table13_14 | -0.1474510139 | 0.7624856826 | -1.358623843 | 0.5872899113 | -0.6873078332 | -0.5923005589 | -0.2293818961 | -0.7241786777
铅钡 | MgO | table13_14 | 0.03584503193 | -0.04035670766 | -0.7429498785 | 0.3290457805 | -0.8492194844 | -0.3750093757 | -0.8466885046 | -0.2290982681
铅钡 | Al2O3 | table13_14 | -0.3738141437 | 1.417568674 | -0.7969829169 | 0.8702319772 | 0.1382953053 | 0.868326782 | -0.2340331125 | -0.9992582107
铅钡 | Fe2O3 | table13_14 | 0.3083105391 | -1.610001685 | 1.253770226 | 0.8462327011 | -0.1084791857 | -0.5513161915 | -0.983114775 | -0.1927096246
铅钡 | CuO | table13_14 | 0.4279443945 | -1.751705444 | 0.45063189 | 0.9996623017 | -0.8781379659 | -1.325975002 | -0.9680113108 | 0.2959292313
铅钡 | PbO | table13_14 | -0.2202871336 | 1.01991261 | 1.287475441 | 0.4709681249 | 2.200097163 | 2.10716339 | 2.703617805 | 1.729535498
铅钡 | BaO | table13_14 | 0.2492662865 | -1.042784343 | 1.941102623 | 0.8984347013 | 1.096832932 | 1.004853986 | 0.9038912692 | 1.808977469
铅钡 | P2O5 | table13_14 | -0.2075703132 | 1.447143543 | -2.676942731 | 0.8651659014 | -1.348657321 | -0.8790734366 | 0.06249161885 | -0.2982057495
铅钡 | SrO | table13_14 | -0.01798801933 | 0.001265014025 | -1.510904283 | 0.9926407369 | -1.523747339 | -1.591966177 | -1.657361569 | -1.797532484
铅钡 | SnO2 | table13_14 | 0.1215919533 | -0.6138016532 | 0.5009725298 | 0.9747596524 | 0 | -0.2139744736 | -0.2723933396 | 0
铅钡 | SO2 | table13_14 | 0.02995003898 | -0.1089484063 | 0.08985011693 | 0.8349209203 | 0 | 0.0243087091 | 0 | 0.144108865

## 19_13_按表11_12名单顺序回归_对照
类型 | 成分 | 阶段依据 | a | b | c | R2 | 阶段1中心 | 阶段2中心 | 阶段3中心 | 阶段4中心
高钾 | SiO2 | table11_12 | -0.1736191886 | 1.042785717 | 2.14940251 | 0.3557035765 | 3.175855006 | 3.068639292 | 4.187044865 | 3.385352396
高钾 | Na2O | table11_12 | 0.005822234465 | -0.02678227854 | 0.0174667034 | 0.4 | 0 | -0.02328893786 | 0 | 0
高钾 | K2O | table11_12 | 0.1705226439 | -1.129408649 | 2.237477199 | 0.3068822026 | 1.041113519 | 1.3731835 | -0.3284779771 | 0.685682579
高钾 | CaO | table11_12 | 0.03275978367 | -0.3995706224 | 0.909033811 | 0.2205437155 | 0.3188974114 | 0.9109083834 | -0.6648166858 | 0.05823342086
高钾 | MgO | table11_12 | 0.06379910844 | -0.3077212737 | -0.2071169412 | 0.095041998 | -0.3612959806 | -0.8365924325 | -0.2868594087 | -0.5069594269
高钾 | Al2O3 | table11_12 | 0.2195804776 | -1.436608735 | 2.635378175 | 0.9677288813 | 1.382600959 | 0.74772949 | 0.1945293936 | 0.4379798351
高钾 | Fe2O3 | table11_12 | 0.6718666275 | -3.598754946 | 3.410007965 | 0.8697293329 | 0.3579435818 | -0.7245072236 | -1.714985419 | -0.1099697139
高钾 | CuO | table11_12 | -0.04812883614 | 0.1846465506 | -0.3050286327 | 0.4210750165 | -0.1271012922 | -0.2524797544 | -0.06001962811 | -0.3779134348
高钾 | PbO | table11_12 | -0.7300768914 | 4.050339969 | -5.650033363 | 0.9963307275 | -2.306535126 | -0.5393664694 | 0 | -1.15313891
高钾 | BaO | table11_12 | -0.2513515958 | 1.454336822 | -2.00069423 | 0.9525938402 | -0.8310929614 | 0.002724904006 | 0 | -0.171588518
高钾 | P2O5 | table11_12 | 0.5297394285 | -3.100736132 | 2.987859677 | 0.9521193151 | 0.4902892145 | -1.314933596 | -1.32641514 | -1.012680237
高钾 | SrO | table11_12 | -0.7006707042 | 4.238591118 | -6.81302361 | 0.9281187998 | -3.140674332 | -1.541810787 | 0 | -1.203819272
高钾 | SnO2 | table11_12 | -0.007794679924 | 0.02961978371 | -0.02338403977 | 0.9333333333 | 0 | 0 | 0 | -0.03117871969
高钾 | SO2 | table11_12 | 0.217551592 | -1.000737323 | 0.6526547761 | 0.4 | 0 | -0.8702063682 | 0 | 0
铅钡 | SiO2 | table11_12 | -0.3395967611 | 1.070457961 | 2.322306293 | 0.8837885894 | 2.926763607 | 3.484046828 | 2.098097668 | 1.296993845
铅钡 | Na2O | table11_12 | 0.1037232296 | -0.605090568 | 0.7859346598 | 0.8641366933 | 0.3097113832 | -0.08478574309 | -0.02039579215 | 0
铅钡 | K2O | table11_12 | 0.03007591106 | 0.05385532248 | -1.545640128 | 0.235540881 | -1.276151261 | -1.874298737 | -0.556718062 | -1.034561894
铅钡 | CaO | table11_12 | -0.1474510139 | 0.7624856826 | -1.358623843 | 0.5872899113 | -0.6873078332 | -0.5923005589 | -0.2293818961 | -0.7241786777
铅钡 | MgO | table11_12 | 0.03584503193 | -0.04035670766 | -0.7429498785 | 0.3290457805 | -0.8492194844 | -0.3750093757 | -0.8466885046 | -0.2290982681
铅钡 | Al2O3 | table11_12 | -0.3738141437 | 1.417568674 | -0.7969829169 | 0.8702319772 | 0.1382953053 | 0.868326782 | -0.2340331125 | -0.9992582107
铅钡 | Fe2O3 | table11_12 | 0.3083105391 | -1.610001685 | 1.253770226 | 0.8462327011 | -0.1084791857 | -0.5513161915 | -0.983114775 | -0.1927096246
铅钡 | CuO | table11_12 | 0.4279443945 | -1.751705444 | 0.45063189 | 0.9996623017 | -0.8781379659 | -1.325975002 | -0.9680113108 | 0.2959292313
铅钡 | PbO | table11_12 | -0.2202871336 | 1.01991261 | 1.287475441 | 0.4709681249 | 2.200097163 | 2.10716339 | 2.703617805 | 1.729535498
铅钡 | BaO | table11_12 | 0.2492662865 | -1.042784343 | 1.941102623 | 0.8984347013 | 1.096832932 | 1.004853986 | 0.9038912692 | 1.808977469
铅钡 | P2O5 | table11_12 | -0.2075703132 | 1.447143543 | -2.676942731 | 0.8651659014 | -1.348657321 | -0.8790734366 | 0.06249161885 | -0.2982057495
铅钡 | SrO | table11_12 | -0.01798801933 | 0.001265014025 | -1.510904283 | 0.9926407369 | -1.523747339 | -1.591966177 | -1.657361569 | -1.797532484
铅钡 | SnO2 | table11_12 | 0.1215919533 | -0.6138016532 | 0.5009725298 | 0.9747596524 | 0 | -0.2139744736 | -0.2723933396 | 0
铅钡 | SO2 | table11_12 | 0.02995003898 | -0.1089484063 | 0.08985011693 | 0.8349209203 | 0 | 0.0243087091 | 0 | 0.144108865

## 20_13_论文阶段与Ward重算对照
文物采样点 | 类型 | 点位风化 | 论文风化 | 论文阶段 | 重算Ward二类 | 重算Ward二再二类_无时间含义
01 | 高钾 | 无风化 | 无风化 | 2 | 1 | 1
03部位1 | 高钾 | 无风化 | 风化 | 4 | 2 | 3
03部位2 | 高钾 | 无风化 | 无风化 | 2 | 1 | 1
04 | 高钾 | 无风化 | 无风化 | 2 | 1 | 1
05 | 高钾 | 无风化 | 无风化 | 2 | 1 | 1
06部位1 | 高钾 | 无风化 | 无风化 | 1 | 1 | 2
06部位2 | 高钾 | 无风化 | 无风化 | 1 | 1 | 2
07 | 高钾 | 风化 | 风化 | 3 | 2 | 4
09 | 高钾 | 风化 | 风化 | 3 | 2 | 4
10 | 高钾 | 风化 | 风化 | 3 | 2 | 4
12 | 高钾 | 风化 | 风化 | 3 | 2 | 4
13 | 高钾 | 无风化 | 无风化 | 2 | 1 | 1
14 | 高钾 | 无风化 | 无风化 | 2 | 1 | 1
16 | 高钾 | 无风化 | 无风化 | 2 | 1 | 1
18 | 高钾 | 无风化 | 风化 | 4 | 2 | 3
21 | 高钾 | 无风化 | 风化 | 4 | 2 | 3
22 | 高钾 | 风化 | 风化 | 3 | 2 | 4
27 | 高钾 | 风化 | 风化 | 3 | 2 | 4
02 | 铅钡 | 风化 | 风化 | 3 | 1 | 1
08 | 铅钡 | 风化 | 风化 | 4 | 1 | 2
08严重风化点 | 铅钡 | 风化 | 风化 | 4 | 1 | 2
11 | 铅钡 | 风化 | 风化 | 4 | 1 | 2
19 | 铅钡 | 风化 | 风化 | 3 | 1 | 1
20 | 铅钡 | 无风化 | 风化 | 4 | 1 | 2
23未风化点 | 铅钡 | 无风化 | 无风化 | 1 | 2 | 3
24 | 铅钡 | 无风化 | 风化 | 4 | 1 | 2
25未风化点 | 铅钡 | 无风化 | 无风化 | 1 | 2 | 3
26 | 铅钡 | 风化 | 风化 | 4 | 1 | 2
26严重风化点 | 铅钡 | 风化 | 风化 | 4 | 1 | 2
28未风化点 | 铅钡 | 无风化 | 无风化 | 2 | 2 | 4
29未风化点 | 铅钡 | 无风化 | 无风化 | 2 | 2 | 4
30部位1 | 铅钡 | 无风化 | 风化 | 3 | 1 | 1
30部位2 | 铅钡 | 无风化 | 风化 | 3 | 1 | 1
31 | 铅钡 | 无风化 | 无风化 | 2 | 2 | 4
32 | 铅钡 | 无风化 | 无风化 | 2 | 2 | 4
33 | 铅钡 | 无风化 | 无风化 | 2 | 2 | 4
34 | 铅钡 | 风化 | 风化 | 3 | 1 | 1
35 | 铅钡 | 无风化 | 无风化 | 2 | 2 | 4
36 | 铅钡 | 风化 | 风化 | 3 | 1 | 1
37 | 铅钡 | 无风化 | 无风化 | 2 | 2 | 4
38 | 铅钡 | 风化 | 风化 | 3 | 1 | 1
39 | 铅钡 | 风化 | 风化 | 3 | 1 | 1
40 | 铅钡 | 风化 | 风化 | 3 | 1 | 1
41 | 铅钡 | 风化 | 风化 | 3 | 1 | 1
42未风化点1 | 铅钡 | 无风化 | 无风化 | 1 | 2 | 3
42未风化点2 | 铅钡 | 无风化 | 无风化 | 1 | 2 | 3
43部位1 | 铅钡 | 风化 | 风化 | 3 | 1 | 1
43部位2 | 铅钡 | 风化 | 风化 | 3 | 1 | 1
44未风化点 | 铅钡 | 无风化 | 无风化 | 2 | 2 | 4
45 | 铅钡 | 无风化 | 无风化 | 2 | 2 | 4
46 | 铅钡 | 无风化 | 无风化 | 1 | 2 | 3
47 | 铅钡 | 无风化 | 无风化 | 1 | 2 | 3
48 | 铅钡 | 风化 | 无风化 | 2 | 2 | 4
49 | 铅钡 | 风化 | 风化 | 3 | 1 | 1
49未风化点 | 铅钡 | 无风化 | 无风化 | 1 | 2 | 3
50 | 铅钡 | 风化 | 风化 | 3 | 1 | 1
50未风化点 | 铅钡 | 无风化 | 无风化 | 1 | 2 | 3
51部位1 | 铅钡 | 风化 | 风化 | 3 | 1 | 1
51部位2 | 铅钡 | 风化 | 风化 | 3 | 1 | 1
52 | 铅钡 | 风化 | 风化 | 3 | 1 | 1
53未风化点 | 铅钡 | 无风化 | 无风化 | 2 | 2 | 4
54 | 铅钡 | 风化 | 风化 | 3 | 1 | 1
54严重风化点 | 铅钡 | 风化 | 风化 | 3 | 1 | 1
55 | 铅钡 | 无风化 | 无风化 | 1 | 2 | 3
56 | 铅钡 | 风化 | 风化 | 3 | 1 | 1
57 | 铅钡 | 风化 | 风化 | 3 | 1 | 1
58 | 铅钡 | 风化 | 风化 | 3 | 1 | 1

## 21_13_铅钡_混合聚类检查
采样点 | 来源 | 类
02 | 原始 | 1
08 | 原始 | 1
08严重风化点 | 原始 | 2
11 | 原始 | 1
19 | 原始 | 1
20 | 原始 | 1
23未风化点 | 原始 | 1
24 | 原始 | 1
25未风化点 | 原始 | 1
26 | 原始 | 1
26严重风化点 | 原始 | 2
28未风化点 | 原始 | 1
29未风化点 | 原始 | 1
30部位1 | 原始 | 1
30部位2 | 原始 | 1
31 | 原始 | 1
32 | 原始 | 1
33 | 原始 | 1
34 | 原始 | 1
35 | 原始 | 1
36 | 原始 | 1
37 | 原始 | 1
38 | 原始 | 1
39 | 原始 | 1
40 | 原始 | 1
41 | 原始 | 1
42未风化点1 | 原始 | 1
42未风化点2 | 原始 | 1
43部位1 | 原始 | 1
43部位2 | 原始 | 1
44未风化点 | 原始 | 1
45 | 原始 | 1
46 | 原始 | 1
47 | 原始 | 1
48 | 原始 | 1
49 | 原始 | 1
49未风化点 | 原始 | 1
50 | 原始 | 1
50未风化点 | 原始 | 1
51部位1 | 原始 | 1
51部位2 | 原始 | 1
52 | 原始 | 1
53未风化点 | 原始 | 1
54 | 原始 | 1
54严重风化点 | 原始 | 1
55 | 原始 | 1
56 | 原始 | 1
57 | 原始 | 1
58 | 原始 | 1
*02 | 预测 | 1
*08 | 预测 | 1
*08严重风化点 | 预测 | 1
*11 | 预测 | 1
*19 | 预测 | 1
*20 | 预测 | 1
*24 | 预测 | 1
*26 | 预测 | 1
*26严重风化点 | 预测 | 1
*30部位1 | 预测 | 1
*30部位2 | 预测 | 1
*34 | 预测 | 1
*36 | 预测 | 1
*38 | 预测 | 1
*39 | 预测 | 1
*40 | 预测 | 1
*41 | 预测 | 1
*43部位1 | 预测 | 1
*43部位2 | 预测 | 1
*49 | 预测 | 1
*50 | 预测 | 1
*51部位1 | 预测 | 1
*51部位2 | 预测 | 1
*52 | 预测 | 1
*54 | 预测 | 1
*54严重风化点 | 预测 | 1
*56 | 预测 | 1
*57 | 预测 | 1
*58 | 预测 | 1

## 22_13_风化前预测_shift
文物采样点 | 文物编号 | 类型 | 论文阶段 | 拟合阶段_表13_14 | 预测方法 | SiO2 | Na2O | K2O | CaO | MgO | Al2O3 | Fe2O3 | CuO | PbO | BaO | P2O5 | SrO | SnO2 | SO2 | 含量合计
03部位1 | 03 | 高钾 | 4 | 3 | shift | 73.91701635 | 0 | 7.278584113 | 2.347686736 | 0 | 11.28810143 | 0 | 1.010126282 | 0.05489061021 | 0 | 4.103594483 | 0 | 0 | 0 | 100
07 | 07 | 高钾 | 3 | 4 | shift | 67.1077393 | 0 | 0 | 6.629802023 | 0 | 12.52914172 | 1.80776111 | 6.268900965 | 0 | 0 | 5.656654883 | 0 | 0 | 0 | 100
09 | 09 | 高钾 | 3 | 4 | shift | 72.0041398 | 0 | 5.149867078 | 4.018185363 | 0 | 8.736783184 | 3.559291782 | 3.136892187 | 0 | 0 | 3.394840604 | 0 | 0 | 0 | 100
10 | 10 | 高钾 | 3 | 4 | shift | 79.12652565 | 0 | 8.66504357 | 1.468576208 | 0 | 5.784975996 | 3.120512143 | 1.834366438 | 0 | 0 | 0 | 0 | 0 | 0 | 100
12 | 12 | 高钾 | 3 | 4 | shift | 69.62922465 | 0 | 8.591101794 | 4.54730681 | 0 | 9.417030257 | 3.143367036 | 3.25413317 | 0 | 0 | 1.417836282 | 0 | 0 | 0 | 100
18 | 18 | 高钾 | 4 | 3 | shift | 66.04773406 | 0 | 12.93195424 | 0 | 1.999913331 | 8.300961849 | 0 | 0 | 0 | 0 | 8.277384303 | 0.008412314314 | 2.4336399 | 0 | 100
21 | 21 | 高钾 | 4 | 3 | shift | 60.51628101 | 0 | 0 | 5.113043291 | 1.514120153 | 15.99558 | 5.481240079 | 3.947929475 | 0.2040668797 | 0.8710984654 | 6.356640647 | 0 | 0 | 0 | 100
22 | 22 | 高钾 | 3 | 4 | shift | 59.04085486 | 0 | 5.449404232 | 9.07652614 | 0.9470142279 | 19.54424815 | 3.284391767 | 0.9390827884 | 0 | 0 | 1.718477836 | 0 | 0 | 0 | 100
27 | 27 | 高钾 | 3 | 4 | shift | 68.38303217 | 0 | 0 | 5.929234433 | 0.9217846748 | 16.16902524 | 2.165090727 | 3.033340096 | 0 | 0 | 3.39849265 | 0 | 0 | 0 | 100
02 | 02 | 铅钡 | 3 | 3 | shift | 55.37286482 | 0 | 0.9010045613 | 1.42155672 | 1.012557507 | 5.743427794 | 3.39078149 | 0.2416528617 | 30.83627219 | 0 | 0.8920847785 | 0.1877972786 | 0 | 0 | 100
08 | 08 | 铅钡 | 4 | 4 | shift | 66.31521848 | 0 | 0 | 0.6876221712 | 0 | 2.602076385 | 0 | 1.628812607 | 18.35502133 | 8.498348858 | 0.5269815507 | 0.2419333422 | 0 | 1.143985276 | 100
08严重风化点 | 08 | 铅钡 | 4 | 4 | shift | 26.85237257 | 0 | 0 | 2.62184395 | 0 | 3.812994879 | 0 | 0.8691165918 | 36.73824854 | 14.73994141 | 1.963137677 | 0.6130527867 | 0 | 11.7892916 | 100
11 | 11 | 铅钡 | 4 | 4 | shift | 78.70196809 | 0 | 0.07488620958 | 1.160425124 | 0.2531867086 | 3.716972718 | 0 | 0.5488948579 | 11.56272769 | 2.829011006 | 0.9797734153 | 0.1721541814 | 0 | 0 | 100
19 | 19 | 铅钡 | 3 | 3 | shift | 49.14351806 | 0 | 0 | 1.933634048 | 0.549981437 | 3.887255519 | 2.633885126 | 3.543921065 | 30.24222485 | 5.464632892 | 2.396938802 | 0.2040081999 | 0 | 0 | 100
20 | 20 | 铅钡 | 4 | 4 | shift | 82.65175739 | 0 | 0.2390619946 | 0 | 0 | 7.110550601 | 0.6243242344 | 0.5025042917 | 3.998988738 | 4.305711909 | 0.5671008435 | 0 | 0 | 0 | 100
24 | 24 | 铅钡 | 4 | 4 | shift | 77.21586726 | 0 | 0 | 0.1603259851 | 0 | 2.266889081 | 0 | 0.9718710797 | 13.69251411 | 5.240572875 | 0.01508852898 | 0.4368710804 | 0 | 0 | 100
26 | 26 | 铅钡 | 4 | 4 | shift | 66.39597403 | 0 | 0 | 0.6816993214 | 0 | 1.385018252 | 0 | 1.685146232 | 19.25667971 | 8.94199666 | 0.4681526798 | 0.2998118046 | 0 | 0.8855213039 | 100
26严重风化点 | 26 | 铅钡 | 4 | 4 | shift | 22.7411892 | 0 | 0.3721664228 | 2.596397274 | 0 | 4.25415925 | 0 | 1.045777723 | 35.55116431 | 17.90998834 | 1.646093099 | 0.7526658012 | 0 | 13.13039857 | 100
30部位1 | 30 | 铅钡 | 3 | 3 | shift | 51.69942638 | 0 | 1.19347279 | 2.690607789 | 0.829505911 | 4.300921535 | 3.812224248 | 0 | 25.15197276 | 9.543770215 | 0 | 0.3412396256 | 0.4368587389 | 0 | 100
30部位2 | 30 | 铅钡 | 3 | 3 | shift | 54.28867386 | 0 | 0 | 2.480929381 | 0.4215101891 | 3.726525169 | 4.811025213 | 0 | 23.63256452 | 9.373233607 | 0.3393573316 | 0.4569589013 | 0.4692218253 | 0 | 100
34 | 34 | 铅钡 | 3 | 3 | shift | 55.07715135 | 0 | 0.2163610688 | 0.4779080619 | 0 | 1.637694826 | 0.8641440348 | 1.415457913 | 30.52318508 | 9.483099329 | 0.08568765328 | 0.219310686 | 0 | 0 | 100
36 | 36 | 铅钡 | 3 | 3 | shift | 58.17464675 | 2.68430731 | 0.1157187453 | 0.2165150297 | 0 | 1.544808022 | 0.5619204369 | 0.608787178 | 26.0582023 | 9.808787522 | 0.01684899273 | 0.2094577163 | 0 | 0 | 100
38 | 38 | 铅钡 | 3 | 3 | shift | 51.29744923 | 1.768050563 | 0 | 0.4216300663 | 0 | 2.629202228 | 0.5395841477 | 0.6924936245 | 32.72035999 | 9.395197136 | 0.1224203101 | 0.4136127093 | 0 | 0 | 100
39 | 39 | 铅钡 | 3 | 3 | shift | 44.80601561 | 0 | 0 | 0.7541341666 | 0 | 0.5604848153 | 0 | 0.9146997701 | 44.37408583 | 7.592125552 | 0.3241702871 | 0.6742839649 | 0 | 0 | 100
40 | 40 | 铅钡 | 3 | 3 | shift | 31.68631204 | 0 | 0 | 1.411417415 | 0 | 0.560395433 | 0.4303343271 | 0 | 56.71177612 | 7.81520777 | 0.5495114036 | 0.8350454929 | 0 | 0 | 100
41 | 41 | 铅钡 | 3 | 3 | shift | 34.83719454 | 0 | 0.4668443738 | 3.725733389 | 2.896557137 | 4.127076692 | 4.034796661 | 0.2183503828 | 35.46712714 | 11.34698447 | 2.304934045 | 0.5744011672 | 0 | 0 | 100
43部位1 | 43 | 铅钡 | 3 | 3 | shift | 24.31463805 | 0 | 0 | 4.086447605 | 0.9803790225 | 2.895112033 | 1.778552808 | 6.383203486 | 49.95042794 | 8.79919053 | 0 | 0.8120485221 | 0 | 0 | 100
43部位2 | 43 | 铅钡 | 3 | 3 | shift | 40.88463883 | 0 | 0 | 4.799533487 | 1.00631052 | 4.219311988 | 3.128040567 | 1.732472137 | 35.91472145 | 3.783878629 | 3.957630884 | 0.5734615028 | 0 | 0 | 100
49 | 49 | 铅钡 | 3 | 3 | shift | 48.71037724 | 0 | 0 | 3.084351934 | 1.398315393 | 5.977903948 | 5.5371659 | 0.7212183166 | 24.63377201 | 6.358121591 | 3.074758461 | 0.5040152053 | 0 | 0 | 100
50 | 50 | 铅钡 | 3 | 3 | shift | 35.40735653 | 0 | 0 | 2.500420899 | 0.5203668839 | 2.41842293 | 0.776202257 | 1.355099359 | 36.90927582 | 17.22706637 | 2.044095927 | 0.8416930303 | 0 | 0 | 100
51部位1 | 51 | 铅钡 | 3 | 3 | shift | 43.19385487 | 0 | 0 | 2.500990246 | 1.17426276 | 6.05140867 | 2.49467777 | 1.464265392 | 30.08481561 | 9.666450595 | 2.32757438 | 0.4432828576 | 0.5984168471 | 0 | 100
51部位2 | 51 | 铅钡 | 3 | 3 | shift | 42.60136074 | 0 | 0 | 4.074380432 | 1.626677913 | 3.289168649 | 1.000995274 | 0.9113301426 | 43.63756284 | 0 | 2.858524002 | 0 | 0 | 0 | 100
52 | 52 | 铅钡 | 3 | 3 | shift | 45.83255525 | 1.786639427 | 0 | 1.608829443 | 0.5505999825 | 1.356470477 | 0.4891595184 | 0.759018651 | 35.96715684 | 9.477601329 | 1.664599786 | 0.5073692977 | 0 | 0 | 100
54 | 54 | 铅钡 | 3 | 3 | shift | 39.15260492 | 0 | 0.3161574569 | 2.231283629 | 1.264629828 | 4.789392182 | 0 | 0.8882034332 | 41.51493591 | 7.621444658 | 1.219886795 | 1.001461197 | 0 | 0 | 100
54严重风化点 | 54 | 铅钡 | 3 | 3 | shift | 34.99832541 | 0 | 0 | 0 | 1.276521723 | 4.903169971 | 0 | 1.669132961 | 50.93720342 | 0 | 4.732031374 | 1.483615141 | 0 | 0 | 100
56 | 56 | 铅钡 | 3 | 3 | shift | 49.54718356 | 0 | 0 | 0.8186238706 | 0 | 2.065089938 | 0 | 0.8177044939 | 29.86643577 | 16.1781204 | 0.7068419697 | 0 | 0 | 0 | 100
57 | 57 | 铅钡 | 3 | 3 | shift | 43.86655245 | 0 | 0 | 0.8998039049 | 0 | 2.470593417 | 0 | 1.219003146 | 33.15228982 | 18.39175726 | 0 | 0 | 0 | 0 | 100
58 | 58 | 铅钡 | 3 | 3 | shift | 50.01022974 | 0 | 0.314568363 | 2.285978792 | 0.7309088435 | 3.804150076 | 1.690377664 | 3.136616096 | 27.58366167 | 7.765619104 | 2.422122141 | 0.2557675068 | 0 | 0 | 100

## 23_13_风化前预测_signed_sqrt
文物采样点 | 文物编号 | 类型 | 论文阶段 | 拟合阶段_表13_14 | 预测方法 | SiO2 | Na2O | K2O | CaO | MgO | Al2O3 | Fe2O3 | CuO | PbO | BaO | P2O5 | SrO | SnO2 | SO2 | 含量合计
03部位1 | 03 | 高钾 | 4 | 3 | signed_sqrt | 76.75829575 | 0 | 5.193411043 | 1.539179675 | 0 | 11.50171193 | 0 | 0.7519796863 | 0.06770402912 | 0 | 4.187717888 | 0 | 0 | 0 | 100
07 | 07 | 高钾 | 3 | 4 | signed_sqrt | 61.65396271 | 0 | 0 | 9.689709711 | 0 | 11.41760698 | 2.062981599 | 8.849378826 | 0 | 0 | 6.32636017 | 0 | 0 | 0 | 100
09 | 09 | 高钾 | 3 | 4 | signed_sqrt | 77.48705686 | 0 | 3.656953894 | 3.06951089 | 0 | 6.012119602 | 3.859410779 | 3.554318658 | 0 | 0 | 2.360629319 | 0 | 0 | 0 | 100
10 | 10 | 高钾 | 3 | 4 | signed_sqrt | 82.71858705 | 0 | 8.680588261 | 1.210728084 | 0 | 3.997337086 | 2.222821552 | 1.169937966 | 0 | 0 | 0 | 0 | 0 | 0 | 100
12 | 12 | 高钾 | 3 | 4 | signed_sqrt | 72.39246393 | 0 | 8.999686919 | 4.864235095 | 0 | 6.398381788 | 2.612799116 | 3.536393536 | 0 | 0 | 1.196039619 | 0 | 0 | 0 | 100
18 | 18 | 高钾 | 4 | 3 | signed_sqrt | 67.54275826 | 0 | 14.13258443 | 0 | 2.226034275 | 5.746209613 | 0 | 0 | 0 | 0 | 8.167791975 | 0.02191252796 | 2.162708914 | 0 | 100
21 | 21 | 高钾 | 4 | 3 | signed_sqrt | 49.06918175 | 0 | 0 | 6.421275856 | 1.238018195 | 21.37558703 | 7.24531534 | 5.26264505 | 0.1825574309 | 0.747879133 | 8.457540214 | 0 | 0 | 0 | 100
22 | 22 | 高钾 | 3 | 4 | signed_sqrt | 62.19540304 | 0 | 3.758046344 | 8.197549673 | 0.6806703886 | 19.39288535 | 3.710067047 | 0.7585714264 | 0 | 0 | 1.30680673 | 0 | 0 | 0 | 100
27 | 27 | 高钾 | 3 | 4 | signed_sqrt | 61.81210098 | 0 | 0 | 7.778122769 | 0.8390144421 | 21.12585576 | 1.783767156 | 3.93924304 | 0 | 0 | 2.721895852 | 0 | 0 | 0 | 100
02 | 02 | 铅钡 | 3 | 3 | signed_sqrt | 57.27602818 | 0 | 0.7279017147 | 1.46574853 | 0.8180228794 | 5.233409894 | 3.362323555 | 0.2301817093 | 29.87185782 | 0 | 0.8695833046 | 0.1449424042 | 0 | 0 | 100
08 | 08 | 铅钡 | 4 | 4 | signed_sqrt | 72.4281354 | 0 | 0 | 0.4759647943 | 0 | 1.740956867 | 0 | 1.710011067 | 13.15422434 | 9.07276732 | 0.3676987437 | 0.1843101713 | 0 | 0.8659312973 | 100
08严重风化点 | 08 | 铅钡 | 4 | 4 | signed_sqrt | 30.97258747 | 0 | 0 | 3.279406719 | 0 | 3.000532176 | 0 | 0.7787251979 | 31.76473096 | 15.34162179 | 2.317334509 | 0.4895141276 | 0 | 12.05554705 | 100
11 | 11 | 铅钡 | 4 | 4 | signed_sqrt | 75.75241396 | 0 | 0.07517423799 | 1.355455184 | 0.2541605189 | 4.035149418 | 0 | 0.6496419378 | 14.62045907 | 2.226317351 | 0.8922288759 | 0.1389994426 | 0 | 0 | 100
19 | 19 | 铅钡 | 3 | 3 | signed_sqrt | 40.39367963 | 0 | 0 | 2.588743373 | 0.5748394777 | 3.295646836 | 2.155007265 | 3.817974834 | 39.6794334 | 4.884022161 | 2.365739438 | 0.2449135858 | 0 | 0 | 100
20 | 20 | 铅钡 | 4 | 4 | signed_sqrt | 84.64353559 | 0 | 0.2126077532 | 0 | 0 | 6.190094643 | 0.5830883373 | 0.3619964326 | 4.350790192 | 3.01228233 | 0.6456047203 | 0 | 0 | 0 | 100
24 | 24 | 铅钡 | 4 | 4 | signed_sqrt | 72.03950493 | 0 | 0 | 0.1830383872 | 0 | 2.7783282 | 0 | 1.108191322 | 16.85797066 | 6.460257338 | 0.05122570325 | 0.521483458 | 0 | 0 | 100
26 | 26 | 铅钡 | 4 | 4 | signed_sqrt | 67.79826058 | 0 | 0 | 0.4366210793 | 0 | 0.9754004624 | 0 | 1.609374929 | 18.80082285 | 9.200759533 | 0.2992815435 | 0.1938961115 | 0 | 0.6855829122 | 100
26严重风化点 | 26 | 铅钡 | 4 | 4 | signed_sqrt | 22.4987338 | 0 | 0.3214137426 | 2.845841856 | 0 | 2.920989222 | 0 | 0.7174040668 | 38.9885059 | 19.47500544 | 1.688187516 | 0.5288681469 | 0 | 10.0150503 | 100
30部位1 | 30 | 铅钡 | 3 | 3 | signed_sqrt | 40.8820258 | 0 | 1.173394135 | 2.985381392 | 0.8155505334 | 5.423265168 | 4.737560801 | 0 | 31.28267555 | 11.73078207 | 0 | 0.2763287411 | 0.6930358053 | 0 | 100
30部位2 | 30 | 铅钡 | 3 | 3 | signed_sqrt | 46.21673683 | 0 | 0 | 2.725504924 | 0.4028261664 | 4.444523589 | 5.354957369 | 0 | 28.27958754 | 11.28619031 | 0.2725794792 | 0.3405677343 | 0.6765260514 | 0 | 100
34 | 34 | 铅钡 | 3 | 3 | signed_sqrt | 58.65465824 | 0 | 0.1894318691 | 0.3326039049 | 0 | 1.124794348 | 0.618153446 | 1.360890395 | 27.88912979 | 9.582595156 | 0.09528330155 | 0.1524595525 | 0 | 0 | 100
36 | 36 | 铅钡 | 3 | 3 | signed_sqrt | 59.28677431 | 3.140041811 | 0.1169264417 | 0.2002987546 | 0 | 1.984658649 | 0.4696879487 | 0.78333094 | 24.41879787 | 9.376031474 | 0.04809271855 | 0.1753590779 | 0 | 0 | 100
38 | 38 | 铅钡 | 3 | 3 | signed_sqrt | 54.72735463 | 1.149928773 | 0 | 0.308962356 | 0 | 2.735448677 | 0.4911995235 | 0.4640561273 | 29.95739578 | 9.644835996 | 0.1173204582 | 0.4034976787 | 0 | 0 | 100
39 | 39 | 铅钡 | 3 | 3 | signed_sqrt | 36.73594985 | 0 | 0 | 0.6521305267 | 0 | 0.9456703041 | 0 | 0.7511477942 | 53.33777808 | 6.384926997 | 0.2958541535 | 0.8965422927 | 0 | 0 | 100
40 | 40 | 铅钡 | 3 | 3 | signed_sqrt | 27.73796877 | 0 | 0 | 1.850725338 | 0 | 0.9343440941 | 0.7038701774 | 0 | 60.44380323 | 6.758263509 | 0.4569106896 | 1.114114192 | 0 | 0 | 100
41 | 41 | 铅钡 | 3 | 3 | signed_sqrt | 27.38957303 | 0 | 0.4265191819 | 3.581186849 | 2.646357651 | 4.081518229 | 4.729356006 | 0.3178334972 | 41.43623521 | 12.98986452 | 1.991173445 | 0.4103823855 | 0 | 0 | 100
43部位1 | 43 | 铅钡 | 3 | 3 | signed_sqrt | 24.79184519 | 0 | 0 | 4.060398822 | 0.8608564248 | 2.137263344 | 1.418286224 | 4.757214512 | 55.28554351 | 6.114176763 | 0 | 0.5744152165 | 0 | 0 | 100
43部位2 | 43 | 铅钡 | 3 | 3 | signed_sqrt | 35.91960615 | 0 | 0 | 4.964085986 | 0.9873985317 | 3.225930076 | 2.391117908 | 1.775752131 | 42.93769047 | 4.207229416 | 3.140106965 | 0.4510823683 | 0 | 0 | 100
49 | 49 | 铅钡 | 3 | 3 | signed_sqrt | 45.5212756 | 0 | 0 | 4.304291853 | 1.569949904 | 8.465209472 | 7.913040555 | 0.7572805921 | 21.57177791 | 6.239255507 | 3.188449433 | 0.4694691785 | 0 | 0 | 100
50 | 50 | 铅钡 | 3 | 3 | signed_sqrt | 27.8186149 | 0 | 0 | 2.823047879 | 0.4746200227 | 1.818632534 | 0.8730201153 | 1.156998196 | 42.93284369 | 19.23127202 | 1.892103838 | 0.978846798 | 0 | 0 | 100
51部位1 | 51 | 铅钡 | 3 | 3 | signed_sqrt | 34.75773486 | 0 | 0 | 3.090482268 | 1.174353309 | 7.669374405 | 1.945772797 | 1.791876153 | 38.040124 | 8.0812524 | 2.204176927 | 0.3565597222 | 0.8882931668 | 0 | 100
51部位2 | 51 | 铅钡 | 3 | 3 | signed_sqrt | 35.51117713 | 0 | 0 | 4.368303158 | 1.500841031 | 2.496387821 | 1.169705921 | 0.734091388 | 51.58889834 | 0 | 2.63059521 | 0 | 0 | 0 | 100
52 | 52 | 铅钡 | 3 | 3 | signed_sqrt | 38.50625987 | 1.441081244 | 0 | 2.001124263 | 0.5435475072 | 1.194714197 | 0.6283816979 | 0.5843098486 | 40.98580366 | 11.99693145 | 1.533338421 | 0.5845078425 | 0 | 0 | 100
54 | 54 | 铅钡 | 3 | 3 | signed_sqrt | 31.21542042 | 0 | 0.304016446 | 2.723349012 | 1.216065784 | 5.825492128 | 0 | 0.6803113678 | 49.63232887 | 5.717711826 | 1.45949503 | 1.225809111 | 0 | 0 | 100
54严重风化点 | 54 | 铅钡 | 3 | 3 | signed_sqrt | 34.88018049 | 0 | 0 | 0 | 1.108342114 | 3.38878448 | 0 | 1.143509454 | 54.19915068 | 0 | 3.642770314 | 1.637262459 | 0 | 0 | 100
56 | 56 | 铅钡 | 3 | 3 | signed_sqrt | 48.07555528 | 0 | 0 | 0.9156093692 | 0 | 2.388427305 | 0 | 0.8587013403 | 25.63023963 | 21.50148677 | 0.629980307 | 0 | 0 | 0 | 100
57 | 57 | 铅钡 | 3 | 3 | signed_sqrt | 49.73046641 | 0 | 0 | 1.069976489 | 0 | 2.906907972 | 0 | 1.173633383 | 28.46887296 | 16.65014279 | 0 | 0 | 0 | 0 | 100
58 | 58 | 铅钡 | 3 | 3 | signed_sqrt | 40.91975534 | 0 | 0.3272847698 | 2.880409282 | 0.7604557887 | 4.804970807 | 1.409230077 | 3.269563945 | 36.78601249 | 6.448580124 | 2.145434216 | 0.248303159 | 0 | 0 | 100

## 24_13_高钾_混合聚类检查
采样点 | 来源 | 类
01 | 原始 | 1
03部位1 | 原始 | 2
03部位2 | 原始 | 1
04 | 原始 | 1
05 | 原始 | 1
06部位1 | 原始 | 1
06部位2 | 原始 | 1
07 | 原始 | 2
09 | 原始 | 2
10 | 原始 | 2
12 | 原始 | 2
13 | 原始 | 1
14 | 原始 | 1
16 | 原始 | 1
18 | 原始 | 2
21 | 原始 | 2
22 | 原始 | 2
27 | 原始 | 2
*03部位1 | 预测 | 2
*07 | 预测 | 1
*09 | 预测 | 2
*10 | 预测 | 2
*12 | 预测 | 1
*18 | 预测 | 1
*21 | 预测 | 1
*22 | 预测 | 1
*27 | 预测 | 1

## 25_21_决策树评估
风化口径 | 风化 | 评估 | 集合 | n | seed | 训练测试重叠文物 | accuracy | precision_macro | recall_macro | F1_macro
论文风化 | 无风化 | 70/30采样点划分 | 训练集 | 20 | 2022 |  | 1 | 1 | 1 | 1
论文风化 | 无风化 | 70/30采样点划分 | 测试集 | 9 | 2022 |  | 1 | 1 | 1 | 1
论文风化 | 无风化 | 70/30采样点划分_预选PbO | 训练集 | 20 | 2022 |  | 1 | 1 | 1 | 1
论文风化 | 无风化 | 70/30采样点划分_预选PbO | 测试集 | 9 | 2022 |  | 1 | 1 | 1 | 1
论文风化 | 无风化 | 按文物分组5折CV | 第1折测试集 | 6 | 2022 |  | 1 | 1 | 1 | 1
论文风化 | 无风化 | 按文物分组5折CV_预选PbO | 第1折测试集 | 6 | 2022 |  | 1 | 1 | 1 | 1
论文风化 | 无风化 | 按文物分组5折CV | 第2折测试集 | 6 | 2022 |  | 1 | 1 | 1 | 1
论文风化 | 无风化 | 按文物分组5折CV_预选PbO | 第2折测试集 | 6 | 2022 |  | 1 | 1 | 1 | 1
论文风化 | 无风化 | 按文物分组5折CV | 第3折测试集 | 6 | 2022 |  | 1 | 1 | 1 | 1
论文风化 | 无风化 | 按文物分组5折CV_预选PbO | 第3折测试集 | 6 | 2022 |  | 1 | 1 | 1 | 1
论文风化 | 无风化 | 按文物分组5折CV | 第4折测试集 | 6 | 2022 |  | 1 | 1 | 1 | 1
论文风化 | 无风化 | 按文物分组5折CV_预选PbO | 第4折测试集 | 6 | 2022 |  | 1 | 1 | 1 | 1
论文风化 | 无风化 | 按文物分组5折CV | 第5折测试集 | 5 | 2022 |  | 1 | 1 | 1 | 1
论文风化 | 无风化 | 按文物分组5折CV_预选PbO | 第5折测试集 | 5 | 2022 |  | 1 | 1 | 1 | 1
论文风化 | 风化 | 70/30采样点划分 | 训练集 | 26 | 2022 | 30¦54 | 1 | 1 | 1 | 1
论文风化 | 风化 | 70/30采样点划分 | 测试集 | 12 | 2022 | 30¦54 | 1 | 1 | 1 | 1
论文风化 | 风化 | 70/30采样点划分_预选PbO | 训练集 | 26 | 2022 | 30¦54 | 1 | 1 | 1 | 1
论文风化 | 风化 | 70/30采样点划分_预选PbO | 测试集 | 12 | 2022 | 30¦54 | 1 | 1 | 1 | 1
论文风化 | 风化 | 按文物分组5折CV | 第1折测试集 | 8 | 2022 |  | 1 | 1 | 1 | 1
论文风化 | 风化 | 按文物分组5折CV_预选PbO | 第1折测试集 | 8 | 2022 |  | 1 | 1 | 1 | 1
论文风化 | 风化 | 按文物分组5折CV | 第2折测试集 | 8 | 2022 |  | 1 | 1 | 1 | 1
论文风化 | 风化 | 按文物分组5折CV_预选PbO | 第2折测试集 | 8 | 2022 |  | 0.875 | 0.8333333333 | 0.9166666667 | 0.8545454545
论文风化 | 风化 | 按文物分组5折CV | 第3折测试集 | 8 | 2022 |  | 1 | 1 | 1 | 1
论文风化 | 风化 | 按文物分组5折CV_预选PbO | 第3折测试集 | 8 | 2022 |  | 1 | 1 | 1 | 1
论文风化 | 风化 | 按文物分组5折CV | 第4折测试集 | 7 | 2022 |  | 1 | 1 | 1 | 1
论文风化 | 风化 | 按文物分组5折CV_预选PbO | 第4折测试集 | 7 | 2022 |  | 1 | 1 | 1 | 1
论文风化 | 风化 | 按文物分组5折CV | 第5折测试集 | 7 | 2022 |  | 1 | 1 | 1 | 1
论文风化 | 风化 | 按文物分组5折CV_预选PbO | 第5折测试集 | 7 | 2022 |  | 1 | 1 | 1 | 1

## 26_21_分组交叉验证划分
风化 | fold | set | 文物编号 | 文物采样点
无风化 | 1 | train | 01 | 01
无风化 | 1 | train | 03 | 03部位2
无风化 | 1 | train | 04 | 04
无风化 | 1 | train | 05 | 05
无风化 | 1 | train | 13 | 13
无风化 | 1 | train | 14 | 14
无风化 | 1 | train | 16 | 16
无风化 | 1 | train | 23 | 23未风化点
无风化 | 1 | train | 25 | 25未风化点
无风化 | 1 | train | 28 | 28未风化点
无风化 | 1 | train | 32 | 32
无风化 | 1 | train | 33 | 33
无风化 | 1 | train | 35 | 35
无风化 | 1 | train | 37 | 37
无风化 | 1 | train | 42 | 42未风化点1
无风化 | 1 | train | 42 | 42未风化点2
无风化 | 1 | train | 44 | 44未风化点
无风化 | 1 | train | 45 | 45
无风化 | 1 | train | 47 | 47
无风化 | 1 | train | 48 | 48
无风化 | 1 | train | 49 | 49未风化点
无风化 | 1 | train | 50 | 50未风化点
无风化 | 1 | train | 55 | 55
无风化 | 1 | test | 06 | 06部位1
无风化 | 1 | test | 06 | 06部位2
无风化 | 1 | test | 29 | 29未风化点
无风化 | 1 | test | 31 | 31
无风化 | 1 | test | 46 | 46
无风化 | 1 | test | 53 | 53未风化点
无风化 | 2 | train | 01 | 01
无风化 | 2 | train | 03 | 03部位2
无风化 | 2 | train | 06 | 06部位1
无风化 | 2 | train | 06 | 06部位2
无风化 | 2 | train | 13 | 13
无风化 | 2 | train | 14 | 14
无风化 | 2 | train | 16 | 16
无风化 | 2 | train | 23 | 23未风化点
无风化 | 2 | train | 28 | 28未风化点
无风化 | 2 | train | 29 | 29未风化点
无风化 | 2 | train | 31 | 31
无风化 | 2 | train | 32 | 32
无风化 | 2 | train | 33 | 33
无风化 | 2 | train | 35 | 35
无风化 | 2 | train | 37 | 37
无风化 | 2 | train | 44 | 44未风化点
无风化 | 2 | train | 45 | 45
无风化 | 2 | train | 46 | 46
无风化 | 2 | train | 47 | 47
无风化 | 2 | train | 48 | 48
无风化 | 2 | train | 49 | 49未风化点
无风化 | 2 | train | 53 | 53未风化点
无风化 | 2 | train | 55 | 55
无风化 | 2 | test | 04 | 04
无风化 | 2 | test | 05 | 05
无风化 | 2 | test | 25 | 25未风化点
无风化 | 2 | test | 42 | 42未风化点1
无风化 | 2 | test | 42 | 42未风化点2
无风化 | 2 | test | 50 | 50未风化点
无风化 | 3 | train | 03 | 03部位2
无风化 | 3 | train | 04 | 04
无风化 | 3 | train | 05 | 05
无风化 | 3 | train | 06 | 06部位1
无风化 | 3 | train | 06 | 06部位2
无风化 | 3 | train | 13 | 13
无风化 | 3 | train | 14 | 14
无风化 | 3 | train | 23 | 23未风化点
无风化 | 3 | train | 25 | 25未风化点
无风化 | 3 | train | 28 | 28未风化点
无风化 | 3 | train | 29 | 29未风化点
无风化 | 3 | train | 31 | 31
无风化 | 3 | train | 32 | 32
无风化 | 3 | train | 33 | 33
无风化 | 3 | train | 35 | 35
无风化 | 3 | train | 42 | 42未风化点1
无风化 | 3 | train | 42 | 42未风化点2
无风化 | 3 | train | 44 | 44未风化点
无风化 | 3 | train | 46 | 46
无风化 | 3 | train | 49 | 49未风化点
无风化 | 3 | train | 50 | 50未风化点
无风化 | 3 | train | 53 | 53未风化点
无风化 | 3 | train | 55 | 55
无风化 | 3 | test | 01 | 01
无风化 | 3 | test | 16 | 16
无风化 | 3 | test | 37 | 37
无风化 | 3 | test | 45 | 45
无风化 | 3 | test | 47 | 47
无风化 | 3 | test | 48 | 48
无风化 | 4 | train | 01 | 01
无风化 | 4 | train | 04 | 04
无风化 | 4 | train | 05 | 05
无风化 | 4 | train | 06 | 06部位1
无风化 | 4 | train | 06 | 06部位2
无风化 | 4 | train | 14 | 14
无风化 | 4 | train | 16 | 16
无风化 | 4 | train | 23 | 23未风化点
无风化 | 4 | train | 25 | 25未风化点
无风化 | 4 | train | 28 | 28未风化点
无风化 | 4 | train | 29 | 29未风化点
无风化 | 4 | train | 31 | 31
无风化 | 4 | train | 37 | 37
无风化 | 4 | train | 42 | 42未风化点1
无风化 | 4 | train | 42 | 42未风化点2
无风化 | 4 | train | 44 | 44未风化点
无风化 | 4 | train | 45 | 45
无风化 | 4 | train | 46 | 46
无风化 | 4 | train | 47 | 47
无风化 | 4 | train | 48 | 48
无风化 | 4 | train | 50 | 50未风化点
无风化 | 4 | train | 53 | 53未风化点
无风化 | 4 | train | 55 | 55
无风化 | 4 | test | 03 | 03部位2
无风化 | 4 | test | 13 | 13
无风化 | 4 | test | 32 | 32
无风化 | 4 | test | 33 | 33
无风化 | 4 | test | 35 | 35
无风化 | 4 | test | 49 | 49未风化点
无风化 | 5 | train | 01 | 01
无风化 | 5 | train | 03 | 03部位2
无风化 | 5 | train | 04 | 04
无风化 | 5 | train | 05 | 05
无风化 | 5 | train | 06 | 06部位1
无风化 | 5 | train | 06 | 06部位2
无风化 | 5 | train | 13 | 13
无风化 | 5 | train | 16 | 16
无风化 | 5 | train | 25 | 25未风化点
无风化 | 5 | train | 29 | 29未风化点
无风化 | 5 | train | 31 | 31
无风化 | 5 | train | 32 | 32
无风化 | 5 | train | 33 | 33
无风化 | 5 | train | 35 | 35
无风化 | 5 | train | 37 | 37
无风化 | 5 | train | 42 | 42未风化点1
无风化 | 5 | train | 42 | 42未风化点2
无风化 | 5 | train | 45 | 45
无风化 | 5 | train | 46 | 46
无风化 | 5 | train | 47 | 47
无风化 | 5 | train | 48 | 48
无风化 | 5 | train | 49 | 49未风化点
无风化 | 5 | train | 50 | 50未风化点
无风化 | 5 | train | 53 | 53未风化点
无风化 | 5 | test | 14 | 14
无风化 | 5 | test | 23 | 23未风化点
无风化 | 5 | test | 28 | 28未风化点
无风化 | 5 | test | 44 | 44未风化点
无风化 | 5 | test | 55 | 55
风化 | 1 | train | 02 | 02
风化 | 1 | train | 03 | 03部位1
风化 | 1 | train | 08 | 08
风化 | 1 | train | 08 | 08严重风化点
风化 | 1 | train | 09 | 09
风化 | 1 | train | 10 | 10
风化 | 1 | train | 11 | 11
风化 | 1 | train | 12 | 12
风化 | 1 | train | 19 | 19
风化 | 1 | train | 20 | 20
风化 | 1 | train | 21 | 21
风化 | 1 | train | 22 | 22
风化 | 1 | train | 24 | 24
风化 | 1 | train | 27 | 27
风化 | 1 | train | 30 | 30部位1
风化 | 1 | train | 30 | 30部位2
风化 | 1 | train | 36 | 36
风化 | 1 | train | 38 | 38
风化 | 1 | train | 39 | 39
风化 | 1 | train | 41 | 41
风化 | 1 | train | 43 | 43部位1
风化 | 1 | train | 43 | 43部位2
风化 | 1 | train | 49 | 49
风化 | 1 | train | 50 | 50
风化 | 1 | train | 51 | 51部位1
风化 | 1 | train | 51 | 51部位2
风化 | 1 | train | 52 | 52
风化 | 1 | train | 56 | 56
风化 | 1 | train | 57 | 57
风化 | 1 | train | 58 | 58
风化 | 1 | test | 07 | 07
风化 | 1 | test | 18 | 18
风化 | 1 | test | 26 | 26
风化 | 1 | test | 26 | 26严重风化点
风化 | 1 | test | 34 | 34
风化 | 1 | test | 40 | 40
风化 | 1 | test | 54 | 54
风化 | 1 | test | 54 | 54严重风化点
风化 | 2 | train | 02 | 02
风化 | 2 | train | 03 | 03部位1
风化 | 2 | train | 07 | 07
风化 | 2 | train | 09 | 09
风化 | 2 | train | 10 | 10
风化 | 2 | train | 11 | 11
风化 | 2 | train | 18 | 18
风化 | 2 | train | 19 | 19
风化 | 2 | train | 22 | 22
风化 | 2 | train | 26 | 26
风化 | 2 | train | 26 | 26严重风化点
风化 | 2 | train | 27 | 27
风化 | 2 | train | 30 | 30部位1
风化 | 2 | train | 30 | 30部位2
风化 | 2 | train | 34 | 34
风化 | 2 | train | 36 | 36
风化 | 2 | train | 38 | 38
风化 | 2 | train | 39 | 39
风化 | 2 | train | 40 | 40
风化 | 2 | train | 41 | 41
风化 | 2 | train | 43 | 43部位1
风化 | 2 | train | 43 | 43部位2
风化 | 2 | train | 49 | 49
风化 | 2 | train | 51 | 51部位1
风化 | 2 | train | 51 | 51部位2
风化 | 2 | train | 52 | 52
风化 | 2 | train | 54 | 54
风化 | 2 | train | 54 | 54严重风化点
风化 | 2 | train | 56 | 56
风化 | 2 | train | 57 | 57
风化 | 2 | test | 08 | 08
风化 | 2 | test | 08 | 08严重风化点
风化 | 2 | test | 12 | 12
风化 | 2 | test | 20 | 20
风化 | 2 | test | 21 | 21
风化 | 2 | test | 24 | 24
风化 | 2 | test | 50 | 50
风化 | 2 | test | 58 | 58
风化 | 3 | train | 02 | 02
风化 | 3 | train | 03 | 03部位1
风化 | 3 | train | 07 | 07
风化 | 3 | train | 08 | 08
风化 | 3 | train | 08 | 08严重风化点
风化 | 3 | train | 09 | 09
风化 | 3 | train | 10 | 10
风化 | 3 | train | 11 | 11
风化 | 3 | train | 12 | 12
风化 | 3 | train | 18 | 18
风化 | 3 | train | 19 | 19
风化 | 3 | train | 20 | 20
风化 | 3 | train | 21 | 21
风化 | 3 | train | 24 | 24
风化 | 3 | train | 26 | 26
风化 | 3 | train | 26 | 26严重风化点
风化 | 3 | train | 30 | 30部位1
风化 | 3 | train | 30 | 30部位2
风化 | 3 | train | 34 | 34
风化 | 3 | train | 38 | 38
风化 | 3 | train | 39 | 39
风化 | 3 | train | 40 | 40
风化 | 3 | train | 50 | 50
风化 | 3 | train | 51 | 51部位1
风化 | 3 | train | 51 | 51部位2
风化 | 3 | train | 52 | 52
风化 | 3 | train | 54 | 54
风化 | 3 | train | 54 | 54严重风化点
风化 | 3 | train | 57 | 57
风化 | 3 | train | 58 | 58
风化 | 3 | test | 22 | 22
风化 | 3 | test | 27 | 27
风化 | 3 | test | 36 | 36
风化 | 3 | test | 41 | 41
风化 | 3 | test | 43 | 43部位1
风化 | 3 | test | 43 | 43部位2
风化 | 3 | test | 49 | 49
风化 | 3 | test | 56 | 56
风化 | 4 | train | 02 | 02
风化 | 4 | train | 07 | 07
风化 | 4 | train | 08 | 08
风化 | 4 | train | 08 | 08严重风化点
风化 | 4 | train | 10 | 10
风化 | 4 | train | 12 | 12
风化 | 4 | train | 18 | 18
风化 | 4 | train | 19 | 19
风化 | 4 | train | 20 | 20
风化 | 4 | train | 21 | 21
风化 | 4 | train | 22 | 22
风化 | 4 | train | 24 | 24
风化 | 4 | train | 26 | 26
风化 | 4 | train | 26 | 26严重风化点
风化 | 4 | train | 27 | 27
风化 | 4 | train | 34 | 34
风化 | 4 | train | 36 | 36
风化 | 4 | train | 39 | 39
风化 | 4 | train | 40 | 40
风化 | 4 | train | 41 | 41
风化 | 4 | train | 43 | 43部位1
风化 | 4 | train | 43 | 43部位2
风化 | 4 | train | 49 | 49
风化 | 4 | train | 50 | 50
风化 | 4 | train | 51 | 51部位1
风化 | 4 | train | 51 | 51部位2
风化 | 4 | train | 52 | 52
风化 | 4 | train | 54 | 54
风化 | 4 | train | 54 | 54严重风化点
风化 | 4 | train | 56 | 56
风化 | 4 | train | 58 | 58
风化 | 4 | test | 03 | 03部位1
风化 | 4 | test | 09 | 09
风化 | 4 | test | 11 | 11
风化 | 4 | test | 30 | 30部位1
风化 | 4 | test | 30 | 30部位2
风化 | 4 | test | 38 | 38
风化 | 4 | test | 57 | 57
风化 | 5 | train | 03 | 03部位1
风化 | 5 | train | 07 | 07
风化 | 5 | train | 08 | 08
风化 | 5 | train | 08 | 08严重风化点
风化 | 5 | train | 09 | 09
风化 | 5 | train | 11 | 11
风化 | 5 | train | 12 | 12
风化 | 5 | train | 18 | 18
风化 | 5 | train | 20 | 20
风化 | 5 | train | 21 | 21
风化 | 5 | train | 22 | 22
风化 | 5 | train | 24 | 24
风化 | 5 | train | 26 | 26
风化 | 5 | train | 26 | 26严重风化点
风化 | 5 | train | 27 | 27
风化 | 5 | train | 30 | 30部位1
风化 | 5 | train | 30 | 30部位2
风化 | 5 | train | 34 | 34
风化 | 5 | train | 36 | 36
风化 | 5 | train | 38 | 38
风化 | 5 | train | 40 | 40
风化 | 5 | train | 41 | 41
风化 | 5 | train | 43 | 43部位1
风化 | 5 | train | 43 | 43部位2
风化 | 5 | train | 49 | 49
风化 | 5 | train | 50 | 50
风化 | 5 | train | 54 | 54
风化 | 5 | train | 54 | 54严重风化点
风化 | 5 | train | 56 | 56
风化 | 5 | train | 57 | 57
风化 | 5 | train | 58 | 58
风化 | 5 | test | 02 | 02
风化 | 5 | test | 10 | 10
风化 | 5 | test | 19 | 19
风化 | 5 | test | 39 | 39
风化 | 5 | test | 51 | 51部位1
风化 | 5 | test | 51 | 51部位2
风化 | 5 | test | 52 | 52

## 27_21_训练树规则
风化 | 模型 | 规则
无风化 | 70/30训练子集_全部14成分 | ¦--- K2O <= 3.86 ¦ ¦--- class: 铅钡 ¦--- K2O > 3.86 ¦ ¦--- class: 高钾
无风化 | 70/30训练子集_预选PbO | ¦--- PbO <= 6.97 ¦ ¦--- class: 高钾 ¦--- PbO > 6.97 ¦ ¦--- class: 铅钡
风化 | 70/30训练子集_全部14成分 | ¦--- SiO2 <= 58.12 ¦ ¦--- class: 铅钡 ¦--- SiO2 > 58.12 ¦ ¦--- class: 高钾
风化 | 70/30训练子集_预选PbO | ¦--- PbO <= 5.15 ¦ ¦--- class: 高钾 ¦--- PbO > 5.15 ¦ ¦--- class: 铅钡
无风化 | 全部有效采样点_用于预测 | ¦--- K2O <= 3.86 ¦ ¦--- class: 铅钡 ¦--- K2O > 3.86 ¦ ¦--- class: 高钾
风化 | 全部有效采样点_用于预测 | ¦--- SiO2 <= 58.12 ¦ ¦--- class: 铅钡 ¦--- SiO2 > 58.12 ¦ ¦--- class: 高钾
无风化 | 全部有效采样点_预选PbO | ¦--- PbO <= 6.97 ¦ ¦--- class: 高钾 ¦--- PbO > 6.97 ¦ ¦--- class: 铅钡
风化 | 全部有效采样点_预选PbO | ¦--- PbO <= 5.15 ¦ ¦--- class: 高钾 ¦--- PbO > 5.15 ¦ ¦--- class: 铅钡

## 28_21_论文固定阈值_训练样本对照
文物采样点 | 类型 | 论文风化 | 论文固定规则预测
01 | 高钾 | 无风化 | 高钾
02 | 铅钡 | 风化 | 铅钡
03部位1 | 高钾 | 风化 | 高钾
03部位2 | 高钾 | 无风化 | 高钾
04 | 高钾 | 无风化 | 高钾
05 | 高钾 | 无风化 | 高钾
06部位1 | 高钾 | 无风化 | 高钾
06部位2 | 高钾 | 无风化 | 高钾
07 | 高钾 | 风化 | 高钾
08 | 铅钡 | 风化 | 铅钡
08严重风化点 | 铅钡 | 风化 | 铅钡
09 | 高钾 | 风化 | 高钾
10 | 高钾 | 风化 | 高钾
11 | 铅钡 | 风化 | 铅钡
12 | 高钾 | 风化 | 高钾
13 | 高钾 | 无风化 | 高钾
14 | 高钾 | 无风化 | 高钾
16 | 高钾 | 无风化 | 高钾
18 | 高钾 | 风化 | 高钾
19 | 铅钡 | 风化 | 铅钡
20 | 铅钡 | 风化 | 铅钡
21 | 高钾 | 风化 | 高钾
22 | 高钾 | 风化 | 高钾
23未风化点 | 铅钡 | 无风化 | 铅钡
24 | 铅钡 | 风化 | 铅钡
25未风化点 | 铅钡 | 无风化 | 铅钡
26 | 铅钡 | 风化 | 铅钡
26严重风化点 | 铅钡 | 风化 | 铅钡
27 | 高钾 | 风化 | 高钾
28未风化点 | 铅钡 | 无风化 | 铅钡
29未风化点 | 铅钡 | 无风化 | 铅钡
30部位1 | 铅钡 | 风化 | 铅钡
30部位2 | 铅钡 | 风化 | 铅钡
31 | 铅钡 | 无风化 | 铅钡
32 | 铅钡 | 无风化 | 铅钡
33 | 铅钡 | 无风化 | 铅钡
34 | 铅钡 | 风化 | 铅钡
35 | 铅钡 | 无风化 | 铅钡
36 | 铅钡 | 风化 | 铅钡
37 | 铅钡 | 无风化 | 铅钡
38 | 铅钡 | 风化 | 铅钡
39 | 铅钡 | 风化 | 铅钡
40 | 铅钡 | 风化 | 铅钡
41 | 铅钡 | 风化 | 铅钡
42未风化点1 | 铅钡 | 无风化 | 铅钡
42未风化点2 | 铅钡 | 无风化 | 铅钡
43部位1 | 铅钡 | 风化 | 铅钡
43部位2 | 铅钡 | 风化 | 铅钡
44未风化点 | 铅钡 | 无风化 | 铅钡
45 | 铅钡 | 无风化 | 铅钡
46 | 铅钡 | 无风化 | 铅钡
47 | 铅钡 | 无风化 | 铅钡
48 | 铅钡 | 无风化 | 铅钡
49 | 铅钡 | 风化 | 铅钡
49未风化点 | 铅钡 | 无风化 | 铅钡
50 | 铅钡 | 风化 | 铅钡
50未风化点 | 铅钡 | 无风化 | 铅钡
51部位1 | 铅钡 | 风化 | 铅钡
51部位2 | 铅钡 | 风化 | 铅钡
52 | 铅钡 | 风化 | 铅钡
53未风化点 | 铅钡 | 无风化 | 铅钡
54 | 铅钡 | 风化 | 铅钡
54严重风化点 | 铅钡 | 风化 | 铅钡
55 | 铅钡 | 无风化 | 铅钡
56 | 铅钡 | 风化 | 铅钡
57 | 铅钡 | 风化 | 铅钡
58 | 铅钡 | 风化 | 铅钡

## 29_22_Q亚类成员
类型 | 文物风化 | 文物采样点 | 论文表25特征 | Q亚类 | 自动R代表 | 自动R代表_Q亚类
高钾 | 无风化 | 01 | SnO2¦CuO¦CaO | 1 | P2O5¦BaO¦SO2 | 1
高钾 | 无风化 | 03部位1 | SnO2¦CuO¦CaO | 2 | P2O5¦BaO¦SO2 | 1
高钾 | 无风化 | 03部位2 | SnO2¦CuO¦CaO | 1 | P2O5¦BaO¦SO2 | 1
高钾 | 无风化 | 04 | SnO2¦CuO¦CaO | 1 | P2O5¦BaO¦SO2 | 1
高钾 | 无风化 | 05 | SnO2¦CuO¦CaO | 1 | P2O5¦BaO¦SO2 | 1
高钾 | 无风化 | 06部位1 | SnO2¦CuO¦CaO | 2 | P2O5¦BaO¦SO2 | 2
高钾 | 无风化 | 06部位2 | SnO2¦CuO¦CaO | 1 | P2O5¦BaO¦SO2 | 2
高钾 | 无风化 | 13 | SnO2¦CuO¦CaO | 1 | P2O5¦BaO¦SO2 | 1
高钾 | 无风化 | 14 | SnO2¦CuO¦CaO | 1 | P2O5¦BaO¦SO2 | 1
高钾 | 无风化 | 16 | SnO2¦CuO¦CaO | 1 | P2O5¦BaO¦SO2 | 1
高钾 | 无风化 | 18 | SnO2¦CuO¦CaO | 2 | P2O5¦BaO¦SO2 | 1
高钾 | 无风化 | 21 | SnO2¦CuO¦CaO | 1 | P2O5¦BaO¦SO2 | 1
铅钡 | 无风化 | 20 | Na2O¦CuO¦SiO2 | 1 | SiO2¦Na2O¦SO2 | 1
铅钡 | 无风化 | 24 | Na2O¦CuO¦SiO2 | 1 | SiO2¦Na2O¦SO2 | 1
铅钡 | 无风化 | 30部位1 | Na2O¦CuO¦SiO2 | 1 | SiO2¦Na2O¦SO2 | 1
铅钡 | 无风化 | 30部位2 | Na2O¦CuO¦SiO2 | 1 | SiO2¦Na2O¦SO2 | 1
铅钡 | 无风化 | 31 | Na2O¦CuO¦SiO2 | 2 | SiO2¦Na2O¦SO2 | 2
铅钡 | 无风化 | 32 | Na2O¦CuO¦SiO2 | 2 | SiO2¦Na2O¦SO2 | 2
铅钡 | 无风化 | 33 | Na2O¦CuO¦SiO2 | 2 | SiO2¦Na2O¦SO2 | 2
铅钡 | 无风化 | 35 | Na2O¦CuO¦SiO2 | 2 | SiO2¦Na2O¦SO2 | 2
铅钡 | 无风化 | 37 | Na2O¦CuO¦SiO2 | 2 | SiO2¦Na2O¦SO2 | 2
铅钡 | 无风化 | 45 | Na2O¦CuO¦SiO2 | 2 | SiO2¦Na2O¦SO2 | 2
铅钡 | 无风化 | 46 | Na2O¦CuO¦SiO2 | 2 | SiO2¦Na2O¦SO2 | 2
铅钡 | 无风化 | 47 | Na2O¦CuO¦SiO2 | 2 | SiO2¦Na2O¦SO2 | 2
铅钡 | 无风化 | 55 | Na2O¦CuO¦SiO2 | 2 | SiO2¦Na2O¦SO2 | 2
高钾 | 风化 | 07 | SnO2¦CuO¦SO2 | 1 | Al2O3¦P2O5¦Fe2O3 | 1
高钾 | 风化 | 09 | SnO2¦CuO¦SO2 | 2 | Al2O3¦P2O5¦Fe2O3 | 2
高钾 | 风化 | 10 | SnO2¦CuO¦SO2 | 2 | Al2O3¦P2O5¦Fe2O3 | 2
高钾 | 风化 | 12 | SnO2¦CuO¦SO2 | 2 | Al2O3¦P2O5¦Fe2O3 | 2
高钾 | 风化 | 22 | SnO2¦CuO¦SO2 | 2 | Al2O3¦P2O5¦Fe2O3 | 1
高钾 | 风化 | 27 | SnO2¦CuO¦SO2 | 2 | Al2O3¦P2O5¦Fe2O3 | 1
铅钡 | 风化 | 02 | Al2O3¦CuO¦SrO | 1 | SiO2¦K2O¦BaO | 1
铅钡 | 风化 | 08 | Al2O3¦CuO¦SrO | 1 | SiO2¦K2O¦BaO | 1
铅钡 | 风化 | 08严重风化点 | Al2O3¦CuO¦SrO | 1 | SiO2¦K2O¦BaO | 1
铅钡 | 风化 | 11 | Al2O3¦CuO¦SrO | 1 | SiO2¦K2O¦BaO | 1
铅钡 | 风化 | 19 | Al2O3¦CuO¦SrO | 1 | SiO2¦K2O¦BaO | 1
铅钡 | 风化 | 23未风化点 | Al2O3¦CuO¦SrO | 1 | SiO2¦K2O¦BaO | 2
铅钡 | 风化 | 25未风化点 | Al2O3¦CuO¦SrO | 1 | SiO2¦K2O¦BaO | 2
铅钡 | 风化 | 26 | Al2O3¦CuO¦SrO | 1 | SiO2¦K2O¦BaO | 1
铅钡 | 风化 | 26严重风化点 | Al2O3¦CuO¦SrO | 1 | SiO2¦K2O¦BaO | 1
铅钡 | 风化 | 28未风化点 | Al2O3¦CuO¦SrO | 1 | SiO2¦K2O¦BaO | 2
铅钡 | 风化 | 29未风化点 | Al2O3¦CuO¦SrO | 2 | SiO2¦K2O¦BaO | 2
铅钡 | 风化 | 34 | Al2O3¦CuO¦SrO | 1 | SiO2¦K2O¦BaO | 1
铅钡 | 风化 | 36 | Al2O3¦CuO¦SrO | 1 | SiO2¦K2O¦BaO | 1
铅钡 | 风化 | 38 | Al2O3¦CuO¦SrO | 1 | SiO2¦K2O¦BaO | 1
铅钡 | 风化 | 39 | Al2O3¦CuO¦SrO | 1 | SiO2¦K2O¦BaO | 1
铅钡 | 风化 | 40 | Al2O3¦CuO¦SrO | 1 | SiO2¦K2O¦BaO | 1
铅钡 | 风化 | 41 | Al2O3¦CuO¦SrO | 1 | SiO2¦K2O¦BaO | 1
铅钡 | 风化 | 42未风化点1 | Al2O3¦CuO¦SrO | 1 | SiO2¦K2O¦BaO | 2
铅钡 | 风化 | 42未风化点2 | Al2O3¦CuO¦SrO | 1 | SiO2¦K2O¦BaO | 2
铅钡 | 风化 | 43部位1 | Al2O3¦CuO¦SrO | 1 | SiO2¦K2O¦BaO | 1
铅钡 | 风化 | 43部位2 | Al2O3¦CuO¦SrO | 1 | SiO2¦K2O¦BaO | 1
铅钡 | 风化 | 44未风化点 | Al2O3¦CuO¦SrO | 2 | SiO2¦K2O¦BaO | 2
铅钡 | 风化 | 48 | Al2O3¦CuO¦SrO | 2 | SiO2¦K2O¦BaO | 2
铅钡 | 风化 | 49 | Al2O3¦CuO¦SrO | 1 | SiO2¦K2O¦BaO | 1
铅钡 | 风化 | 49未风化点 | Al2O3¦CuO¦SrO | 1 | SiO2¦K2O¦BaO | 2
铅钡 | 风化 | 50 | Al2O3¦CuO¦SrO | 1 | SiO2¦K2O¦BaO | 1
铅钡 | 风化 | 50未风化点 | Al2O3¦CuO¦SrO | 1 | SiO2¦K2O¦BaO | 2
铅钡 | 风化 | 51部位1 | Al2O3¦CuO¦SrO | 1 | SiO2¦K2O¦BaO | 1
铅钡 | 风化 | 51部位2 | Al2O3¦CuO¦SrO | 1 | SiO2¦K2O¦BaO | 1
铅钡 | 风化 | 52 | Al2O3¦CuO¦SrO | 1 | SiO2¦K2O¦BaO | 1
铅钡 | 风化 | 53未风化点 | Al2O3¦CuO¦SrO | 1 | SiO2¦K2O¦BaO | 2
铅钡 | 风化 | 54 | Al2O3¦CuO¦SrO | 1 | SiO2¦K2O¦BaO | 1
铅钡 | 风化 | 54严重风化点 | Al2O3¦CuO¦SrO | 1 | SiO2¦K2O¦BaO | 1
铅钡 | 风化 | 56 | Al2O3¦CuO¦SrO | 1 | SiO2¦K2O¦BaO | 1
铅钡 | 风化 | 57 | Al2O3¦CuO¦SrO | 1 | SiO2¦K2O¦BaO | 1
铅钡 | 风化 | 58 | Al2O3¦CuO¦SrO | 1 | SiO2¦K2O¦BaO | 1

## 30_22_R变量分组与自动代表
类型 | 风化 | 成分 | R类 | 自动代表 | 状态
高钾 | 无风化 | SiO2 | 1 | FALSE | 参与
高钾 | 无风化 | Na2O | 1 | FALSE | 参与
高钾 | 无风化 | K2O | 1 | FALSE | 参与
高钾 | 无风化 | CaO | 1 | FALSE | 参与
高钾 | 无风化 | MgO | 1 | FALSE | 参与
高钾 | 无风化 | Al2O3 | 1 | FALSE | 参与
高钾 | 无风化 | Fe2O3 | 1 | FALSE | 参与
高钾 | 无风化 | P2O5 | 1 | TRUE | 参与
高钾 | 无风化 | SrO | 1 | FALSE | 参与
高钾 | 无风化 | SnO2 | 1 | FALSE | 参与
高钾 | 无风化 | CuO | 2 | FALSE | 参与
高钾 | 无风化 | PbO | 2 | FALSE | 参与
高钾 | 无风化 | BaO | 2 | TRUE | 参与
高钾 | 无风化 | SO2 | 3 | TRUE | 参与
铅钡 | 无风化 | SiO2 | 1 | TRUE | 参与
铅钡 | 无风化 | K2O | 1 | FALSE | 参与
铅钡 | 无风化 | CaO | 1 | FALSE | 参与
铅钡 | 无风化 | MgO | 1 | FALSE | 参与
铅钡 | 无风化 | Al2O3 | 1 | FALSE | 参与
铅钡 | 无风化 | Fe2O3 | 1 | FALSE | 参与
铅钡 | 无风化 | CuO | 1 | FALSE | 参与
铅钡 | 无风化 | PbO | 1 | FALSE | 参与
铅钡 | 无风化 | BaO | 1 | FALSE | 参与
铅钡 | 无风化 | P2O5 | 1 | FALSE | 参与
铅钡 | 无风化 | SrO | 1 | FALSE | 参与
铅钡 | 无风化 | SnO2 | 1 | FALSE | 参与
铅钡 | 无风化 | Na2O | 2 | TRUE | 参与
铅钡 | 无风化 | SO2 | 3 | TRUE | 参与
高钾 | 风化 | SiO2 | 1 | FALSE | 参与
高钾 | 风化 | CaO | 1 | FALSE | 参与
高钾 | 风化 | MgO | 1 | FALSE | 参与
高钾 | 风化 | Al2O3 | 1 | TRUE | 参与
高钾 | 风化 | K2O | 2 | FALSE | 参与
高钾 | 风化 | CuO | 2 | FALSE | 参与
高钾 | 风化 | P2O5 | 2 | TRUE | 参与
高钾 | 风化 | Fe2O3 | 3 | TRUE | 参与
高钾 | 风化 | Na2O |  | FALSE | 恒定列_相关未定义
高钾 | 风化 | PbO |  | FALSE | 恒定列_相关未定义
高钾 | 风化 | BaO |  | FALSE | 恒定列_相关未定义
高钾 | 风化 | SrO |  | FALSE | 恒定列_相关未定义
高钾 | 风化 | SnO2 |  | FALSE | 恒定列_相关未定义
高钾 | 风化 | SO2 |  | FALSE | 恒定列_相关未定义
铅钡 | 风化 | SiO2 | 1 | TRUE | 参与
铅钡 | 风化 | Na2O | 1 | FALSE | 参与
铅钡 | 风化 | CaO | 1 | FALSE | 参与
铅钡 | 风化 | Al2O3 | 1 | FALSE | 参与
铅钡 | 风化 | Fe2O3 | 1 | FALSE | 参与
铅钡 | 风化 | PbO | 1 | FALSE | 参与
铅钡 | 风化 | P2O5 | 1 | FALSE | 参与
铅钡 | 风化 | SrO | 1 | FALSE | 参与
铅钡 | 风化 | SnO2 | 1 | FALSE | 参与
铅钡 | 风化 | K2O | 2 | TRUE | 参与
铅钡 | 风化 | MgO | 3 | FALSE | 参与
铅钡 | 风化 | CuO | 3 | FALSE | 参与
铅钡 | 风化 | BaO | 3 | TRUE | 参与
铅钡 | 风化 | SO2 | 3 | FALSE | 参与

## 31_22_亚类合理性指标
类型 | 风化 | n | k | silhouette_论文特征 | 自动特征与论文特征ARI | 数据空间
高钾 | 无风化 | 12 | 2 | 0.5778898151 | 0.118694362 | raw百分比_不标准化
铅钡 | 无风化 | 13 | 2 | 0.611362079 | 1 | raw百分比_不标准化
高钾 | 风化 | 6 | 2 | 0.5926124499 | 0 | raw百分比_不标准化
铅钡 | 风化 | 36 | 2 | 0.6866368253 | 0.2210630899 | raw百分比_不标准化

## 32_23_亚类敏感性
类型 | 风化 | 扰动成分 | 扰动比例 | 论文表25声称范围 | 重复次数 | seed | ARI均值 | ARI最小 | 完全一致比例
高钾 | 无风化 | SnO2 | 0.05 | 0.1 | 200 | 2022 | 1 | 1 | 1
高钾 | 无风化 | SnO2 | 0.1 | 0.1 | 200 | 2022 | 1 | 1 | 1
高钾 | 无风化 | SnO2 | 0.15 | 0.1 | 200 | 2022 | 1 | 1 | 1
高钾 | 无风化 | SnO2 | 0.2 | 0.1 | 200 | 2022 | 1 | 1 | 1
高钾 | 无风化 | CuO | 0.05 | 0.15 | 200 | 2022 | 1 | 1 | 1
高钾 | 无风化 | CuO | 0.1 | 0.15 | 200 | 2022 | 1 | 1 | 1
高钾 | 无风化 | CuO | 0.15 | 0.15 | 200 | 2022 | 1 | 1 | 1
高钾 | 无风化 | CuO | 0.2 | 0.15 | 200 | 2022 | 1 | 1 | 1
高钾 | 无风化 | CaO | 0.05 | 0.15 | 200 | 2022 | 1 | 1 | 1
高钾 | 无风化 | CaO | 0.1 | 0.15 | 200 | 2022 | 1 | 1 | 1
高钾 | 无风化 | CaO | 0.15 | 0.15 | 200 | 2022 | 0.9983240997 | 0.6648199446 | 0.995
高钾 | 无风化 | CaO | 0.2 | 0.15 | 200 | 2022 | 0.9966481994 | 0.6648199446 | 0.99
铅钡 | 无风化 | Na2O | 0.05 | 0.2 | 200 | 2022 | 1 | 1 | 1
铅钡 | 无风化 | Na2O | 0.1 | 0.2 | 200 | 2022 | 1 | 1 | 1
铅钡 | 无风化 | Na2O | 0.15 | 0.2 | 200 | 2022 | 1 | 1 | 1
铅钡 | 无风化 | Na2O | 0.2 | 0.2 | 200 | 2022 | 1 | 1 | 1
铅钡 | 无风化 | CuO | 0.05 | 0.2 | 200 | 2022 | 1 | 1 | 1
铅钡 | 无风化 | CuO | 0.1 | 0.2 | 200 | 2022 | 1 | 1 | 1
铅钡 | 无风化 | CuO | 0.15 | 0.2 | 200 | 2022 | 1 | 1 | 1
铅钡 | 无风化 | CuO | 0.2 | 0.2 | 200 | 2022 | 1 | 1 | 1
铅钡 | 无风化 | SiO2 | 0.05 | 0.05 | 200 | 2022 | 0.8577647059 | 0.2352941176 | 0.79
铅钡 | 无风化 | SiO2 | 0.1 | 0.05 | 200 | 2022 | 0.7600665284 | -0.03174603175 | 0.645
铅钡 | 无风化 | SiO2 | 0.15 | 0.05 | 200 | 2022 | 0.6544285558 | -0.09638554217 | 0.47
铅钡 | 无风化 | SiO2 | 0.2 | 0.05 | 200 | 2022 | 0.5443149944 | -0.1142857143 | 0.265
高钾 | 风化 | SnO2 | 0.05 | 0.15 | 200 | 2022 | 1 | 1 | 1
高钾 | 风化 | SnO2 | 0.1 | 0.15 | 200 | 2022 | 1 | 1 | 1
高钾 | 风化 | SnO2 | 0.15 | 0.15 | 200 | 2022 | 1 | 1 | 1
高钾 | 风化 | SnO2 | 0.2 | 0.15 | 200 | 2022 | 1 | 1 | 1
高钾 | 风化 | CuO | 0.05 | 0.15 | 200 | 2022 | 1 | 1 | 1
高钾 | 风化 | CuO | 0.1 | 0.15 | 200 | 2022 | 1 | 1 | 1
高钾 | 风化 | CuO | 0.15 | 0.15 | 200 | 2022 | 0.9236956522 | -0.1739130435 | 0.935
高钾 | 风化 | CuO | 0.2 | 0.15 | 200 | 2022 | 0.8541304348 | -0.1739130435 | 0.875
高钾 | 风化 | SO2 | 0.05 | 0.15 | 200 | 2022 | 1 | 1 | 1
高钾 | 风化 | SO2 | 0.1 | 0.15 | 200 | 2022 | 1 | 1 | 1
高钾 | 风化 | SO2 | 0.15 | 0.15 | 200 | 2022 | 1 | 1 | 1
高钾 | 风化 | SO2 | 0.2 | 0.15 | 200 | 2022 | 1 | 1 | 1
铅钡 | 风化 | Al2O3 | 0.05 | 0.15 | 200 | 2022 | 1 | 1 | 1
铅钡 | 风化 | Al2O3 | 0.1 | 0.15 | 200 | 2022 | 1 | 1 | 1
铅钡 | 风化 | Al2O3 | 0.15 | 0.15 | 200 | 2022 | 1 | 1 | 1
铅钡 | 风化 | Al2O3 | 0.2 | 0.15 | 200 | 2022 | 0.992662129 | 0.386381631 | 0.985
铅钡 | 风化 | CuO | 0.05 | 0.1 | 200 | 2022 | 1 | 1 | 1
铅钡 | 风化 | CuO | 0.1 | 0.1 | 200 | 2022 | 1 | 1 | 1
铅钡 | 风化 | CuO | 0.15 | 0.1 | 200 | 2022 | 1 | 1 | 1
铅钡 | 风化 | CuO | 0.2 | 0.1 | 200 | 2022 | 1 | 1 | 1
铅钡 | 风化 | SrO | 0.05 | 0.15 | 200 | 2022 | 1 | 1 | 1
铅钡 | 风化 | SrO | 0.1 | 0.15 | 200 | 2022 | 1 | 1 | 1
铅钡 | 风化 | SrO | 0.15 | 0.15 | 200 | 2022 | 1 | 1 | 1
铅钡 | 风化 | SrO | 0.2 | 0.15 | 200 | 2022 | 1 | 1 | 1

## 33_31_未知样本分类与边界距离
文物编号 | 表面风化 | SiO2 | Na2O | K2O | CaO | MgO | Al2O3 | Fe2O3 | CuO | PbO | BaO | P2O5 | SrO | SnO2 | SO2 | 含量合计 | 有效 | 论文固定规则 | PbO重训树预测 | 重训树预测 | Q聚类对照 | 论文表26标签_参考 | 阈值_原始百分比 | 距阈值_百分点 | PbO乘性变化到边界
A1 | 无风化 | 78.45 | 0 | 0 | 6.08 | 1.86 | 7.23 | 2.15 | 2.11 | 0 | 0 | 1.06 | 0.03 | 0 | 0.51 | 99.48 | TRUE | 高钾 | 高钾 | 铅钡 | 高钾 | 高钾 | 8.495 | -8.495
A2 | 风化 | 37.75 | 0 | 0 | 7.63 | 0 | 2.33 | 0 | 0 | 34.3 | 0 | 14.27 | 0 | 0 | 0 | 96.28 | TRUE | 铅钡 | 铅钡 | 铅钡 | 铅钡 | 铅钡 | 6.155 | 28.145 | 0.8205539359
A3 | 无风化 | 31.95 | 0 | 1.36 | 7.19 | 0.81 | 2.93 | 7.06 | 0.21 | 39.58 | 4.69 | 2.68 | 0.52 | 0 | 0 | 98.98 | TRUE | 铅钡 | 铅钡 | 铅钡 | 铅钡 | 铅钡 | 8.495 | 31.085 | 0.7853713997
A4 | 无风化 | 35.47 | 0 | 0.79 | 2.89 | 1.05 | 7.07 | 6.45 | 0.96 | 24.28 | 8.31 | 8.45 | 0.28 | 0 | 0 | 96 | TRUE | 铅钡 | 铅钡 | 铅钡 | 铅钡 | 铅钡 | 8.495 | 15.785 | 0.6501235585
A5 | 风化 | 64.29 | 1.2 | 0.37 | 1.64 | 2.34 | 12.75 | 0.81 | 0.94 | 12.23 | 2.16 | 0.19 | 0.21 | 0.49 | 0 | 99.62 | TRUE | 铅钡 | 铅钡 | 高钾 | 高钾 | 铅钡 | 6.155 | 6.075 | 0.496729354
A6 | 风化 | 93.17 | 0 | 1.35 | 0.64 | 0.21 | 1.52 | 0.27 | 1.73 | 0 | 0 | 0.21 | 0 | 0 | 0 | 99.1 | TRUE | 高钾 | 高钾 | 高钾 | 高钾 | 高钾 | 6.155 | -6.155
A7 | 风化 | 90.83 | 0 | 0.98 | 1.12 | 0 | 5.06 | 0.24 | 1.17 | 0 | 0 | 0.13 | 0 | 0 | 0.11 | 99.64 | TRUE | 高钾 | 高钾 | 高钾 | 高钾 | 高钾 | 6.155 | -6.155
A8 | 无风化 | 51.12 | 0 | 0.23 | 0.89 | 0 | 2.12 | 0 | 9.01 | 21.24 | 11.34 | 1.46 | 0.31 | 0 | 2.26 | 99.98 | TRUE | 铅钡 | 铅钡 | 铅钡 | 铅钡 | 铅钡 | 8.495 | 12.745 | 0.600047081

## 34_32_未知样本敏感性
文物编号 | 扰动比例 | 重复次数 | seed | 论文规则标签保持率 | 重训树标签保持率 | PbO重训树标签保持率 | 解释
A1 | 0 | 200 | 2022 | 1 | 1 | 1 | 有限次乘性扰动；零值不变；保持率不是准确率
A1 | 0.05 | 200 | 2022 | 1 | 1 | 1 | 有限次乘性扰动；零值不变；保持率不是准确率
A1 | 0.1 | 200 | 2022 | 1 | 1 | 1 | 有限次乘性扰动；零值不变；保持率不是准确率
A1 | 0.2 | 200 | 2022 | 1 | 1 | 1 | 有限次乘性扰动；零值不变；保持率不是准确率
A1 | 0.5 | 200 | 2022 | 1 | 1 | 1 | 有限次乘性扰动；零值不变；保持率不是准确率
A1 | 1 | 200 | 2022 | 1 | 1 | 1 | 有限次乘性扰动；零值不变；保持率不是准确率
A2 | 0 | 200 | 2022 | 1 | 1 | 1 | 有限次乘性扰动；零值不变；保持率不是准确率
A2 | 0.05 | 200 | 2022 | 1 | 1 | 1 | 有限次乘性扰动；零值不变；保持率不是准确率
A2 | 0.1 | 200 | 2022 | 1 | 1 | 1 | 有限次乘性扰动；零值不变；保持率不是准确率
A2 | 0.2 | 200 | 2022 | 1 | 1 | 1 | 有限次乘性扰动；零值不变；保持率不是准确率
A2 | 0.5 | 200 | 2022 | 1 | 1 | 1 | 有限次乘性扰动；零值不变；保持率不是准确率
A2 | 1 | 200 | 2022 | 0.91 | 0.79 | 0.925 | 有限次乘性扰动；零值不变；保持率不是准确率
A3 | 0 | 200 | 2022 | 1 | 1 | 1 | 有限次乘性扰动；零值不变；保持率不是准确率
A3 | 0.05 | 200 | 2022 | 1 | 1 | 1 | 有限次乘性扰动；零值不变；保持率不是准确率
A3 | 0.1 | 200 | 2022 | 1 | 1 | 1 | 有限次乘性扰动；零值不变；保持率不是准确率
A3 | 0.2 | 200 | 2022 | 1 | 1 | 1 | 有限次乘性扰动；零值不变；保持率不是准确率
A3 | 0.5 | 200 | 2022 | 1 | 1 | 1 | 有限次乘性扰动；零值不变；保持率不是准确率
A3 | 1 | 200 | 2022 | 0.91 | 1 | 0.94 | 有限次乘性扰动；零值不变；保持率不是准确率
A4 | 0 | 200 | 2022 | 1 | 1 | 1 | 有限次乘性扰动；零值不变；保持率不是准确率
A4 | 0.05 | 200 | 2022 | 1 | 1 | 1 | 有限次乘性扰动；零值不变；保持率不是准确率
A4 | 0.1 | 200 | 2022 | 1 | 1 | 1 | 有限次乘性扰动；零值不变；保持率不是准确率
A4 | 0.2 | 200 | 2022 | 1 | 1 | 1 | 有限次乘性扰动；零值不变；保持率不是准确率
A4 | 0.5 | 200 | 2022 | 1 | 1 | 1 | 有限次乘性扰动；零值不变；保持率不是准确率
A4 | 1 | 200 | 2022 | 0.81 | 1 | 0.84 | 有限次乘性扰动；零值不变；保持率不是准确率
A5 | 0 | 200 | 2022 | 1 | 1 | 1 | 有限次乘性扰动；零值不变；保持率不是准确率
A5 | 0.05 | 200 | 2022 | 1 | 1 | 1 | 有限次乘性扰动；零值不变；保持率不是准确率
A5 | 0.1 | 200 | 2022 | 1 | 0.98 | 1 | 有限次乘性扰动；零值不变；保持率不是准确率
A5 | 0.2 | 200 | 2022 | 1 | 0.725 | 1 | 有限次乘性扰动；零值不变；保持率不是准确率
A5 | 0.5 | 200 | 2022 | 1 | 0.61 | 1 | 有限次乘性扰动；零值不变；保持率不是准确率
A5 | 1 | 200 | 2022 | 0.74 | 0.535 | 0.78 | 有限次乘性扰动；零值不变；保持率不是准确率
A6 | 0 | 200 | 2022 | 1 | 1 | 1 | 有限次乘性扰动；零值不变；保持率不是准确率
A6 | 0.05 | 200 | 2022 | 1 | 1 | 1 | 有限次乘性扰动；零值不变；保持率不是准确率
A6 | 0.1 | 200 | 2022 | 1 | 1 | 1 | 有限次乘性扰动；零值不变；保持率不是准确率
A6 | 0.2 | 200 | 2022 | 1 | 1 | 1 | 有限次乘性扰动；零值不变；保持率不是准确率
A6 | 0.5 | 200 | 2022 | 1 | 0.865 | 1 | 有限次乘性扰动；零值不变；保持率不是准确率
A6 | 1 | 200 | 2022 | 1 | 0.735 | 1 | 有限次乘性扰动；零值不变；保持率不是准确率
A7 | 0 | 200 | 2022 | 1 | 1 | 1 | 有限次乘性扰动；零值不变；保持率不是准确率
A7 | 0.05 | 200 | 2022 | 1 | 1 | 1 | 有限次乘性扰动；零值不变；保持率不是准确率
A7 | 0.1 | 200 | 2022 | 1 | 1 | 1 | 有限次乘性扰动；零值不变；保持率不是准确率
A7 | 0.2 | 200 | 2022 | 1 | 1 | 1 | 有限次乘性扰动；零值不变；保持率不是准确率
A7 | 0.5 | 200 | 2022 | 1 | 0.885 | 1 | 有限次乘性扰动；零值不变；保持率不是准确率
A7 | 1 | 200 | 2022 | 1 | 0.69 | 1 | 有限次乘性扰动；零值不变；保持率不是准确率
A8 | 0 | 200 | 2022 | 1 | 1 | 1 | 有限次乘性扰动；零值不变；保持率不是准确率
A8 | 0.05 | 200 | 2022 | 1 | 1 | 1 | 有限次乘性扰动；零值不变；保持率不是准确率
A8 | 0.1 | 200 | 2022 | 1 | 1 | 1 | 有限次乘性扰动；零值不变；保持率不是准确率
A8 | 0.2 | 200 | 2022 | 1 | 1 | 1 | 有限次乘性扰动；零值不变；保持率不是准确率
A8 | 0.5 | 200 | 2022 | 1 | 1 | 1 | 有限次乘性扰动；零值不变；保持率不是准确率
A8 | 1 | 200 | 2022 | 0.78 | 1 | 0.84 | 有限次乘性扰动；零值不变；保持率不是准确率

## 35_41_逐点灰色关联系数_全部母序列
类型 | 母序列 | 子序列 | 采样点 | 关联系数
高钾 | SiO2 | Na2O | 01 | 0.9063649983
高钾 | SiO2 | Na2O | 03部位1 | 0.8845762845
高钾 | SiO2 | Na2O | 03部位2 | 0.9160682069
高钾 | SiO2 | Na2O | 04 | 0.9107325954
高钾 | SiO2 | Na2O | 05 | 0.91623555
高钾 | SiO2 | Na2O | 06部位1 | 0.9084865831
高钾 | SiO2 | Na2O | 06部位2 | 0.9185200887
高钾 | SiO2 | Na2O | 07 | 0.8779303051
高钾 | SiO2 | Na2O | 09 | 0.8751141789
高钾 | SiO2 | Na2O | 10 | 0.8730635923
高钾 | SiO2 | Na2O | 12 | 0.8759724164
高钾 | SiO2 | Na2O | 13 | 0.6127269075
高钾 | SiO2 | Na2O | 14 | 0.5686134961
高钾 | SiO2 | Na2O | 16 | 0.6994098281
高钾 | SiO2 | Na2O | 18 | 0.8937794428
高钾 | SiO2 | Na2O | 21 | 0.8971983956
高钾 | SiO2 | Na2O | 22 | 0.8782614144
高钾 | SiO2 | Na2O | 27 | 0.8778239302
高钾 | SiO2 | K2O | 01 | 0.9310253403
高钾 | SiO2 | K2O | 03部位1 | 0.9660087625
高钾 | SiO2 | K2O | 03部位2 | 0.8853693907
高钾 | SiO2 | K2O | 04 | 0.9315323754
高钾 | SiO2 | K2O | 05 | 0.906127238
高钾 | SiO2 | K2O | 06部位1 | 0.9722392613
高钾 | SiO2 | K2O | 06部位2 | 0.9557767383
高钾 | SiO2 | K2O | 07 | 0.8779303051
高钾 | SiO2 | K2O | 09 | 0.8834900957
高钾 | SiO2 | K2O | 10 | 0.8861327143
高钾 | SiO2 | K2O | 12 | 0.8904377787
高钾 | SiO2 | K2O | 13 | 0.8798550562
高钾 | SiO2 | K2O | 14 | 0.8875839966
高钾 | SiO2 | K2O | 16 | 0.859381164
高钾 | SiO2 | K2O | 18 | 0.9541234198
高钾 | SiO2 | K2O | 21 | 0.8971983956
高钾 | SiO2 | K2O | 22 | 0.8888687694
高钾 | SiO2 | K2O | 27 | 0.8778239302
高钾 | SiO2 | CaO | 01 | 0.9226284162
高钾 | SiO2 | CaO | 03部位1 | 0.9354214075
高钾 | SiO2 | CaO | 03部位2 | 0.9243942737
高钾 | SiO2 | CaO | 04 | 0.8979820952
高钾 | SiO2 | CaO | 05 | 0.8871272201
高钾 | SiO2 | CaO | 06部位1 | 0.9084865831
高钾 | SiO2 | CaO | 06部位2 | 0.9340201242
高钾 | SiO2 | CaO | 07 | 0.9038881824
高钾 | SiO2 | CaO | 09 | 0.8898745005
高钾 | SiO2 | CaO | 10 | 0.8779846989
高钾 | SiO2 | CaO | 12 | 0.8931942542
高钾 | SiO2 | CaO | 13 | 0.8529173866
高钾 | SiO2 | CaO | 14 | 0.8674745109
高钾 | SiO2 | CaO | 16 | 0.8696875454
高钾 | SiO2 | CaO | 18 | 0.8937794428
高钾 | SiO2 | CaO | 21 | 0.9771654725
高钾 | SiO2 | CaO | 22 | 0.9192315558
高钾 | SiO2 | CaO | 27 | 0.9005408441
高钾 | SiO2 | MgO | 01 | 0.9795044112
高钾 | SiO2 | MgO | 03部位1 | 0.8845762845
高钾 | SiO2 | MgO | 03部位2 | 0.9358489525
高钾 | SiO2 | MgO | 04 | 0.8853192331
高钾 | SiO2 | MgO | 05 | 0.8564751714
高钾 | SiO2 | MgO | 06部位1 | 0.840539411
高钾 | SiO2 | MgO | 06部位2 | 0.8588843136
高钾 | SiO2 | MgO | 07 | 0.8779303051
高钾 | SiO2 | MgO | 09 | 0.8751141789
高钾 | SiO2 | MgO | 10 | 0.8730635923
高钾 | SiO2 | MgO | 12 | 0.8759724164
高钾 | SiO2 | MgO | 13 | 0.919556391
高钾 | SiO2 | MgO | 14 | 1
高钾 | SiO2 | MgO | 16 | 0.9812783224
高钾 | SiO2 | MgO | 18 | 0.9056193028
高钾 | SiO2 | MgO | 21 | 0.9415655232
高钾 | SiO2 | MgO | 22 | 0.9589753565
高钾 | SiO2 | MgO | 27 | 0.9448928104
高钾 | SiO2 | Al2O3 | 01 | 0.9881885156
高钾 | SiO2 | Al2O3 | 03部位1 | 0.9651510963
高钾 | SiO2 | Al2O3 | 03部位2 | 0.9706959927
高钾 | SiO2 | Al2O3 | 04 | 0.9563482053
高钾 | SiO2 | Al2O3 | 05 | 0.9286090594
高钾 | SiO2 | Al2O3 | 06部位1 | 0.8677415085
高钾 | SiO2 | Al2O3 | 06部位2 | 0.8780629145
高钾 | SiO2 | Al2O3 | 07 | 0.9148996149
高钾 | SiO2 | Al2O3 | 09 | 0.8992614063
高钾 | SiO2 | Al2O3 | 10 | 0.8876557029
高钾 | SiO2 | Al2O3 | 12 | 0.9028124778
高钾 | SiO2 | Al2O3 | 13 | 0.952678819
高钾 | SiO2 | Al2O3 | 14 | 0.8962745564
高钾 | SiO2 | Al2O3 | 16 | 0.9609157803
高钾 | SiO2 | Al2O3 | 18 | 0.9542486717
高钾 | SiO2 | Al2O3 | 21 | 0.977259866
高钾 | SiO2 | Al2O3 | 22 | 0.9458472217
高钾 | SiO2 | Al2O3 | 27 | 0.9252115446
高钾 | SiO2 | Fe2O3 | 01 | 0.9622050511
高钾 | SiO2 | Fe2O3 | 03部位1 | 0.8845762845
高钾 | SiO2 | Fe2O3 | 03部位2 | 0.9200970148
高钾 | SiO2 | Fe2O3 | 04 | 0.932918787
高钾 | SiO2 | Fe2O3 | 05 | 0.8878361603
高钾 | SiO2 | Fe2O3 | 06部位1 | 0.9112627878
高钾 | SiO2 | Fe2O3 | 06部位2 | 0.7036402245
高钾 | SiO2 | Fe2O3 | 07 | 0.8892672161
高钾 | SiO2 | Fe2O3 | 09 | 0.8965602463
高钾 | SiO2 | Fe2O3 | 10 | 0.8903268271
高钾 | SiO2 | Fe2O3 | 12 | 0.8954018393
高钾 | SiO2 | Fe2O3 | 13 | 0.8676907502
高钾 | SiO2 | Fe2O3 | 14 | 0.952310252
高钾 | SiO2 | Fe2O3 | 16 | 0.9424469517
高钾 | SiO2 | Fe2O3 | 18 | 0.8937794428
高钾 | SiO2 | Fe2O3 | 21 | 0.9243673804
高钾 | SiO2 | Fe2O3 | 22 | 0.9019437646
高钾 | SiO2 | Fe2O3 | 27 | 0.8911886716
高钾 | SiO2 | CuO | 01 | 0.9076981207
高钾 | SiO2 | CuO | 03部位1 | 0.9191597628
高钾 | SiO2 | CuO | 03部位2 | 0.8475274123
高钾 | SiO2 | CuO | 04 | 0.985395758
高钾 | SiO2 | CuO | 05 | 0.9251936435
高钾 | SiO2 | CuO | 06部位1 | 0.9707781082
高钾 | SiO2 | CuO | 06部位2 | 0.9764385276
高钾 | SiO2 | CuO | 07 | 0.9693692118
高钾 | SiO2 | CuO | 09 | 0.9450151068
高钾 | SiO2 | CuO | 10 | 0.909433647
高钾 | SiO2 | CuO | 12 | 0.950921591
高钾 | SiO2 | CuO | 13 | 0.8588022816
高钾 | SiO2 | CuO | 14 | 0.9370687747
高钾 | SiO2 | CuO | 16 | 0.9628393793
高钾 | SiO2 | CuO | 18 | 0.8937794428
高钾 | SiO2 | CuO | 21 | 0.9449635822
高钾 | SiO2 | CuO | 22 | 0.9020216771
高钾 | SiO2 | CuO | 27 | 0.9476858132
高钾 | SiO2 | PbO | 01 | 0.9063649983
高钾 | SiO2 | PbO | 03部位1 | 0.9771267839
高钾 | SiO2 | PbO | 03部位2 | 0.6639019507
高钾 | SiO2 | PbO | 04 | 0.9107325954
高钾 | SiO2 | PbO | 05 | 0.91623555
高钾 | SiO2 | PbO | 06部位1 | 0.9851529195
高钾 | SiO2 | PbO | 06部位2 | 0.947725548
高钾 | SiO2 | PbO | 07 | 0.8779303051
高钾 | SiO2 | PbO | 09 | 0.8751141789
高钾 | SiO2 | PbO | 10 | 0.8730635923
高钾 | SiO2 | PbO | 12 | 0.8759724164
高钾 | SiO2 | PbO | 13 | 0.919556391
高钾 | SiO2 | PbO | 14 | 0.626949476
高钾 | SiO2 | PbO | 16 | 0.9525350887
高钾 | SiO2 | PbO | 18 | 0.8937794428
高钾 | SiO2 | PbO | 21 | 0.7647114439
高钾 | SiO2 | PbO | 22 | 0.8782614144
高钾 | SiO2 | PbO | 27 | 0.8778239302
高钾 | SiO2 | BaO | 01 | 0.9063649983
高钾 | SiO2 | BaO | 03部位1 | 0.8845762845
高钾 | SiO2 | BaO | 03部位2 | 0.5730230106
高钾 | SiO2 | BaO | 04 | 0.9107325954
高钾 | SiO2 | BaO | 05 | 0.91623555
高钾 | SiO2 | BaO | 06部位1 | 0.769295947
高钾 | SiO2 | BaO | 06部位2 | 0.8395644817
高钾 | SiO2 | BaO | 07 | 0.8779303051
高钾 | SiO2 | BaO | 09 | 0.8751141789
高钾 | SiO2 | BaO | 10 | 0.8730635923
高钾 | SiO2 | BaO | 12 | 0.8759724164
高钾 | SiO2 | BaO | 13 | 0.919556391
高钾 | SiO2 | BaO | 14 | 0.9150911155
高钾 | SiO2 | BaO | 16 | 0.9116239163
高钾 | SiO2 | BaO | 18 | 0.8937794428
高钾 | SiO2 | BaO | 21 | 0.6849766143
高钾 | SiO2 | BaO | 22 | 0.8782614144
高钾 | SiO2 | BaO | 27 | 0.8778239302
高钾 | SiO2 | P2O5 | 01 | 0.9761906484
高钾 | SiO2 | P2O5 | 03部位1 | 0.9478294874
高钾 | SiO2 | P2O5 | 03部位2 | 0.9885263463
高钾 | SiO2 | P2O5 | 04 | 0.9923445007
高钾 | SiO2 | P2O5 | 05 | 0.9901134076
高钾 | SiO2 | P2O5 | 06部位1 | 0.7293781724
高钾 | SiO2 | P2O5 | 06部位2 | 0.7044073823
高钾 | SiO2 | P2O5 | 07 | 0.9351778921
高钾 | SiO2 | P2O5 | 09 | 0.9068645093
高钾 | SiO2 | P2O5 | 10 | 0.8730635923
高钾 | SiO2 | P2O5 | 12 | 0.8893296818
高钾 | SiO2 | P2O5 | 13 | 0.9508883705
高钾 | SiO2 | P2O5 | 14 | 0.9306669634
高钾 | SiO2 | P2O5 | 16 | 0.9116239163
高钾 | SiO2 | P2O5 | 18 | 0.9703345283
高钾 | SiO2 | P2O5 | 21 | 0.9949098838
高钾 | SiO2 | P2O5 | 22 | 0.8971758662
高钾 | SiO2 | P2O5 | 27 | 0.9107218746
高钾 | SiO2 | SrO | 01 | 0.9063649983
高钾 | SiO2 | SrO | 03部位1 | 0.8845762845
高钾 | SiO2 | SrO | 03部位2 | 0.7544311207
高钾 | SiO2 | SrO | 04 | 0.9107325954
高钾 | SiO2 | SrO | 05 | 0.8647261151
高钾 | SiO2 | SrO | 06部位1 | 0.7359929962
高钾 | SiO2 | SrO | 06部位2 | 0.7076895612
高钾 | SiO2 | SrO | 07 | 0.8779303051
高钾 | SiO2 | SrO | 09 | 0.8751141789
高钾 | SiO2 | SrO | 10 | 0.8730635923
高钾 | SiO2 | SrO | 12 | 0.8759724164
高钾 | SiO2 | SrO | 13 | 0.919556391
高钾 | SiO2 | SrO | 14 | 0.9150911155
高钾 | SiO2 | SrO | 16 | 0.9378387411
高钾 | SiO2 | SrO | 18 | 0.8537302742
高钾 | SiO2 | SrO | 21 | 0.8971983956
高钾 | SiO2 | SrO | 22 | 0.8782614144
高钾 | SiO2 | SrO | 27 | 0.8778239302
高钾 | SiO2 | SnO2 | 01 | 0.9063649983
高钾 | SiO2 | SnO2 | 03部位1 | 0.8845762845
高钾 | SiO2 | SnO2 | 03部位2 | 0.9160682069
高钾 | SiO2 | SnO2 | 04 | 0.9107325954
高钾 | SiO2 | SnO2 | 05 | 0.91623555
高钾 | SiO2 | SnO2 | 06部位1 | 0.9084865831
高钾 | SiO2 | SnO2 | 06部位2 | 0.9185200887
高钾 | SiO2 | SnO2 | 07 | 0.8779303051
高钾 | SiO2 | SnO2 | 09 | 0.8751141789
高钾 | SiO2 | SnO2 | 10 | 0.8730635923
高钾 | SiO2 | SnO2 | 12 | 0.8759724164
高钾 | SiO2 | SnO2 | 13 | 0.919556391
高钾 | SiO2 | SnO2 | 14 | 0.9150911155
高钾 | SiO2 | SnO2 | 16 | 0.9116239163
高钾 | SiO2 | SnO2 | 18 | 0.3343432057
高钾 | SiO2 | SnO2 | 21 | 0.8971983956
高钾 | SiO2 | SnO2 | 22 | 0.8782614144
高钾 | SiO2 | SnO2 | 27 | 0.8778239302
高钾 | SiO2 | SO2 | 01 | 0.6381536642
高钾 | SiO2 | SO2 | 03部位1 | 0.8845762845
高钾 | SiO2 | SO2 | 03部位2 | 0.9160682069
高钾 | SiO2 | SO2 | 04 | 0.6577721078
高钾 | SiO2 | SO2 | 05 | 0.5821910834
高钾 | SiO2 | SO2 | 06部位1 | 0.9084865831
高钾 | SiO2 | SO2 | 06部位2 | 0.9185200887
高钾 | SiO2 | SO2 | 07 | 0.8779303051
高钾 | SiO2 | SO2 | 09 | 0.8751141789
高钾 | SiO2 | SO2 | 10 | 0.8730635923
高钾 | SiO2 | SO2 | 12 | 0.8759724164
高钾 | SiO2 | SO2 | 13 | 0.919556391
高钾 | SiO2 | SO2 | 14 | 0.9150911155
高钾 | SiO2 | SO2 | 16 | 0.9116239163
高钾 | SiO2 | SO2 | 18 | 0.8937794428
高钾 | SiO2 | SO2 | 21 | 0.8971983956
高钾 | SiO2 | SO2 | 22 | 0.8782614144
高钾 | SiO2 | SO2 | 27 | 0.8778239302
高钾 | Na2O | SiO2 | 01 | 0.9086711675
高钾 | Na2O | SiO2 | 03部位1 | 0.8879441845
高钾 | Na2O | SiO2 | 03部位2 | 0.9178847779
高钾 | Na2O | SiO2 | 04 | 0.9128196645
高钾 | Na2O | SiO2 | 05 | 0.9180435868
高钾 | Na2O | SiO2 | 06部位1 | 0.9106865845
高钾 | Na2O | SiO2 | 06部位2 | 0.9202113113
高钾 | Na2O | SiO2 | 07 | 0.8816116561
高钾 | Na2O | SiO2 | 09 | 0.8789268809
高钾 | Na2O | SiO2 | 10 | 0.8769713883
高钾 | Na2O | SiO2 | 12 | 0.8797451807
高钾 | Na2O | SiO2 | 13 | 0.6248812087
高钾 | Na2O | SiO2 | 14 | 0.581399263
高钾 | Na2O | SiO2 | 16 | 0.7096701814
高钾 | Na2O | SiO2 | 18 | 0.8967052538
高钾 | Na2O | SiO2 | 21 | 0.8999575981
高钾 | Na2O | SiO2 | 22 | 0.8819272641
高钾 | Na2O | SiO2 | 27 | 0.8815102586
高钾 | Na2O | K2O | 01 | 0.8522298647
高钾 | Na2O | K2O | 03部位1 | 0.9173632673
高钾 | Na2O | K2O | 03部位2 | 0.8232478388
高钾 | Na2O | K2O | 04 | 0.8562829754
高钾 | Na2O | K2O | 05 | 0.8402975279
高钾 | Na2O | K2O | 06部位1 | 0.8865892129
高钾 | Na2O | K2O | 06部位2 | 0.8823799678
高钾 | Na2O | K2O | 07 | 1
高钾 | Na2O | K2O | 09 | 0.9898634138
高钾 | Na2O | K2O | 10 | 0.9842829077
高钾 | Na2O | K2O | 12 | 0.982771855
高钾 | Na2O | K2O | 13 | 0.6810257627
高钾 | Na2O | K2O | 14 | 0.6260123327
高钾 | Na2O | K2O | 16 | 0.7989904477
高钾 | Na2O | K2O | 18 | 0.8594763929
高钾 | Na2O | K2O | 21 | 1
高钾 | Na2O | K2O | 22 | 0.9873189958
高钾 | Na2O | K2O | 27 | 1
高钾 | Na2O | CaO | 01 | 0.8455711668
高钾 | Na2O | CaO | 03部位1 | 0.9451044654
高钾 | Na2O | CaO | 03部位2 | 0.8549722051
高钾 | Na2O | CaO | 04 | 0.8293588975
高钾 | Na2O | CaO | 05 | 0.8248122989
高钾 | Na2O | CaO | 06部位1 | 1
高钾 | Na2O | CaO | 06部位2 | 0.8648006997
高钾 | Na2O | CaO | 07 | 0.9700070077
高钾 | Na2O | CaO | 09 | 0.9823988644
高钾 | Na2O | CaO | 10 | 0.9939681172
高钾 | Na2O | CaO | 12 | 0.9796178344
高钾 | Na2O | CaO | 13 | 0.697134919
高钾 | Na2O | CaO | 14 | 0.6358392086
高钾 | Na2O | CaO | 16 | 0.7907549259
高钾 | Na2O | CaO | 18 | 1
高钾 | Na2O | CaO | 21 | 0.8801983976
高钾 | Na2O | CaO | 22 | 0.9542258376
高钾 | Na2O | CaO | 27 | 0.973554649
高钾 | Na2O | MgO | 01 | 0.8903591682
高钾 | Na2O | MgO | 03部位1 | 1
高钾 | Na2O | MgO | 03部位2 | 0.8642201835
高钾 | Na2O | MgO | 04 | 0.8191304348
高钾 | Na2O | MgO | 05 | 0.7996604414
高钾 | Na2O | MgO | 06部位1 | 0.7810945274
高钾 | Na2O | MgO | 06部位2 | 0.803297328
高钾 | Na2O | MgO | 07 | 1
高钾 | Na2O | MgO | 09 | 1
高钾 | Na2O | MgO | 10 | 1
高钾 | Na2O | MgO | 12 | 1
高钾 | Na2O | MgO | 13 | 0.5931721195
高钾 | Na2O | MgO | 14 | 0.5823659702
高钾 | Na2O | MgO | 16 | 0.699303214
高钾 | Na2O | MgO | 18 | 0.8219895288
高钾 | Na2O | MgO | 21 | 0.8527459264
高钾 | Na2O | MgO | 22 | 0.9169370539
高钾 | Na2O | MgO | 27 | 0.9289940828
高钾 | Na2O | Al2O3 | 01 | 0.9205097087
高钾 | Na2O | Al2O3 | 03部位1 | 0.9180956224
高钾 | Na2O | Al2O3 | 03部位2 | 0.8921780043
高钾 | Na2O | Al2O3 | 04 | 0.8760346487
高钾 | Na2O | Al2O3 | 05 | 0.8585172609
高钾 | Na2O | Al2O3 | 06部位1 | 0.8032121426
高钾 | Na2O | Al2O3 | 06部位2 | 0.8191144708
高钾 | Na2O | Al2O3 | 07 | 0.958307012
高钾 | Na2O | Al2O3 | 09 | 0.9718129404
高钾 | Na2O | Al2O3 | 10 | 0.9825129534
高钾 | Na2O | Al2O3 | 12 | 0.9689163296
高钾 | Na2O | Al2O3 | 13 | 0.6449547168
高钾 | Na2O | Al2O3 | 14 | 0.6219915087
高钾 | Na2O | Al2O3 | 16 | 0.7310995461
高钾 | Na2O | Al2O3 | 18 | 0.9371911038
高钾 | Na2O | Al2O3 | 21 | 0.880270793
高钾 | Na2O | Al2O3 | 22 | 0.9285860029
高钾 | Na2O | Al2O3 | 27 | 0.9477301125
高钾 | Na2O | Fe2O3 | 01 | 0.8768141593
高钾 | Na2O | Fe2O3 | 03部位1 | 1
高钾 | Na2O | Fe2O3 | 03部位2 | 0.8514953592
高钾 | Na2O | Fe2O3 | 04 | 0.8573901004
高钾 | Na2O | Fe2O3 | 05 | 0.8253915362
高钾 | Na2O | Fe2O3 | 06部位1 | 0.8382402707
高钾 | Na2O | Fe2O3 | 06部位2 | 0.6721845319
高钾 | Na2O | Fe2O3 | 07 | 0.9864595779
高钾 | Na2O | Fe2O3 | 09 | 0.9748130657
高钾 | Na2O | Fe2O3 | 10 | 0.9794385132
高钾 | Na2O | Fe2O3 | 12 | 0.9771203156
高钾 | Na2O | Fe2O3 | 13 | 0.6880835153
高钾 | Na2O | Fe2O3 | 14 | 0.5649142573
高钾 | Na2O | Fe2O3 | 16 | 0.6804178516
高钾 | Na2O | Fe2O3 | 18 | 1
高钾 | Na2O | Fe2O3 | 21 | 0.8393764825
高钾 | Na2O | Fe2O3 | 22 | 0.9725166863
高钾 | Na2O | Fe2O3 | 27 | 0.9841080652
高钾 | Na2O | CuO | 01 | 0.8336914482
高钾 | Na2O | CuO | 03部位1 | 0.9613478692
高钾 | Na2O | CuO | 03部位2 | 0.7921600653
高钾 | Na2O | CuO | 04 | 0.8989805375
高钾 | Na2O | CuO | 05 | 0.8557565064
高钾 | Na2O | CuO | 06部位1 | 0.8854404382
高钾 | Na2O | CuO | 06部位2 | 0.8989805375
高钾 | Na2O | CuO | 07 | 0.8568904594
高钾 | Na2O | CuO | 09 | 0.9260143198
高钾 | Na2O | CuO | 10 | 0.9584980237
高钾 | Na2O | CuO | 12 | 0.9216152019
高钾 | Na2O | CuO | 13 | 0.6934635374
高钾 | Na2O | CuO | 14 | 0.5598086224
高钾 | Na2O | CuO | 16 | 0.6903967618
高钾 | Na2O | CuO | 18 | 1
高钾 | Na2O | CuO | 21 | 0.8553791887
高钾 | Na2O | CuO | 22 | 0.9724310777
高钾 | Na2O | CuO | 27 | 0.9264565425
高钾 | Na2O | PbO | 01 | 1
高钾 | Na2O | PbO | 03部位1 | 0.9080882353
高钾 | Na2O | PbO | 03部位2 | 0.6365979381
高钾 | Na2O | PbO | 04 | 1
高钾 | Na2O | PbO | 05 | 1
高钾 | Na2O | PbO | 06部位1 | 0.925093633
高钾 | Na2O | PbO | 06部位2 | 0.8758865248
高钾 | Na2O | PbO | 07 | 1
高钾 | Na2O | PbO | 09 | 1
高钾 | Na2O | PbO | 10 | 1
高钾 | Na2O | PbO | 12 | 1
高钾 | Na2O | PbO | 13 | 0.5931721195
高钾 | Na2O | PbO | 14 | 0.8660399728
高钾 | Na2O | PbO | 16 | 0.6853715016
高钾 | Na2O | PbO | 18 | 1
高钾 | Na2O | PbO | 21 | 0.711815562
高钾 | Na2O | PbO | 22 | 1
高钾 | Na2O | PbO | 27 | 1
高钾 | Na2O | BaO | 01 | 1
高钾 | Na2O | BaO | 03部位1 | 1
高钾 | Na2O | BaO | 03部位2 | 0.5565891473
高钾 | Na2O | BaO | 04 | 1
高钾 | Na2O | BaO | 05 | 1
高钾 | Na2O | BaO | 06部位1 | 0.722334004
高钾 | Na2O | BaO | 06部位2 | 0.7872807018
高钾 | Na2O | BaO | 07 | 1
高钾 | Na2O | BaO | 09 | 1
高钾 | Na2O | BaO | 10 | 1
高钾 | Na2O | BaO | 12 | 1
高钾 | Na2O | BaO | 13 | 0.5931721195
高钾 | Na2O | BaO | 14 | 0.5523178808
高钾 | Na2O | BaO | 16 | 0.6650717703
高钾 | Na2O | BaO | 18 | 1
高钾 | Na2O | BaO | 21 | 0.6456834532
高钾 | Na2O | BaO | 22 | 1
高钾 | Na2O | BaO | 27 | 1
高钾 | Na2O | P2O5 | 01 | 0.8877697842
高钾 | Na2O | P2O5 | 03部位1 | 0.9334341906
高钾 | Na2O | P2O5 | 03部位2 | 0.9296835761
高钾 | Na2O | P2O5 | 04 | 0.9213539074
高钾 | Na2O | P2O5 | 05 | 0.9077979402
高钾 | Na2O | P2O5 | 06部位1 | 0.6888723483
高钾 | Na2O | P2O5 | 06部位2 | 0.6728462377
高钾 | Na2O | P2O5 | 07 | 0.9381652306
高钾 | Na2O | P2O5 | 09 | 0.9635606455
高钾 | Na2O | P2O5 | 10 | 1
高钾 | Na2O | P2O5 | 12 | 0.9840510367
高钾 | Na2O | P2O5 | 13 | 0.6457327862
高钾 | Na2O | P2O5 | 14 | 0.5576424997
高钾 | Na2O | P2O5 | 16 | 0.6650717703
高钾 | Na2O | P2O5 | 18 | 0.8718794159
高钾 | Na2O | P2O5 | 21 | 0.8937711251
高钾 | Na2O | P2O5 | 22 | 0.9778129952
高钾 | Na2O | P2O5 | 27 | 0.9625585023
高钾 | Na2O | SrO | 01 | 1
高钾 | Na2O | SrO | 03部位1 | 1
高钾 | Na2O | SrO | 03部位2 | 0.7142857143
高钾 | Na2O | SrO | 04 | 1
高钾 | Na2O | SrO | 05 | 0.8064516129
高钾 | Na2O | SrO | 06部位1 | 0.6944444444
高钾 | Na2O | SrO | 06部位2 | 0.6756756757
高钾 | Na2O | SrO | 07 | 1
高钾 | Na2O | SrO | 09 | 1
高钾 | Na2O | SrO | 10 | 1
高钾 | Na2O | SrO | 12 | 1
高钾 | Na2O | SrO | 13 | 0.5931721195
高钾 | Na2O | SrO | 14 | 0.5523178808
高钾 | Na2O | SrO | 16 | 0.7442707218
高钾 | Na2O | SrO | 18 | 0.78125
高钾 | Na2O | SrO | 21 | 1
高钾 | Na2O | SrO | 22 | 1
高钾 | Na2O | SrO | 27 | 1
高钾 | Na2O | SnO2 | 01 | 1
高钾 | Na2O | SnO2 | 03部位1 | 1
高钾 | Na2O | SnO2 | 03部位2 | 1
高钾 | Na2O | SnO2 | 04 | 1
高钾 | Na2O | SnO2 | 05 | 1
高钾 | Na2O | SnO2 | 06部位1 | 1
高钾 | Na2O | SnO2 | 06部位2 | 1
高钾 | Na2O | SnO2 | 07 | 1
高钾 | Na2O | SnO2 | 09 | 1
高钾 | Na2O | SnO2 | 10 | 1
高钾 | Na2O | SnO2 | 12 | 1
高钾 | Na2O | SnO2 | 13 | 0.5931721195
高钾 | Na2O | SnO2 | 14 | 0.5523178808
高钾 | Na2O | SnO2 | 16 | 0.6650717703
高钾 | Na2O | SnO2 | 18 | 0.3333333333
高钾 | Na2O | SnO2 | 21 | 1
高钾 | Na2O | SnO2 | 22 | 1
高钾 | Na2O | SnO2 | 27 | 1
高钾 | Na2O | SO2 | 01 | 0.61
高钾 | Na2O | SO2 | 03部位1 | 1
高钾 | Na2O | SO2 | 03部位2 | 1
高钾 | Na2O | SO2 | 04 | 0.6288659794
高钾 | Na2O | SO2 | 05 | 0.5648148148
高钾 | Na2O | SO2 | 06部位1 | 1
高钾 | Na2O | SO2 | 06部位2 | 1
高钾 | Na2O | SO2 | 07 | 1
高钾 | Na2O | SO2 | 09 | 1
高钾 | Na2O | SO2 | 10 | 1
高钾 | Na2O | SO2 | 12 | 1
高钾 | Na2O | SO2 | 13 | 0.5931721195
高钾 | Na2O | SO2 | 14 | 0.5523178808
高钾 | Na2O | SO2 | 16 | 0.6650717703
高钾 | Na2O | SO2 | 18 | 1
高钾 | Na2O | SO2 | 21 | 1
高钾 | Na2O | SO2 | 22 | 1
高钾 | Na2O | SO2 | 27 | 1
高钾 | K2O | SiO2 | 01 | 0.9264638547
高钾 | K2O | SiO2 | 03部位1 | 0.962156887
高钾 | K2O | SiO2 | 03部位2 | 0.8799800134
高钾 | K2O | SiO2 | 04 | 0.9269807079
高钾 | K2O | SiO2 | 05 | 0.9011005045
高钾 | K2O | SiO2 | 06部位1 | 0.9685206311
高钾 | K2O | SiO2 | 06部位2 | 0.9517105469
高钾 | K2O | SiO2 | 07 | 0.872416544
高钾 | K2O | SiO2 | 09 | 0.8780690183
高钾 | K2O | SiO2 | 10 | 0.8807562665
高钾 | K2O | SiO2 | 12 | 0.8851348317
高钾 | K2O | SiO2 | 13 | 0.8743731954
高钾 | K2O | SiO2 | 14 | 0.8822322166
高钾 | K2O | SiO2 | 16 | 0.8535700597
高钾 | K2O | SiO2 | 18 | 0.9500231241
高钾 | K2O | SiO2 | 21 | 0.8920128631
高钾 | K2O | SiO2 | 22 | 0.8835389204
高钾 | K2O | SiO2 | 27 | 0.8723084117
高钾 | K2O | Na2O | 01 | 0.8411638445
高钾 | K2O | Na2O | 03部位1 | 0.9106635683
高钾 | K2O | Na2O | 03部位2 | 0.8104940636
高钾 | K2O | Na2O | 04 | 0.8454654415
高钾 | K2O | Na2O | 05 | 0.8285177355
高钾 | K2O | Na2O | 06部位1 | 0.8777270842
高钾 | K2O | Na2O | 06部位2 | 0.8732359495
高钾 | K2O | Na2O | 07 | 1
高钾 | K2O | Na2O | 09 | 0.9889709319
高钾 | K2O | Na2O | 10 | 0.9829075708
高钾 | K2O | Na2O | 12 | 0.9812668089
高钾 | K2O | Na2O | 13 | 0.6622203732
高钾 | K2O | Na2O | 14 | 0.6058407511
高钾 | K2O | Na2O | 16 | 0.7849435853
高钾 | K2O | Na2O | 18 | 0.848856799
高钾 | K2O | Na2O | 21 | 1
高钾 | K2O | Na2O | 22 | 0.986205611
高钾 | K2O | Na2O | 27 | 1
高钾 | K2O | CaO | 01 | 0.9900373966
高钾 | K2O | CaO | 03部位1 | 0.9663281085
高钾 | K2O | CaO | 03部位2 | 0.9532115659
高钾 | K2O | CaO | 04 | 0.9603494549
高钾 | K2O | CaO | 05 | 0.9762464923
高钾 | K2O | CaO | 06部位1 | 0.8777270842
高钾 | K2O | CaO | 06部位2 | 0.9755258979
高钾 | K2O | CaO | 07 | 0.9674237916
高钾 | K2O | CaO | 09 | 0.9917098206
高钾 | K2O | CaO | 10 | 0.9893340771
高钾 | K2O | CaO | 12 | 0.9964449371
高钾 | K2O | CaO | 13 | 0.9643653211
高钾 | K2O | CaO | 14 | 0.9738180526
高钾 | K2O | CaO | 16 | 0.9860033257
高钾 | K2O | CaO | 18 | 0.848856799
高钾 | K2O | CaO | 21 | 0.8709095916
高钾 | K2O | CaO | 22 | 0.9631561422
高钾 | K2O | CaO | 27 | 0.9712679312
高钾 | K2O | MgO | 01 | 0.9481155739
高钾 | K2O | MgO | 03部位1 | 0.9106635683
高钾 | K2O | MgO | 03部位2 | 0.9409856458
高钾 | K2O | MgO | 04 | 0.9454617787
高钾 | K2O | MgO | 05 | 0.9382093893
高钾 | K2O | MgO | 06部位1 | 0.8577073344
高钾 | K2O | MgO | 06部位2 | 0.8916603345
高钾 | K2O | MgO | 07 | 1
高钾 | K2O | MgO | 09 | 0.9889709319
高钾 | K2O | MgO | 10 | 0.9829075708
高钾 | K2O | MgO | 12 | 0.9812668089
高钾 | K2O | MgO | 13 | 0.8085122641
高钾 | K2O | MgO | 14 | 0.8846589502
高钾 | K2O | MgO | 16 | 0.8373110353
高钾 | K2O | MgO | 18 | 0.9453713868
高钾 | K2O | MgO | 21 | 0.8417113745
高钾 | K2O | MgO | 22 | 0.9219437801
高钾 | K2O | MgO | 27 | 0.9231583563
高钾 | K2O | Al2O3 | 01 | 0.9134201492
高钾 | K2O | Al2O3 | 03部位1 | 0.9990539366
高钾 | K2O | Al2O3 | 03部位2 | 0.9072734194
高钾 | K2O | Al2O3 | 04 | 0.9721242897
高钾 | K2O | Al2O3 | 05 | 0.9732320483
高钾 | K2O | Al2O3 | 06部位1 | 0.8869127442
高钾 | K2O | Al2O3 | 06部位2 | 0.9129712703
高钾 | K2O | Al2O3 | 07 | 0.9547631008
高钾 | K2O | Al2O3 | 09 | 0.9799744594
高钾 | K2O | Al2O3 | 10 | 0.9980108025
高钾 | K2O | Al2O3 | 12 | 0.9844010654
高钾 | K2O | Al2O3 | 13 | 0.9179074558
高钾 | K2O | Al2O3 | 14 | 0.9888793576
高钾 | K2O | Al2O3 | 16 | 0.8876497698
高钾 | K2O | Al2O3 | 18 | 0.9049198045
高钾 | K2O | Al2O3 | 21 | 0.8709867775
高钾 | K2O | Al2O3 | 22 | 0.9347842153
高钾 | K2O | Al2O3 | 27 | 0.9433403184
高钾 | K2O | Fe2O3 | 01 | 0.9654104977
高钾 | K2O | Fe2O3 | 03部位1 | 0.9106635683
高钾 | K2O | Fe2O3 | 03部位2 | 0.9579608381
高钾 | K2O | Fe2O3 | 04 | 0.9983604409
高钾 | K2O | Fe2O3 | 05 | 0.97713037
高钾 | K2O | Fe2O3 | 06部位1 | 0.9338383162
高钾 | K2O | Fe2O3 | 06部位2 | 0.7215327976
高钾 | K2O | Fe2O3 | 07 | 0.9852718622
高钾 | K2O | Fe2O3 | 09 | 0.9832977938
高钾 | K2O | Fe2O3 | 10 | 0.994557342
高钾 | K2O | Fe2O3 | 12 | 0.9936316012
高钾 | K2O | Fe2O3 | 13 | 0.9838625463
高钾 | K2O | Fe2O3 | 14 | 0.8416455769
高钾 | K2O | Fe2O3 | 16 | 0.8080657109
高钾 | K2O | Fe2O3 | 18 | 0.848856799
高钾 | K2O | Fe2O3 | 21 | 0.827542696
高钾 | K2O | Fe2O3 | 22 | 0.9834886297
高钾 | K2O | Fe2O3 | 27 | 0.9827176972
高钾 | K2O | CuO | 01 | 0.9723699968
高钾 | K2O | CuO | 03部位1 | 0.9484833842
高钾 | K2O | CuO | 03部位2 | 0.9506480104
高钾 | K2O | CuO | 04 | 0.9430357375
高钾 | K2O | CuO | 05 | 0.9771236944
高钾 | K2O | CuO | 06部位1 | 0.9984088894
高钾 | K2O | CuO | 06部位2 | 0.9777172299
高钾 | K2O | CuO | 07 | 0.8461104329
高钾 | K2O | CuO | 09 | 0.9294908121
高钾 | K2O | CuO | 10 | 0.9710961887
高钾 | K2O | CuO | 12 | 0.9315040395
高钾 | K2O | CuO | 13 | 0.9721186601
高钾 | K2O | CuO | 14 | 0.8293727254
高钾 | K2O | CuO | 16 | 0.8234591717
高钾 | K2O | CuO | 18 | 0.848856799
高钾 | K2O | CuO | 21 | 0.8445059803
高钾 | K2O | CuO | 22 | 0.9833932849
高钾 | K2O | CuO | 27 | 0.9204301272
高钾 | K2O | PbO | 01 | 0.8411638445
高钾 | K2O | PbO | 03部位1 | 0.9880201694
高钾 | K2O | PbO | 03部位2 | 0.7205357231
高钾 | K2O | PbO | 04 | 0.8454654415
高钾 | K2O | PbO | 05 | 0.8285177355
高钾 | K2O | PbO | 06部位1 | 0.9513607863
高钾 | K2O | PbO | 06部位2 | 0.9909331847
高钾 | K2O | PbO | 07 | 1
高钾 | K2O | PbO | 09 | 0.9889709319
高钾 | K2O | PbO | 10 | 0.9829075708
高钾 | K2O | PbO | 12 | 0.9812668089
高钾 | K2O | PbO | 13 | 0.8085122641
高钾 | K2O | PbO | 14 | 0.6746970067
高钾 | K2O | PbO | 16 | 0.8156906183
高钾 | K2O | PbO | 18 | 0.848856799
高钾 | K2O | PbO | 21 | 0.6940098098
高钾 | K2O | PbO | 22 | 0.986205611
高钾 | K2O | PbO | 27 | 1
高钾 | K2O | BaO | 01 | 0.8411638445
高钾 | K2O | BaO | 03部位1 | 0.9106635683
高钾 | K2O | BaO | 03部位2 | 0.6120825828
高钾 | K2O | BaO | 04 | 0.8454654415
高钾 | K2O | BaO | 05 | 0.8285177355
高钾 | K2O | BaO | 06部位1 | 0.7816670429
高钾 | K2O | BaO | 06部位2 | 0.8702584672
高钾 | K2O | BaO | 07 | 1
高钾 | K2O | BaO | 09 | 0.9889709319
高钾 | K2O | BaO | 10 | 0.9829075708
高钾 | K2O | BaO | 12 | 0.9812668089
高钾 | K2O | BaO | 13 | 0.8085122641
高钾 | K2O | BaO | 14 | 0.8116131012
高钾 | K2O | BaO | 16 | 0.7846496107
高钾 | K2O | BaO | 18 | 0.848856799
高钾 | K2O | BaO | 21 | 0.6259388888
高钾 | K2O | BaO | 22 | 0.986205611
高钾 | K2O | BaO | 27 | 1
高钾 | K2O | P2O5 | 01 | 0.9513334088
高钾 | K2O | P2O5 | 03部位1 | 0.979970612
高钾 | K2O | P2O5 | 03部位2 | 0.8684724821
高钾 | K2O | P2O5 | 04 | 0.9175811472
高钾 | K2O | P2O5 | 05 | 0.9121043244
高钾 | K2O | P2O5 | 06部位1 | 0.7393439142
高钾 | K2O | P2O5 | 06部位2 | 0.7223632432
高钾 | K2O | P2O5 | 07 | 0.9330289111
高钾 | K2O | P2O5 | 09 | 0.9708435118
高钾 | K2O | P2O5 | 10 | 0.9829075708
高钾 | K2O | P2O5 | 12 | 0.9985616135
高钾 | K2O | P2O5 | 13 | 0.9196249084
高钾 | K2O | P2O5 | 14 | 0.8242072225
高钾 | K2O | P2O5 | 16 | 0.7846496107
高钾 | K2O | P2O5 | 18 | 0.9822941181
高钾 | K2O | P2O5 | 21 | 0.8853976614
高钾 | K2O | P2O5 | 22 | 0.9893905917
高钾 | K2O | P2O5 | 27 | 0.9593606434
高钾 | K2O | SrO | 01 | 0.8411638445
高钾 | K2O | SrO | 03部位1 | 0.9106635683
高钾 | K2O | SrO | 03部位2 | 0.8320882025
高钾 | K2O | SrO | 04 | 0.8454654415
高钾 | K2O | SrO | 05 | 0.9484140216
高钾 | K2O | SrO | 06部位1 | 0.746343404
高钾 | K2O | SrO | 06部位2 | 0.7259173273
高钾 | K2O | SrO | 07 | 1
高钾 | K2O | SrO | 09 | 0.9889709319
高钾 | K2O | SrO | 10 | 0.9829075708
高钾 | K2O | SrO | 12 | 0.9812668089
高钾 | K2O | SrO | 13 | 0.8085122641
高钾 | K2O | SrO | 14 | 0.8116131012
高钾 | K2O | SrO | 16 | 0.9089175454
高钾 | K2O | SrO | 18 | 0.8874116866
高钾 | K2O | SrO | 21 | 1
高钾 | K2O | SrO | 22 | 0.986205611
高钾 | K2O | SrO | 27 | 1
高钾 | K2O | SnO2 | 01 | 0.8411638445
高钾 | K2O | SnO2 | 03部位1 | 0.9106635683
高钾 | K2O | SnO2 | 03部位2 | 0.8104940636
高钾 | K2O | SnO2 | 04 | 0.8454654415
高钾 | K2O | SnO2 | 05 | 0.8285177355
高钾 | K2O | SnO2 | 06部位1 | 0.8777270842
高钾 | K2O | SnO2 | 06部位2 | 0.8732359495
高钾 | K2O | SnO2 | 07 | 1
高钾 | K2O | SnO2 | 09 | 0.9889709319
高钾 | K2O | SnO2 | 10 | 0.9829075708
高钾 | K2O | SnO2 | 12 | 0.9812668089
高钾 | K2O | SnO2 | 13 | 0.8085122641
高钾 | K2O | SnO2 | 14 | 0.8116131012
高钾 | K2O | SnO2 | 16 | 0.7846496107
高钾 | K2O | SnO2 | 18 | 0.3333333333
高钾 | K2O | SnO2 | 21 | 1
高钾 | K2O | SnO2 | 22 | 0.986205611
高钾 | K2O | SnO2 | 27 | 1
高钾 | K2O | SO2 | 01 | 0.6633787617
高钾 | K2O | SO2 | 03部位1 | 0.9106635683
高钾 | K2O | SO2 | 03部位2 | 0.8104940636
高钾 | K2O | SO2 | 04 | 0.684967022
高钾 | K2O | SO2 | 05 | 0.6127030506
高钾 | K2O | SO2 | 06部位1 | 0.8777270842
高钾 | K2O | SO2 | 06部位2 | 0.8732359495
高钾 | K2O | SO2 | 07 | 1
高钾 | K2O | SO2 | 09 | 0.9889709319
高钾 | K2O | SO2 | 10 | 0.9829075708
高钾 | K2O | SO2 | 12 | 0.9812668089
高钾 | K2O | SO2 | 13 | 0.8085122641
高钾 | K2O | SO2 | 14 | 0.8116131012
高钾 | K2O | SO2 | 16 | 0.7846496107
高钾 | K2O | SO2 | 18 | 0.848856799
高钾 | K2O | SO2 | 21 | 1
高钾 | K2O | SO2 | 22 | 0.986205611
高钾 | K2O | SO2 | 27 | 1
高钾 | CaO | SiO2 | 01 | 0.924108132
高钾 | CaO | SiO2 | 03部位1 | 0.9362306862
高钾 | CaO | SiO2 | 03部位2 | 0.9257825114
高钾 | CaO | SiO2 | 04 | 0.9007029264
高钾 | CaO | SiO2 | 05 | 0.8903735155
高钾 | CaO | SiO2 | 06部位1 | 0.9106865845
高钾 | CaO | SiO2 | 06部位2 | 0.9349037115
高钾 | CaO | SiO2 | 07 | 0.9063176708
高钾 | CaO | SiO2 | 09 | 0.8929890302
高钾 | CaO | SiO2 | 10 | 0.8816635041
高钾 | CaO | SiO2 | 12 | 0.8961484532
高钾 | CaO | SiO2 | 13 | 0.8577347427
高钾 | CaO | SiO2 | 14 | 0.8716391385
高钾 | CaO | SiO2 | 16 | 0.8737508913
高钾 | CaO | SiO2 | 18 | 0.8967052538
高钾 | CaO | SiO2 | 21 | 0.9756630251
高钾 | CaO | SiO2 | 22 | 0.9208862826
高钾 | CaO | SiO2 | 27 | 0.9031359245
高钾 | CaO | Na2O | 01 | 0.8455711668
高钾 | CaO | Na2O | 03部位1 | 0.9451044654
高钾 | CaO | Na2O | 03部位2 | 0.8549722051
高钾 | CaO | Na2O | 04 | 0.8293588975
高钾 | CaO | Na2O | 05 | 0.8248122989
高钾 | CaO | Na2O | 06部位1 | 1
高钾 | CaO | Na2O | 06部位2 | 0.8648006997
高钾 | CaO | Na2O | 07 | 0.9700070077
高钾 | CaO | Na2O | 09 | 0.9823988644
高钾 | CaO | Na2O | 10 | 0.9939681172
高钾 | CaO | Na2O | 12 | 0.9796178344
高钾 | CaO | Na2O | 13 | 0.697134919
高钾 | CaO | Na2O | 14 | 0.6358392086
高钾 | CaO | Na2O | 16 | 0.7907549259
高钾 | CaO | Na2O | 18 | 1
高钾 | CaO | Na2O | 21 | 0.8801983976
高钾 | CaO | Na2O | 22 | 0.9542258376
高钾 | CaO | Na2O | 27 | 0.973554649
高钾 | CaO | K2O | 01 | 0.9908443782
高钾 | CaO | K2O | 03部位1 | 0.9689954252
高钾 | CaO | K2O | 03部位2 | 0.9568715356
高钾 | CaO | K2O | 04 | 0.9634724681
高钾 | CaO | K2O | 05 | 0.9781458935
高钾 | CaO | K2O | 06部位1 | 0.8865892129
高钾 | CaO | K2O | 06部位2 | 0.9774815909
高钾 | CaO | K2O | 07 | 0.9700070077
高钾 | CaO | K2O | 09 | 0.9923823764
高钾 | CaO | K2O | 10 | 0.9901974643
高钾 | CaO | K2O | 12 | 0.9967346129
高钾 | CaO | K2O | 13 | 0.9671828395
高钾 | CaO | K2O | 14 | 0.9759068468
高钾 | CaO | K2O | 16 | 0.9871328245
高钾 | CaO | K2O | 18 | 0.8594763929
高钾 | CaO | K2O | 21 | 0.8801983976
高钾 | CaO | K2O | 22 | 0.9660659024
高钾 | CaO | K2O | 27 | 0.973554649
高钾 | CaO | MgO | 01 | 0.9438500607
高钾 | CaO | MgO | 03部位1 | 0.9451044654
高钾 | CaO | MgO | 03部位2 | 0.9876385775
高钾 | CaO | MgO | 04 | 0.9851671461
高钾 | CaO | MgO | 05 | 0.9632670321
高钾 | CaO | MgO | 06部位1 | 0.7810945274
高钾 | CaO | MgO | 06部位2 | 0.9186673622
高钾 | CaO | MgO | 07 | 0.9700070077
高钾 | CaO | MgO | 09 | 0.9823988644
高钾 | CaO | MgO | 10 | 0.9939681172
高钾 | CaO | MgO | 12 | 0.9796178344
高钾 | CaO | MgO | 13 | 0.7990994112
高钾 | CaO | MgO | 14 | 0.8738137419
高钾 | CaO | MgO | 16 | 0.8580888084
高钾 | CaO | MgO | 18 | 0.8219895288
高钾 | CaO | MgO | 21 | 0.9647157738
高钾 | CaO | MgO | 22 | 0.9591245515
高钾 | CaO | MgO | 27 | 0.9530440747
高钾 | CaO | Al2O3 | 01 | 0.912177452
高钾 | CaO | Al2O3 | 03部位1 | 0.9698125756
高钾 | CaO | Al2O3 | 03部位2 | 0.9534923553
高钾 | CaO | Al2O3 | 04 | 0.9396348035
高钾 | CaO | Al2O3 | 05 | 0.954564535
高钾 | CaO | Al2O3 | 06部位1 | 0.8032121426
高钾 | CaO | Al2O3 | 06部位2 | 0.9394127644
高钾 | CaO | Al2O3 | 07 | 0.9875699173
高钾 | CaO | Al2O3 | 09 | 0.98903347
高钾 | CaO | Al2O3 | 10 | 0.9884061941
高钾 | CaO | Al2O3 | 12 | 0.9888510804
高钾 | CaO | Al2O3 | 13 | 0.8960140814
高钾 | CaO | Al2O3 | 14 | 0.9661701932
高钾 | CaO | Al2O3 | 16 | 0.9064634218
高钾 | CaO | Al2O3 | 18 | 0.9371911038
高钾 | CaO | Al2O3 | 21 | 0.9999065727
高钾 | CaO | Al2O3 | 22 | 0.9718775303
高钾 | CaO | Al2O3 | 27 | 0.9727730464
高钾 | CaO | Fe2O3 | 01 | 0.9595639407
高钾 | CaO | Fe2O3 | 03部位1 | 0.9451044654
高钾 | CaO | Fe2O3 | 03部位2 | 0.9952468452
高钾 | CaO | Fe2O3 | 04 | 0.9620746555
高钾 | CaO | Fe2O3 | 05 | 0.9991498961
高钾 | CaO | Fe2O3 | 06部位1 | 0.8382402707
高钾 | CaO | Fe2O3 | 06部位2 | 0.7511167633
高钾 | CaO | Fe2O3 | 07 | 0.9830965345
高钾 | CaO | Fe2O3 | 09 | 0.9921410318
高钾 | CaO | Fe2O3 | 10 | 0.98529482
高钾 | CaO | Fe2O3 | 12 | 0.9973976101
高钾 | CaO | Fe2O3 | 13 | 0.9814800661
高钾 | CaO | Fe2O3 | 14 | 0.8351041113
高钾 | CaO | Fe2O3 | 16 | 0.8298267513
高钾 | CaO | Fe2O3 | 18 | 1
高钾 | CaO | Fe2O3 | 21 | 0.9476400286
高钾 | CaO | Fe2O3 | 22 | 0.9806710187
高钾 | CaO | Fe2O3 | 27 | 0.9891048735
高钾 | CaO | CuO | 01 | 0.9834273139
高钾 | CaO | CuO | 03部位1 | 0.9824360994
高钾 | CaO | CuO | 03部位2 | 0.9151287056
高钾 | CaO | CuO | 04 | 0.9145955437
高钾 | CaO | CuO | 05 | 0.9580009037
高钾 | CaO | CuO | 06部位1 | 0.8854404382
高钾 | CaO | CuO | 06部位2 | 0.9578868352
高钾 | CaO | CuO | 07 | 0.8802120154
高钾 | CaO | CuO | 09 | 0.9416369455
高钾 | CaO | CuO | 10 | 0.9641058738
高钾 | CaO | CuO | 12 | 0.9396329923
高钾 | CaO | CuO | 13 | 0.9924629161
高钾 | CaO | CuO | 14 | 0.8239946589
高钾 | CaO | CuO | 16 | 0.8447171879
高钾 | CaO | CuO | 18 | 1
高钾 | CaO | CuO | 21 | 0.9680873247
高钾 | CaO | CuO | 22 | 0.9807580844
高钾 | CaO | CuO | 27 | 0.9503736378
高钾 | CaO | PbO | 01 | 0.8455711668
高钾 | CaO | PbO | 03部位1 | 0.95865284
高钾 | CaO | PbO | 03部位2 | 0.7136630249
高钾 | CaO | PbO | 04 | 0.8293588975
高钾 | CaO | PbO | 05 | 0.8248122989
高钾 | CaO | PbO | 06部位1 | 0.925093633
高钾 | CaO | PbO | 06部位2 | 0.9855757201
高钾 | CaO | PbO | 07 | 0.9700070077
高钾 | CaO | PbO | 09 | 0.9823988644
高钾 | CaO | PbO | 10 | 0.9939681172
高钾 | CaO | PbO | 12 | 0.9796178344
高钾 | CaO | PbO | 13 | 0.7990994112
高钾 | CaO | PbO | 14 | 0.7051969637
高钾 | CaO | PbO | 16 | 0.8372065347
高钾 | CaO | PbO | 18 | 1
高钾 | CaO | PbO | 21 | 0.7881768425
高钾 | CaO | PbO | 22 | 0.9542258376
高钾 | CaO | PbO | 27 | 0.973554649
高钾 | CaO | BaO | 01 | 0.8455711668
高钾 | CaO | BaO | 03部位1 | 0.9451044654
高钾 | CaO | BaO | 03部位2 | 0.6146173025
高钾 | CaO | BaO | 04 | 0.8293588975
高钾 | CaO | BaO | 05 | 0.8248122989
高钾 | CaO | BaO | 06部位1 | 0.722334004
高钾 | CaO | BaO | 06部位2 | 0.8977795427
高钾 | CaO | BaO | 07 | 0.9700070077
高钾 | CaO | BaO | 09 | 0.9823988644
高钾 | CaO | BaO | 10 | 0.9939681172
高钾 | CaO | BaO | 12 | 0.9796178344
高钾 | CaO | BaO | 13 | 0.7990994112
高钾 | CaO | BaO | 14 | 0.8078673982
高钾 | CaO | BaO | 16 | 0.8071137026
高钾 | CaO | BaO | 18 | 1
高钾 | CaO | BaO | 21 | 0.7078949303
高钾 | CaO | BaO | 22 | 0.9542258376
高钾 | CaO | BaO | 27 | 0.973554649
高钾 | CaO | P2O5 | 01 | 0.9467774588
高钾 | CaO | P2O5 | 03部位1 | 0.986944002
高钾 | CaO | P2O5 | 03部位2 | 0.9140819007
高钾 | CaO | P2O5 | 04 | 0.892545271
高钾 | CaO | P2O5 | 05 | 0.9002274888
高钾 | CaO | P2O5 | 06部位1 | 0.6888723483
高钾 | CaO | P2O5 | 06部位2 | 0.7519430924
高钾 | CaO | P2O5 | 07 | 0.966192974
高钾 | CaO | P2O5 | 09 | 0.9804874084
高钾 | CaO | P2O5 | 10 | 0.9939681172
高钾 | CaO | P2O5 | 12 | 0.9954222656
高钾 | CaO | P2O5 | 13 | 0.897516509
高钾 | CaO | P2O5 | 14 | 0.81931019
高钾 | CaO | P2O5 | 16 | 0.8071137026
高钾 | CaO | P2O5 | 18 | 0.8718794159
高钾 | CaO | P2O5 | 21 | 0.9830397859
高钾 | CaO | P2O5 | 22 | 0.975343788
高钾 | CaO | P2O5 | 27 | 0.9884019059
高钾 | CaO | SrO | 01 | 0.8455711668
高钾 | CaO | SrO | 03部位1 | 0.9451044654
高钾 | CaO | SrO | 03部位2 | 0.8127627592
高钾 | CaO | SrO | 04 | 0.8293588975
高钾 | CaO | SrO | 05 | 0.9731385088
高钾 | CaO | SrO | 06部位1 | 0.6944444444
高钾 | CaO | SrO | 06部位2 | 0.7554786117
高钾 | CaO | SrO | 07 | 0.9700070077
高钾 | CaO | SrO | 09 | 0.9823988644
高钾 | CaO | SrO | 10 | 0.9939681172
高钾 | CaO | SrO | 12 | 0.9796178344
高钾 | CaO | SrO | 13 | 0.7990994112
高钾 | CaO | SrO | 14 | 0.8078673982
高钾 | CaO | SrO | 16 | 0.926798828
高钾 | CaO | SrO | 18 | 0.78125
高钾 | CaO | SrO | 21 | 0.8801983976
高钾 | CaO | SrO | 22 | 0.9542258376
高钾 | CaO | SrO | 27 | 0.973554649
高钾 | CaO | SnO2 | 01 | 0.8455711668
高钾 | CaO | SnO2 | 03部位1 | 0.9451044654
高钾 | CaO | SnO2 | 03部位2 | 0.8549722051
高钾 | CaO | SnO2 | 04 | 0.8293588975
高钾 | CaO | SnO2 | 05 | 0.8248122989
高钾 | CaO | SnO2 | 06部位1 | 1
高钾 | CaO | SnO2 | 06部位2 | 0.8648006997
高钾 | CaO | SnO2 | 07 | 0.9700070077
高钾 | CaO | SnO2 | 09 | 0.9823988644
高钾 | CaO | SnO2 | 10 | 0.9939681172
高钾 | CaO | SnO2 | 12 | 0.9796178344
高钾 | CaO | SnO2 | 13 | 0.7990994112
高钾 | CaO | SnO2 | 14 | 0.8078673982
高钾 | CaO | SnO2 | 16 | 0.8071137026
高钾 | CaO | SnO2 | 18 | 0.3333333333
高钾 | CaO | SnO2 | 21 | 0.8801983976
高钾 | CaO | SnO2 | 22 | 0.9542258376
高钾 | CaO | SnO2 | 27 | 0.973554649
高钾 | CaO | SO2 | 01 | 0.6864776356
高钾 | CaO | SO2 | 03部位1 | 0.9451044654
高钾 | CaO | SO2 | 03部位2 | 0.8549722051
高钾 | CaO | SO2 | 04 | 0.7223276353
高钾 | CaO | SO2 | 05 | 0.6418094917
高钾 | CaO | SO2 | 06部位1 | 1
高钾 | CaO | SO2 | 06部位2 | 0.8648006997
高钾 | CaO | SO2 | 07 | 0.9700070077
高钾 | CaO | SO2 | 09 | 0.9823988644
高钾 | CaO | SO2 | 10 | 0.9939681172
高钾 | CaO | SO2 | 12 | 0.9796178344
高钾 | CaO | SO2 | 13 | 0.7990994112
高钾 | CaO | SO2 | 14 | 0.8078673982
高钾 | CaO | SO2 | 16 | 0.8071137026
高钾 | CaO | SO2 | 18 | 1
高钾 | CaO | SO2 | 21 | 0.8801983976
高钾 | CaO | SO2 | 22 | 0.9542258376
高钾 | CaO | SO2 | 27 | 0.973554649
高钾 | MgO | SiO2 | 01 | 0.9752457673
高钾 | MgO | SiO2 | 03部位1 | 0.8760243164
高钾 | MgO | SiO2 | 03部位2 | 0.9294838272
高钾 | MgO | SiO2 | 04 | 0.8767967494
高钾 | MgO | SiO2 | 05 | 0.8468553548
高钾 | MgO | SiO2 | 06部位1 | 0.8303549326
高钾 | MgO | SiO2 | 06部位2 | 0.8493524338
高钾 | MgO | SiO2 | 07 | 0.8691174603
高钾 | MgO | SiO2 | 09 | 0.8661923497
高钾 | MgO | SiO2 | 10 | 0.8640629883
高钾 | MgO | SiO2 | 12 | 0.8670837028
高钾 | MgO | SiO2 | 13 | 0.912462854
高钾 | MgO | SiO2 | 14 | 0.996808405
高钾 | MgO | SiO2 | 16 | 0.9771100551
高钾 | MgO | SiO2 | 18 | 0.8979274677
高钾 | MgO | SiO2 | 21 | 0.9354633982
高钾 | MgO | SiO2 | 22 | 0.9536980052
高钾 | MgO | SiO2 | 27 | 0.9389455405
高钾 | MgO | Na2O | 01 | 0.8786610879
高钾 | MgO | Na2O | 03部位1 | 1
高钾 | MgO | Na2O | 03部位2 | 0.8502024291
高钾 | MgO | Na2O | 04 | 0.8015267176
高钾 | MgO | Na2O | 05 | 0.780669145
高钾 | MgO | Na2O | 06部位1 | 0.7608695652
高钾 | MgO | Na2O | 06部位2 | 0.7845579078
高钾 | MgO | Na2O | 07 | 1
高钾 | MgO | Na2O | 09 | 1
高钾 | MgO | Na2O | 10 | 1
高钾 | MgO | Na2O | 12 | 1
高钾 | MgO | Na2O | 13 | 0.5652485428
高钾 | MgO | Na2O | 14 | 0.5542580461
高钾 | MgO | Na2O | 16 | 0.6746689061
高钾 | MgO | Na2O | 18 | 0.8045977011
高钾 | MgO | Na2O | 21 | 0.8377659574
高钾 | MgO | Na2O | 22 | 0.9077809798
高钾 | MgO | Na2O | 27 | 0.9210526316
高钾 | MgO | K2O | 01 | 0.9466542419
高钾 | MgO | K2O | 03部位1 | 0.9082494739
高钾 | MgO | K2O | 03部位2 | 0.9393363472
高钾 | MgO | K2O | 04 | 0.9439301224
高钾 | MgO | K2O | 05 | 0.9364877385
高钾 | MgO | K2O | 06部位1 | 0.8540915093
高钾 | MgO | K2O | 06部位2 | 0.8887954323
高钾 | MgO | K2O | 07 | 1
高钾 | MgO | K2O | 09 | 0.9886465173
高钾 | MgO | K2O | 10 | 0.982407978
高钾 | MgO | K2O | 12 | 0.9807201991
高钾 | MgO | K2O | 13 | 0.8039321022
高钾 | MgO | K2O | 14 | 0.8816334829
高钾 | MgO | K2O | 16 | 0.8332776628
高钾 | MgO | K2O | 18 | 0.9438373428
高钾 | MgO | K2O | 21 | 0.8377659574
高钾 | MgO | K2O | 22 | 0.9198076631
高钾 | MgO | K2O | 27 | 0.9210526316
高钾 | MgO | CaO | 01 | 0.9374582762
高钾 | MgO | CaO | 03部位1 | 0.9388462232
高钾 | MgO | CaO | 03部位2 | 0.9861583243
高钾 | MgO | CaO | 04 | 0.98339592
高钾 | MgO | CaO | 05 | 0.9589895247
高钾 | MgO | CaO | 06部位1 | 0.7608695652
高钾 | MgO | CaO | 06部位2 | 0.9096832341
高钾 | MgO | CaO | 07 | 0.9664870559
高钾 | MgO | CaO | 09 | 0.9803036803
高钾 | MgO | CaO | 10 | 0.9932406251
高钾 | MgO | CaO | 12 | 0.9771992884
高钾 | MgO | CaO | 13 | 0.7800695585
高钾 | MgO | CaO | 14 | 0.8606266887
高钾 | MgO | CaO | 16 | 0.8435526474
高钾 | MgO | CaO | 18 | 0.8045977011
高钾 | MgO | CaO | 21 | 0.9606000702
高钾 | MgO | CaO | 22 | 0.9543874994
高钾 | MgO | CaO | 27 | 0.9476408248
高钾 | MgO | Al2O3 | 01 | 0.960379847
高钾 | MgO | Al2O3 | 03部位1 | 0.9090545912
高钾 | MgO | Al2O3 | 03部位2 | 0.9609259058
高钾 | MgO | Al2O3 | 04 | 0.9183338138
高钾 | MgO | Al2O3 | 05 | 0.9122904484
高钾 | MgO | Al2O3 | 06部位1 | 0.9619690516
高钾 | MgO | Al2O3 | 06部位2 | 0.9737501828
高钾 | MgO | Al2O3 | 07 | 0.9534798107
高钾 | MgO | Al2O3 | 09 | 0.9684980482
高钾 | MgO | Al2O3 | 10 | 0.9804310795
高钾 | MgO | Al2O3 | 12 | 0.9652729592
高钾 | MgO | Al2O3 | 13 | 0.8682132092
高钾 | MgO | Al2O3 | 14 | 0.890727426
高钾 | MgO | Al2O3 | 16 | 0.934803128
高钾 | MgO | Al2O3 | 18 | 0.8563836293
高钾 | MgO | Al2O3 | 21 | 0.9605033922
高钾 | MgO | Al2O3 | 22 | 0.9848893158
高钾 | MgO | Al2O3 | 27 | 0.9766917812
高钾 | MgO | Fe2O3 | 01 | 0.9809142527
高钾 | MgO | Fe2O3 | 03部位1 | 1
高钾 | MgO | Fe2O3 | 03部位2 | 0.9809771488
高钾 | MgO | Fe2O3 | 04 | 0.9424257358
高钾 | MgO | Fe2O3 | 05 | 0.9581128399
高钾 | MgO | Fe2O3 | 06部位1 | 0.9108483355
高钾 | MgO | Fe2O3 | 06部位2 | 0.785976516
高钾 | MgO | Fe2O3 | 07 | 0.9848403092
高钾 | MgO | Fe2O3 | 09 | 0.9718407748
高钾 | MgO | Fe2O3 | 10 | 0.9769991886
高钾 | MgO | Fe2O3 | 12 | 0.9744131548
高钾 | MgO | Fe2O3 | 13 | 0.7931621273
高钾 | MgO | Fe2O3 | 14 | 0.9438519072
高钾 | MgO | Fe2O3 | 16 | 0.9573868935
高钾 | MgO | Fe2O3 | 18 | 0.8045977011
高钾 | MgO | Fe2O3 | 21 | 0.9794833909
高钾 | MgO | Fe2O3 | 22 | 0.9346705135
高钾 | MgO | Fe2O3 | 27 | 0.9366761744
高钾 | MgO | CuO | 01 | 0.921139056
高钾 | MgO | CuO | 03部位1 | 0.9568568872
高钾 | MgO | CuO | 03部位2 | 0.8944223742
高钾 | MgO | CuO | 04 | 0.8915811888
高钾 | MgO | CuO | 05 | 0.9158112314
高钾 | MgO | CuO | 06部位1 | 0.855290298
高钾 | MgO | CuO | 06部位2 | 0.8706349823
高钾 | MgO | CuO | 07 | 0.8422541151
高钾 | MgO | CuO | 09 | 0.9177691047
高钾 | MgO | CuO | 10 | 0.953691869
高钾 | MgO | CuO | 12 | 0.9129258332
高钾 | MgO | CuO | 13 | 0.7852865747
高钾 | MgO | CuO | 14 | 0.9279939136
高钾 | MgO | CuO | 16 | 0.9797316119
高钾 | MgO | CuO | 18 | 0.8045977011
高钾 | MgO | CuO | 21 | 0.9959678865
高钾 | MgO | CuO | 22 | 0.934759207
高钾 | MgO | CuO | 27 | 0.996704563
高钾 | MgO | PbO | 01 | 0.8786610879
高钾 | MgO | PbO | 03部位1 | 0.8980651863
高钾 | MgO | PbO | 03部位2 | 0.6830707236
高钾 | MgO | PbO | 04 | 0.8015267176
高钾 | MgO | PbO | 05 | 0.780669145
高钾 | MgO | PbO | 06部位1 | 0.8173395103
高钾 | MgO | PbO | 06部位2 | 0.8963012669
高钾 | MgO | PbO | 07 | 1
高钾 | MgO | PbO | 09 | 1
高钾 | MgO | PbO | 10 | 1
高钾 | MgO | PbO | 12 | 1
高钾 | MgO | PbO | 13 | 1
高钾 | MgO | PbO | 14 | 0.6132147966
高钾 | MgO | PbO | 16 | 0.9684315342
高钾 | MgO | PbO | 18 | 0.8045977011
高钾 | MgO | PbO | 21 | 0.7934185167
高钾 | MgO | PbO | 22 | 0.9077809798
高钾 | MgO | PbO | 27 | 0.9210526316
高钾 | MgO | BaO | 01 | 0.8786610879
高钾 | MgO | BaO | 03部位1 | 1
高钾 | MgO | BaO | 03部位2 | 0.5823420362
高钾 | MgO | BaO | 04 | 0.8015267176
高钾 | MgO | BaO | 05 | 0.780669145
高钾 | MgO | BaO | 06部位1 | 0.8954213433
高钾 | MgO | BaO | 06部位2 | 0.9723831491
高钾 | MgO | BaO | 07 | 1
高钾 | MgO | BaO | 09 | 1
高钾 | MgO | BaO | 10 | 1
高钾 | MgO | BaO | 12 | 1
高钾 | MgO | BaO | 13 | 1
高钾 | MgO | BaO | 14 | 0.9051724138
高钾 | MgO | BaO | 16 | 0.9237536657
高钾 | MgO | BaO | 18 | 0.8045977011
高钾 | MgO | BaO | 21 | 0.7033688122
高钾 | MgO | BaO | 22 | 0.9077809798
高钾 | MgO | BaO | 27 | 0.9210526316
高钾 | MgO | P2O5 | 01 | 0.9963397567
高钾 | MgO | P2O5 | 03部位1 | 0.925949747
高钾 | MgO | P2O5 | 03部位2 | 0.9162783133
高钾 | MgO | P2O5 | 04 | 0.8681348869
高钾 | MgO | P2O5 | 05 | 0.8568594385
高钾 | MgO | P2O5 | 06部位1 | 0.8387819309
高钾 | MgO | P2O5 | 06部位2 | 0.7869913893
高钾 | MgO | P2O5 | 07 | 0.9311735072
高钾 | MgO | P2O5 | 09 | 0.9593158849
高钾 | MgO | P2O5 | 10 | 1
高钾 | MgO | P2O5 | 12 | 0.9821489483
高钾 | MgO | P2O5 | 13 | 0.8666367911
高钾 | MgO | P2O5 | 14 | 0.9213408044
高钾 | MgO | P2O5 | 16 | 0.9237536657
高钾 | MgO | P2O5 | 18 | 0.9275870709
高钾 | MgO | P2O5 | 21 | 0.9430725858
高钾 | MgO | P2O5 | 22 | 0.9292457453
高钾 | MgO | P2O5 | 27 | 0.9596071809
高钾 | MgO | SrO | 01 | 0.8786610879
高钾 | MgO | SrO | 03部位1 | 1
高钾 | MgO | SrO | 03部位2 | 0.7859281437
高钾 | MgO | SrO | 04 | 0.8015267176
高钾 | MgO | SrO | 05 | 0.9883283133
高钾 | MgO | SrO | 06部位1 | 0.8480736613
高钾 | MgO | SrO | 06部位2 | 0.7913379892
高钾 | MgO | SrO | 07 | 1
高钾 | MgO | SrO | 09 | 1
高钾 | MgO | SrO | 10 | 1
高钾 | MgO | SrO | 12 | 1
高钾 | MgO | SrO | 13 | 1
高钾 | MgO | SrO | 14 | 0.9051724138
高钾 | MgO | SrO | 16 | 0.9116693679
高钾 | MgO | SrO | 18 | 0.9335822886
高钾 | MgO | SrO | 21 | 0.8377659574
高钾 | MgO | SrO | 22 | 0.9077809798
高钾 | MgO | SrO | 27 | 0.9210526316
高钾 | MgO | SnO2 | 01 | 0.8786610879
高钾 | MgO | SnO2 | 03部位1 | 1
高钾 | MgO | SnO2 | 03部位2 | 0.8502024291
高钾 | MgO | SnO2 | 04 | 0.8015267176
高钾 | MgO | SnO2 | 05 | 0.780669145
高钾 | MgO | SnO2 | 06部位1 | 0.7608695652
高钾 | MgO | SnO2 | 06部位2 | 0.7845579078
高钾 | MgO | SnO2 | 07 | 1
高钾 | MgO | SnO2 | 09 | 1
高钾 | MgO | SnO2 | 10 | 1
高钾 | MgO | SnO2 | 12 | 1
高钾 | MgO | SnO2 | 13 | 1
高钾 | MgO | SnO2 | 14 | 0.9051724138
高钾 | MgO | SnO2 | 16 | 0.9237536657
高钾 | MgO | SnO2 | 18 | 0.3333333333
高钾 | MgO | SnO2 | 21 | 0.8377659574
高钾 | MgO | SnO2 | 22 | 0.9077809798
高钾 | MgO | SnO2 | 27 | 0.9210526316
高钾 | MgO | SO2 | 01 | 0.6333588786
高钾 | MgO | SO2 | 03部位1 | 1
高钾 | MgO | SO2 | 03部位2 | 0.8502024291
高钾 | MgO | SO2 | 04 | 0.7071097372
高钾 | MgO | SO2 | 05 | 0.6316723785
高钾 | MgO | SO2 | 06部位1 | 0.7608695652
高钾 | MgO | SO2 | 06部位2 | 0.7845579078
高钾 | MgO | SO2 | 07 | 1
高钾 | MgO | SO2 | 09 | 1
高钾 | MgO | SO2 | 10 | 1
高钾 | MgO | SO2 | 12 | 1
高钾 | MgO | SO2 | 13 | 1
高钾 | MgO | SO2 | 14 | 0.9051724138
高钾 | MgO | SO2 | 16 | 0.9237536657
高钾 | MgO | SO2 | 18 | 0.8045977011
高钾 | MgO | SO2 | 21 | 0.8377659574
高钾 | MgO | SO2 | 22 | 0.9077809798
高钾 | MgO | SO2 | 27 | 0.9210526316
高钾 | Al2O3 | SiO2 | 01 | 0.9856624489
高钾 | Al2O3 | SiO2 | 03部位1 | 0.9632355015
高钾 | Al2O3 | SiO2 | 03部位2 | 0.968635811
高钾 | Al2O3 | SiO2 | 04 | 0.9546590918
高钾 | Al2O3 | SiO2 | 05 | 0.9276090365
高钾 | Al2O3 | SiO2 | 06部位1 | 0.868122424
高钾 | Al2O3 | SiO2 | 06部位2 | 0.8782223707
高钾 | Al2O3 | SiO2 | 07 | 0.9142263605
高钾 | Al2O3 | SiO2 | 09 | 0.8989497326
高钾 | Al2O3 | SiO2 | 10 | 0.8876046748
高钾 | Al2O3 | SiO2 | 12 | 0.902419742
高钾 | Al2O3 | SiO2 | 13 | 0.9510830026
高钾 | Al2O3 | SiO2 | 14 | 0.8960305895
高钾 | Al2O3 | SiO2 | 16 | 0.9591096208
高钾 | Al2O3 | SiO2 | 18 | 0.9526130204
高钾 | Al2O3 | SiO2 | 21 | 0.9750266022
高钾 | Al2O3 | SiO2 | 22 | 0.944423364
高钾 | Al2O3 | SiO2 | 27 | 0.9242933539
高钾 | Al2O3 | Na2O | 01 | 0.918068502
高钾 | Al2O3 | Na2O | 03部位1 | 0.9155843954
高钾 | Al2O3 | Na2O | 03部位2 | 0.8889411392
高钾 | Al2O3 | Na2O | 04 | 0.8723699014
高钾 | Al2O3 | Na2O | 05 | 0.8544090954
高钾 | Al2O3 | Na2O | 06部位1 | 0.797846237
高钾 | Al2O3 | Na2O | 06部位2 | 0.8140881332
高钾 | Al2O3 | Na2O | 07 | 0.9570162575
高钾 | Al2O3 | Na2O | 09 | 0.9709580019
高钾 | Al2O3 | Na2O | 10 | 0.9820125522
高钾 | Al2O3 | Na2O | 12 | 0.9679668231
高钾 | Al2O3 | Na2O | 13 | 0.6371736244
高钾 | Al2O3 | Na2O | 14 | 0.6140045586
高钾 | Al2O3 | Na2O | 16 | 0.7244164738
高钾 | Al2O3 | Na2O | 18 | 0.9352450787
高钾 | Al2O3 | Na2O | 21 | 0.8767165376
高钾 | Al2O3 | Na2O | 22 | 0.9263820633
高钾 | Al2O3 | Na2O | 27 | 0.9461071572
高钾 | Al2O3 | K2O | 01 | 0.917473276
高钾 | Al2O3 | K2O | 03部位1 | 0.9991977037
高钾 | Al2O3 | K2O | 03部位2 | 0.9115801593
高钾 | Al2O3 | K2O | 04 | 0.9735728601
高钾 | Al2O3 | K2O | 05 | 0.9746283056
高钾 | Al2O3 | K2O | 06部位1 | 0.8920335887
高钾 | Al2O3 | K2O | 06部位2 | 0.9170430407
高钾 | Al2O3 | K2O | 07 | 0.9570162575
高钾 | Al2O3 | K2O | 09 | 0.9810497917
高钾 | Al2O3 | K2O | 10 | 0.9982063944
高钾 | Al2O3 | K2O | 12 | 0.9852633482
高钾 | Al2O3 | K2O | 13 | 0.9217731441
高钾 | Al2O3 | K2O | 14 | 0.9895242076
高钾 | Al2O3 | K2O | 16 | 0.8927418418
高钾 | Al2O3 | K2O | 18 | 0.9093226922
高钾 | Al2O3 | K2O | 21 | 0.8767165376
高钾 | Al2O3 | K2O | 22 | 0.9379276467
高钾 | Al2O3 | K2O | 27 | 0.9461071572
高钾 | Al2O3 | CaO | 01 | 0.9094963232
高钾 | Al2O3 | CaO | 03部位1 | 0.9688922655
高钾 | Al2O3 | CaO | 03部位2 | 0.9520493909
高钾 | Al2O3 | CaO | 04 | 0.9377629838
高钾 | Al2O3 | CaO | 05 | 0.953155323
高钾 | Al2O3 | CaO | 06部位1 | 0.797846237
高钾 | Al2O3 | CaO | 06部位2 | 0.9375341847
高钾 | Al2O3 | CaO | 07 | 0.9872399281
高钾 | Al2O3 | CaO | 09 | 0.9887531421
高钾 | Al2O3 | CaO | 10 | 0.9881045627
高钾 | Al2O3 | CaO | 12 | 0.9885645552
高钾 | Al2O3 | CaO | 13 | 0.89288161
高钾 | Al2O3 | CaO | 14 | 0.9651315856
高钾 | Al2O3 | CaO | 16 | 0.9036206146
高钾 | Al2O3 | CaO | 18 | 0.9352450787
高钾 | Al2O3 | CaO | 21 | 1
高钾 | Al2O3 | CaO | 22 | 0.9710247073
高钾 | Al2O3 | CaO | 27 | 0.9719495857
高钾 | Al2O3 | MgO | 01 | 0.963425741
高钾 | Al2O3 | MgO | 03部位1 | 0.9155843954
高钾 | Al2O3 | MgO | 03部位2 | 0.9639326851
高钾 | Al2O3 | MgO | 04 | 0.9242620668
高钾 | Al2O3 | MgO | 05 | 0.9186119037
高钾 | Al2O3 | MgO | 06部位1 | 0.96490099
高钾 | Al2O3 | MgO | 06部位2 | 0.9758260069
高钾 | Al2O3 | MgO | 07 | 0.9570162575
高钾 | Al2O3 | MgO | 09 | 0.9709580019
高钾 | Al2O3 | MgO | 10 | 0.9820125522
高钾 | Al2O3 | MgO | 12 | 0.9679668231
高钾 | Al2O3 | MgO | 13 | 0.8772410465
高钾 | Al2O3 | MgO | 14 | 0.8984084227
高钾 | Al2O3 | MgO | 16 | 0.9396328769
高钾 | Al2O3 | MgO | 18 | 0.8660892507
高钾 | Al2O3 | MgO | 21 | 0.9635404403
高钾 | Al2O3 | MgO | 22 | 0.9861373406
高钾 | Al2O3 | MgO | 27 | 0.9785507318
高钾 | Al2O3 | Fe2O3 | 01 | 0.9470478888
高钾 | Al2O3 | Fe2O3 | 03部位1 | 0.9155843954
高钾 | Al2O3 | Fe2O3 | 03部位2 | 0.947591882
高钾 | Al2O3 | Fe2O3 | 04 | 0.9750538708
高钾 | Al2O3 | Fe2O3 | 05 | 0.953955698
高钾 | Al2O3 | Fe2O3 | 06部位1 | 0.9490118386
高钾 | Al2O3 | Fe2O3 | 06部位2 | 0.7837083218
高钾 | Al2O3 | Fe2O3 | 07 | 0.9702016939
高钾 | Al2O3 | Fe2O3 | 09 | 0.9968303546
高钾 | Al2O3 | Fe2O3 | 10 | 0.996801629
高钾 | Al2O3 | Fe2O3 | 12 | 0.991209611
高钾 | Al2O3 | Fe2O3 | 13 | 0.9087211557
高钾 | Al2O3 | Fe2O3 | 14 | 0.8561935432
高钾 | Al2O3 | Fe2O3 | 16 | 0.9047253315
高钾 | Al2O3 | Fe2O3 | 18 | 0.9352450787
高钾 | Al2O3 | Fe2O3 | 21 | 0.9459277754
高钾 | Al2O3 | Fe2O3 | 22 | 0.9521712405
高钾 | Al2O3 | Fe2O3 | 27 | 0.9613019361
高钾 | Al2O3 | CuO | 01 | 0.8952998536
高钾 | Al2O3 | CuO | 03部位1 | 0.95183482
高钾 | Al2O3 | CuO | 03部位2 | 0.8723610729
高钾 | Al2O3 | CuO | 04 | 0.9708296503
高钾 | Al2O3 | CuO | 05 | 0.9962233189
高钾 | Al2O3 | CuO | 06部位1 | 0.8932399091
高钾 | Al2O3 | CuO | 06部位2 | 0.8991897456
高钾 | Al2O3 | CuO | 07 | 0.8867792656
高钾 | Al2O3 | CuO | 09 | 0.9500691007
高钾 | Al2O3 | CuO | 10 | 0.9743876381
高钾 | Al2O3 | CuO | 12 | 0.94813218
高钾 | Al2O3 | CuO | 13 | 0.8991896509
高钾 | Al2O3 | CuO | 14 | 0.8441219379
高钾 | Al2O3 | CuO | 16 | 0.9230790717
高钾 | Al2O3 | CuO | 18 | 0.9352450787
高钾 | Al2O3 | CuO | 21 | 0.9670204596
高钾 | Al2O3 | CuO | 22 | 0.9522561567
高钾 | Al2O3 | CuO | 27 | 0.9756386234
高钾 | Al2O3 | PbO | 01 | 0.918068502
高钾 | Al2O3 | PbO | 03部位1 | 0.9878282617
高钾 | Al2O3 | PbO | 03部位2 | 0.6823806201
高钾 | Al2O3 | PbO | 04 | 0.8723699014
高钾 | Al2O3 | PbO | 05 | 0.8544090954
高钾 | Al2O3 | PbO | 06部位1 | 0.8549906625
高钾 | Al2O3 | PbO | 06部位2 | 0.924411674
高钾 | Al2O3 | PbO | 07 | 0.9570162575
高钾 | Al2O3 | PbO | 09 | 0.9709580019
高钾 | Al2O3 | PbO | 10 | 0.9820125522
高钾 | Al2O3 | PbO | 12 | 0.9679668231
高钾 | Al2O3 | PbO | 13 | 0.8772410465
高钾 | Al2O3 | PbO | 14 | 0.680909558
高钾 | Al2O3 | PbO | 16 | 0.9138110016
高钾 | Al2O3 | PbO | 18 | 0.9352450787
高钾 | Al2O3 | PbO | 21 | 0.7824470487
高钾 | Al2O3 | PbO | 22 | 0.9263820633
高钾 | Al2O3 | PbO | 27 | 0.9461071572
高钾 | Al2O3 | BaO | 01 | 0.918068502
高钾 | Al2O3 | BaO | 03部位1 | 0.9155843954
高钾 | Al2O3 | BaO | 03部位2 | 0.5885568083
高钾 | Al2O3 | BaO | 04 | 0.8723699014
高钾 | Al2O3 | BaO | 05 | 0.8544090954
高钾 | Al2O3 | BaO | 06部位1 | 0.8740322577
高钾 | Al2O3 | BaO | 06部位2 | 0.9514980487
高钾 | Al2O3 | BaO | 07 | 0.9570162575
高钾 | Al2O3 | BaO | 09 | 0.9709580019
高钾 | Al2O3 | BaO | 10 | 0.9820125522
高钾 | Al2O3 | BaO | 12 | 0.9679668231
高钾 | Al2O3 | BaO | 13 | 0.8772410465
高钾 | Al2O3 | BaO | 14 | 0.8266325712
高钾 | Al2O3 | BaO | 16 | 0.8768913042
高钾 | Al2O3 | BaO | 18 | 0.9352450787
高钾 | Al2O3 | BaO | 21 | 0.7008178383
高钾 | Al2O3 | BaO | 22 | 0.9263820633
高钾 | Al2O3 | BaO | 27 | 0.9461071572
高钾 | Al2O3 | P2O5 | 01 | 0.9602902044
高钾 | Al2O3 | P2O5 | 03部位1 | 0.9819127214
高钾 | Al2O3 | P2O5 | 03部位2 | 0.9553978986
高钾 | Al2O3 | P2O5 | 04 | 0.9451862671
高钾 | Al2O3 | P2O5 | 05 | 0.9386837217
高钾 | Al2O3 | P2O5 | 06部位1 | 0.8239309406
高钾 | Al2O3 | P2O5 | 06部位2 | 0.7846390981
高钾 | Al2O3 | P2O5 | 07 | 0.9774394881
高钾 | Al2O3 | P2O5 | 09 | 0.9910598659
高钾 | Al2O3 | P2O5 | 10 | 0.9820125522
高钾 | Al2O3 | P2O5 | 12 | 0.9839367432
高钾 | Al2O3 | P2O5 | 13 | 0.9981671888
高钾 | Al2O3 | P2O5 | 14 | 0.8390375993
高钾 | Al2O3 | P2O5 | 16 | 0.8768913042
高钾 | Al2O3 | P2O5 | 18 | 0.9237056786
高钾 | Al2O3 | P2O5 | 21 | 0.9826503849
高钾 | Al2O3 | P2O5 | 22 | 0.9469756541
高钾 | Al2O3 | P2O5 | 27 | 0.9835548662
高钾 | Al2O3 | SrO | 01 | 0.918068502
高钾 | Al2O3 | SrO | 03部位1 | 0.9155843954
高钾 | Al2O3 | SrO | 03部位2 | 0.775975097
高钾 | Al2O3 | SrO | 04 | 0.8723699014
高钾 | Al2O3 | SrO | 05 | 0.9278984352
高钾 | Al2O3 | SrO | 06部位1 | 0.8321935602
高钾 | Al2O3 | SrO | 06部位2 | 0.7886233417
高钾 | Al2O3 | SrO | 07 | 0.9570162575
高钾 | Al2O3 | SrO | 09 | 0.9709580019
高钾 | Al2O3 | SrO | 10 | 0.9820125522
高钾 | Al2O3 | SrO | 12 | 0.9679668231
高钾 | Al2O3 | SrO | 13 | 0.8772410465
高钾 | Al2O3 | SrO | 14 | 0.8266325712
高钾 | Al2O3 | SrO | 16 | 0.9756613334
高钾 | Al2O3 | SrO | 18 | 0.819505499
高钾 | Al2O3 | SrO | 21 | 0.8767165376
高钾 | Al2O3 | SrO | 22 | 0.9263820633
高钾 | Al2O3 | SrO | 27 | 0.9461071572
高钾 | Al2O3 | SnO2 | 01 | 0.918068502
高钾 | Al2O3 | SnO2 | 03部位1 | 0.9155843954
高钾 | Al2O3 | SnO2 | 03部位2 | 0.8889411392
高钾 | Al2O3 | SnO2 | 04 | 0.8723699014
高钾 | Al2O3 | SnO2 | 05 | 0.8544090954
高钾 | Al2O3 | SnO2 | 06部位1 | 0.797846237
高钾 | Al2O3 | SnO2 | 06部位2 | 0.8140881332
高钾 | Al2O3 | SnO2 | 07 | 0.9570162575
高钾 | Al2O3 | SnO2 | 09 | 0.9709580019
高钾 | Al2O3 | SnO2 | 10 | 0.9820125522
高钾 | Al2O3 | SnO2 | 12 | 0.9679668231
高钾 | Al2O3 | SnO2 | 13 | 0.8772410465
高钾 | Al2O3 | SnO2 | 14 | 0.8266325712
高钾 | Al2O3 | SnO2 | 16 | 0.8768913042
高钾 | Al2O3 | SnO2 | 18 | 0.3333655585
高钾 | Al2O3 | SnO2 | 21 | 0.8767165376
高钾 | Al2O3 | SnO2 | 22 | 0.9263820633
高钾 | Al2O3 | SnO2 | 27 | 0.9461071572
高钾 | Al2O3 | SO2 | 01 | 0.6361281502
高钾 | Al2O3 | SO2 | 03部位1 | 0.9155843954
高钾 | Al2O3 | SO2 | 03部位2 | 0.8889411392
高钾 | Al2O3 | SO2 | 04 | 0.6830272804
高钾 | Al2O3 | SO2 | 05 | 0.6148036601
高钾 | Al2O3 | SO2 | 06部位1 | 0.797846237
高钾 | Al2O3 | SO2 | 06部位2 | 0.8140881332
高钾 | Al2O3 | SO2 | 07 | 0.9570162575
高钾 | Al2O3 | SO2 | 09 | 0.9709580019
高钾 | Al2O3 | SO2 | 10 | 0.9820125522
高钾 | Al2O3 | SO2 | 12 | 0.9679668231
高钾 | Al2O3 | SO2 | 13 | 0.8772410465
高钾 | Al2O3 | SO2 | 14 | 0.8266325712
高钾 | Al2O3 | SO2 | 16 | 0.8768913042
高钾 | Al2O3 | SO2 | 18 | 0.9352450787
高钾 | Al2O3 | SO2 | 21 | 0.8767165376
高钾 | Al2O3 | SO2 | 22 | 0.9263820633
高钾 | Al2O3 | SO2 | 27 | 0.9461071572
高钾 | Fe2O3 | SiO2 | 01 | 0.9615528762
高钾 | Fe2O3 | SiO2 | 03部位1 | 0.8879441845
高钾 | Fe2O3 | SiO2 | 03部位2 | 0.9217072718
高钾 | Fe2O3 | SiO2 | 04 | 0.9338606265
高钾 | Fe2O3 | SiO2 | 05 | 0.8910485328
高钾 | Fe2O3 | SiO2 | 06部位1 | 0.9133231175
高钾 | Fe2O3 | SiO2 | 06部位2 | 0.7137861671
高钾 | Fe2O3 | SiO2 | 07 | 0.892410944
高钾 | Fe2O3 | SiO2 | 09 | 0.899350644
高钾 | Fe2O3 | SiO2 | 10 | 0.8934195826
高钾 | Fe2O3 | SiO2 | 12 | 0.8982487497
高钾 | Fe2O3 | SiO2 | 13 | 0.8718455052
高钾 | Fe2O3 | SiO2 | 14 | 0.9522070873
高钾 | Fe2O3 | SiO2 | 16 | 0.9428804428
高钾 | Fe2O3 | SiO2 | 18 | 0.8967052538
高钾 | Fe2O3 | SiO2 | 21 | 0.9257570137
高钾 | Fe2O3 | SiO2 | 22 | 0.9044695926
高钾 | Fe2O3 | SiO2 | 27 | 0.8942398771
高钾 | Fe2O3 | Na2O | 01 | 0.8768141593
高钾 | Fe2O3 | Na2O | 03部位1 | 1
高钾 | Fe2O3 | Na2O | 03部位2 | 0.8514953592
高钾 | Fe2O3 | Na2O | 04 | 0.8573901004
高钾 | Fe2O3 | Na2O | 05 | 0.8253915362
高钾 | Fe2O3 | Na2O | 06部位1 | 0.8382402707
高钾 | Fe2O3 | Na2O | 06部位2 | 0.6721845319
高钾 | Fe2O3 | Na2O | 07 | 0.9864595779
高钾 | Fe2O3 | Na2O | 09 | 0.9748130657
高钾 | Fe2O3 | Na2O | 10 | 0.9794385132
高钾 | Fe2O3 | Na2O | 12 | 0.9771203156
高钾 | Fe2O3 | Na2O | 13 | 0.6880835153
高钾 | Fe2O3 | Na2O | 14 | 0.5649142573
高钾 | Fe2O3 | Na2O | 16 | 0.6804178516
高钾 | Fe2O3 | Na2O | 18 | 1
高钾 | Fe2O3 | Na2O | 21 | 0.8393764825
高钾 | Fe2O3 | Na2O | 22 | 0.9725166863
高钾 | Fe2O3 | Na2O | 27 | 0.9841080652
高钾 | Fe2O3 | K2O | 01 | 0.9681481069
高钾 | Fe2O3 | K2O | 03部位1 | 0.9173632673
高钾 | Fe2O3 | K2O | 03部位2 | 0.9612643985
高钾 | Fe2O3 | K2O | 04 | 0.9984942723
高钾 | Fe2O3 | K2O | 05 | 0.978960617
高钾 | Fe2O3 | K2O | 06部位1 | 0.9389166228
高钾 | Fe2O3 | K2O | 06部位2 | 0.7383408063
高钾 | Fe2O3 | K2O | 07 | 0.9864595779
高钾 | Fe2O3 | K2O | 09 | 0.984642222
高钾 | Fe2O3 | K2O | 10 | 0.9950000521
高钾 | Fe2O3 | K2O | 12 | 0.9941491689
高钾 | Fe2O3 | K2O | 13 | 0.9851622013
高钾 | Fe2O3 | K2O | 14 | 0.8526839129
高钾 | Fe2O3 | K2O | 16 | 0.8209468103
高钾 | Fe2O3 | K2O | 18 | 0.8594763929
高钾 | Fe2O3 | K2O | 21 | 0.8393764825
高钾 | Fe2O3 | K2O | 22 | 0.984817934
高钾 | Fe2O3 | K2O | 27 | 0.9841080652
高钾 | Fe2O3 | CaO | 01 | 0.9595639407
高钾 | Fe2O3 | CaO | 03部位1 | 0.9451044654
高钾 | Fe2O3 | CaO | 03部位2 | 0.9952468452
高钾 | Fe2O3 | CaO | 04 | 0.9620746555
高钾 | Fe2O3 | CaO | 05 | 0.9991498961
高钾 | Fe2O3 | CaO | 06部位1 | 0.8382402707
高钾 | Fe2O3 | CaO | 06部位2 | 0.7511167633
高钾 | Fe2O3 | CaO | 07 | 0.9830965345
高钾 | Fe2O3 | CaO | 09 | 0.9921410318
高钾 | Fe2O3 | CaO | 10 | 0.98529482
高钾 | Fe2O3 | CaO | 12 | 0.9973976101
高钾 | Fe2O3 | CaO | 13 | 0.9814800661
高钾 | Fe2O3 | CaO | 14 | 0.8351041113
高钾 | Fe2O3 | CaO | 16 | 0.8298267513
高钾 | Fe2O3 | CaO | 18 | 1
高钾 | Fe2O3 | CaO | 21 | 0.9476400286
高钾 | Fe2O3 | CaO | 22 | 0.9806710187
高钾 | Fe2O3 | CaO | 27 | 0.9891048735
高钾 | Fe2O3 | MgO | 01 | 0.9829456176
高钾 | Fe2O3 | MgO | 03部位1 | 1
高钾 | Fe2O3 | MgO | 03部位2 | 0.9830019354
高钾 | Fe2O3 | MgO | 04 | 0.9483378217
高钾 | Fe2O3 | MgO | 05 | 0.9624782102
高钾 | Fe2O3 | MgO | 06部位1 | 0.9197267939
高钾 | Fe2O3 | MgO | 06部位2 | 0.804623272
高钾 | Fe2O3 | MgO | 07 | 0.9864595779
高钾 | Fe2O3 | MgO | 09 | 0.9748130657
高钾 | Fe2O3 | MgO | 10 | 0.9794385132
高钾 | Fe2O3 | MgO | 12 | 0.9771203156
高钾 | Fe2O3 | MgO | 13 | 0.811333115
高钾 | Fe2O3 | MgO | 14 | 0.9496253729
高钾 | Fe2O3 | MgO | 16 | 0.9618249056
高钾 | Fe2O3 | MgO | 18 | 0.8219895288
高钾 | Fe2O3 | MgO | 21 | 0.9816642008
高钾 | Fe2O3 | MgO | 22 | 0.9413293772
高钾 | Fe2O3 | MgO | 27 | 0.9431430422
高钾 | Fe2O3 | Al2O3 | 01 | 0.9486425023
高钾 | Fe2O3 | Al2O3 | 03部位1 | 0.9180956224
高钾 | Fe2O3 | Al2O3 | 03部位2 | 0.9491700802
高钾 | Fe2O3 | Al2O3 | 04 | 0.9757783733
高钾 | Fe2O3 | Al2O3 | 05 | 0.9553404333
高钾 | Fe2O3 | Al2O3 | 06部位1 | 0.9505470979
高钾 | Fe2O3 | Al2O3 | 06部位2 | 0.7893556146
高钾 | Fe2O3 | Al2O3 | 07 | 0.9710805985
高钾 | Fe2O3 | Al2O3 | 09 | 0.9968430902
高钾 | Fe2O3 | Al2O3 | 10 | 0.9968153238
高钾 | Fe2O3 | Al2O3 | 12 | 0.9914090053
高钾 | Fe2O3 | Al2O3 | 13 | 0.9114237437
高钾 | Fe2O3 | Al2O3 | 14 | 0.860258602
高钾 | Fe2O3 | Al2O3 | 16 | 0.9075379132
高钾 | Fe2O3 | Al2O3 | 18 | 0.9371911038
高钾 | Fe2O3 | Al2O3 | 21 | 0.9475561284
高钾 | Fe2O3 | Al2O3 | 22 | 0.95361049
高钾 | Fe2O3 | Al2O3 | 27 | 0.9624600662
高钾 | Fe2O3 | CuO | 01 | 0.9442941925
高钾 | Fe2O3 | CuO | 03部位1 | 0.9613478692
高钾 | Fe2O3 | CuO | 03部位2 | 0.919145853
高钾 | Fe2O3 | CuO | 04 | 0.9488034176
高钾 | Fe2O3 | CuO | 05 | 0.9587824007
高钾 | Fe2O3 | CuO | 06部位1 | 0.9402084495
高钾 | Fe2O3 | CuO | 06部位2 | 0.7271058452
高钾 | Fe2O3 | CuO | 07 | 0.8670890918
高钾 | Fe2O3 | CuO | 09 | 0.9487133168
高钾 | Fe2O3 | CuO | 10 | 0.9781808618
高钾 | Fe2O3 | CuO | 12 | 0.9419423255
高钾 | Fe2O3 | CuO | 13 | 0.988850639
高钾 | Fe2O3 | CuO | 14 | 0.9841118944
高钾 | Fe2O3 | CuO | 16 | 0.9791992149
高钾 | Fe2O3 | CuO | 18 | 1
高钾 | Fe2O3 | CuO | 21 | 0.978197588
高钾 | Fe2O3 | CuO | 22 | 0.9999094847
高钾 | Fe2O3 | CuO | 27 | 0.9405277264
高钾 | Fe2O3 | PbO | 01 | 0.8768141593
高钾 | Fe2O3 | PbO | 03部位1 | 0.9080882353
高钾 | Fe2O3 | PbO | 03部位2 | 0.7161037581
高钾 | Fe2O3 | PbO | 04 | 0.8573901004
高钾 | Fe2O3 | PbO | 05 | 0.8253915362
高钾 | Fe2O3 | PbO | 06部位1 | 0.8992775724
高钾 | Fe2O3 | PbO | 06部位2 | 0.7429496053
高钾 | Fe2O3 | PbO | 07 | 0.9864595779
高钾 | Fe2O3 | PbO | 09 | 0.9748130657
高钾 | Fe2O3 | PbO | 10 | 0.9794385132
高钾 | Fe2O3 | PbO | 12 | 0.9771203156
高钾 | Fe2O3 | PbO | 13 | 0.811333115
高钾 | Fe2O3 | PbO | 14 | 0.6190037768
高钾 | Fe2O3 | PbO | 16 | 0.9894892272
高钾 | Fe2O3 | PbO | 18 | 1
高钾 | Fe2O3 | PbO | 21 | 0.8240641344
高钾 | Fe2O3 | PbO | 22 | 0.9725166863
高钾 | Fe2O3 | PbO | 27 | 0.9841080652
高钾 | Fe2O3 | BaO | 01 | 0.8768141593
高钾 | Fe2O3 | BaO | 03部位1 | 1
高钾 | Fe2O3 | BaO | 03部位2 | 0.6164267141
高钾 | Fe2O3 | BaO | 04 | 0.8573901004
高钾 | Fe2O3 | BaO | 05 | 0.8253915362
高钾 | Fe2O3 | BaO | 06部位1 | 0.8393305313
高钾 | Fe2O3 | BaO | 06部位2 | 0.8213608142
高钾 | Fe2O3 | BaO | 07 | 0.9864595779
高钾 | Fe2O3 | BaO | 09 | 0.9748130657
高钾 | Fe2O3 | BaO | 10 | 0.9794385132
高钾 | Fe2O3 | BaO | 12 | 0.9771203156
高钾 | Fe2O3 | BaO | 13 | 0.811333115
高钾 | Fe2O3 | BaO | 14 | 0.9611951882
高钾 | Fe2O3 | BaO | 16 | 0.9672003124
高钾 | Fe2O3 | BaO | 18 | 1
高钾 | Fe2O3 | BaO | 21 | 0.7367101171
高钾 | Fe2O3 | BaO | 22 | 0.9725166863
高钾 | Fe2O3 | BaO | 27 | 0.9841080652
高钾 | Fe2O3 | P2O5 | 01 | 0.9861209599
高钾 | Fe2O3 | P2O5 | 03部位1 | 0.9334341906
高钾 | Fe2O3 | P2O5 | 03部位2 | 0.9101087999
高钾 | Fe2O3 | P2O5 | 04 | 0.9250942209
高钾 | Fe2O3 | P2O5 | 05 | 0.9009175357
高钾 | Fe2O3 | P2O5 | 06部位1 | 0.7944879162
高钾 | Fe2O3 | P2O5 | 06部位2 | 0.9985390825
高钾 | Fe2O3 | P2O5 | 07 | 0.9504040784
高钾 | Fe2O3 | P2O5 | 09 | 0.988162125
高钾 | Fe2O3 | P2O5 | 10 | 0.9794385132
高钾 | Fe2O3 | P2O5 | 12 | 0.9928436165
高钾 | Fe2O3 | P2O5 | 13 | 0.9129783381
高钾 | Fe2O3 | P2O5 | 14 | 0.9774373593
高钾 | Fe2O3 | P2O5 | 16 | 0.9672003124
高钾 | Fe2O3 | P2O5 | 18 | 0.8718794159
高钾 | Fe2O3 | P2O5 | 21 | 0.9323958522
高钾 | Fe2O3 | P2O5 | 22 | 0.9944612938
高钾 | Fe2O3 | P2O5 | 27 | 0.977756694
高钾 | Fe2O3 | SrO | 01 | 0.8768141593
高钾 | Fe2O3 | SrO | 03部位1 | 1
高钾 | Fe2O3 | SrO | 03部位2 | 0.8159299032
高钾 | Fe2O3 | SrO | 04 | 0.8573901004
高钾 | Fe2O3 | SrO | 05 | 0.9723334432
高钾 | Fe2O3 | SrO | 06部位1 | 0.8019087825
高钾 | Fe2O3 | SrO | 06部位2 | 0.9923719171
高钾 | Fe2O3 | SrO | 07 | 0.9864595779
高钾 | Fe2O3 | SrO | 09 | 0.9748130657
高钾 | Fe2O3 | SrO | 10 | 0.9794385132
高钾 | Fe2O3 | SrO | 12 | 0.9771203156
高钾 | Fe2O3 | SrO | 13 | 0.811333115
高钾 | Fe2O3 | SrO | 14 | 0.9611951882
高钾 | Fe2O3 | SrO | 16 | 0.8880300575
高钾 | Fe2O3 | SrO | 18 | 0.78125
高钾 | Fe2O3 | SrO | 21 | 0.8393764825
高钾 | Fe2O3 | SrO | 22 | 0.9725166863
高钾 | Fe2O3 | SrO | 27 | 0.9841080652
高钾 | Fe2O3 | SnO2 | 01 | 0.8768141593
高钾 | Fe2O3 | SnO2 | 03部位1 | 1
高钾 | Fe2O3 | SnO2 | 03部位2 | 0.8514953592
高钾 | Fe2O3 | SnO2 | 04 | 0.8573901004
高钾 | Fe2O3 | SnO2 | 05 | 0.8253915362
高钾 | Fe2O3 | SnO2 | 06部位1 | 0.8382402707
高钾 | Fe2O3 | SnO2 | 06部位2 | 0.6721845319
高钾 | Fe2O3 | SnO2 | 07 | 0.9864595779
高钾 | Fe2O3 | SnO2 | 09 | 0.9748130657
高钾 | Fe2O3 | SnO2 | 10 | 0.9794385132
高钾 | Fe2O3 | SnO2 | 12 | 0.9771203156
高钾 | Fe2O3 | SnO2 | 13 | 0.811333115
高钾 | Fe2O3 | SnO2 | 14 | 0.9611951882
高钾 | Fe2O3 | SnO2 | 16 | 0.9672003124
高钾 | Fe2O3 | SnO2 | 18 | 0.3333333333
高钾 | Fe2O3 | SnO2 | 21 | 0.8393764825
高钾 | Fe2O3 | SnO2 | 22 | 0.9725166863
高钾 | Fe2O3 | SnO2 | 27 | 0.9841080652
高钾 | Fe2O3 | SO2 | 01 | 0.6671773994
高钾 | Fe2O3 | SO2 | 03部位1 | 1
高钾 | Fe2O3 | SO2 | 03部位2 | 0.8514953592
高钾 | Fe2O3 | SO2 | 04 | 0.7023292135
高钾 | Fe2O3 | SO2 | 05 | 0.6414592107
高钾 | Fe2O3 | SO2 | 06部位1 | 0.8382402707
高钾 | Fe2O3 | SO2 | 06部位2 | 0.6721845319
高钾 | Fe2O3 | SO2 | 07 | 0.9864595779
高钾 | Fe2O3 | SO2 | 09 | 0.9748130657
高钾 | Fe2O3 | SO2 | 10 | 0.9794385132
高钾 | Fe2O3 | SO2 | 12 | 0.9771203156
高钾 | Fe2O3 | SO2 | 13 | 0.811333115
高钾 | Fe2O3 | SO2 | 14 | 0.9611951882
高钾 | Fe2O3 | SO2 | 16 | 0.9672003124
高钾 | Fe2O3 | SO2 | 18 | 1
高钾 | Fe2O3 | SO2 | 21 | 0.8393764825
高钾 | Fe2O3 | SO2 | 22 | 0.9725166863
高钾 | Fe2O3 | SO2 | 27 | 0.9841080652
高钾 | CuO | SiO2 | 01 | 0.9099376358
高钾 | CuO | SiO2 | 03部位1 | 0.9208181748
高钾 | CuO | SiO2 | 03部位2 | 0.8525804999
高钾 | CuO | SiO2 | 04 | 0.9834151964
高钾 | CuO | SiO2 | 05 | 0.9265403585
高钾 | CuO | SiO2 | 06部位1 | 0.9696416566
高钾 | CuO | SiO2 | 06部位2 | 0.9749779572
高钾 | CuO | SiO2 | 07 | 0.9683128942
高钾 | CuO | SiO2 | 09 | 0.945309887
高钾 | CuO | SiO2 | 10 | 0.9115860963
高钾 | CuO | SiO2 | 12 | 0.9508946234
高钾 | CuO | SiO2 | 13 | 0.8633585868
高钾 | CuO | SiO2 | 14 | 0.9377904212
高钾 | CuO | SiO2 | 16 | 0.9621516458
高钾 | CuO | SiO2 | 18 | 0.8967052538
高钾 | CuO | SiO2 | 21 | 0.9452611523
高钾 | CuO | SiO2 | 22 | 0.9045436528
高钾 | CuO | SiO2 | 27 | 0.9478355809
高钾 | CuO | Na2O | 01 | 0.8336914482
高钾 | CuO | Na2O | 03部位1 | 0.9613478692
高钾 | CuO | Na2O | 03部位2 | 0.7921600653
高钾 | CuO | Na2O | 04 | 0.8989805375
高钾 | CuO | Na2O | 05 | 0.8557565064
高钾 | CuO | Na2O | 06部位1 | 0.8854404382
高钾 | CuO | Na2O | 06部位2 | 0.8989805375
高钾 | CuO | Na2O | 07 | 0.8568904594
高钾 | CuO | Na2O | 09 | 0.9260143198
高钾 | CuO | Na2O | 10 | 0.9584980237
高钾 | CuO | Na2O | 12 | 0.9216152019
高钾 | CuO | Na2O | 13 | 0.6934635374
高钾 | CuO | Na2O | 14 | 0.5598086224
高钾 | CuO | Na2O | 16 | 0.6903967618
高钾 | CuO | Na2O | 18 | 1
高钾 | CuO | Na2O | 21 | 0.8553791887
高钾 | CuO | Na2O | 22 | 0.9724310777
高钾 | CuO | Na2O | 27 | 0.9264565425
高钾 | CuO | K2O | 01 | 0.9745713001
高钾 | CuO | K2O | 03部位1 | 0.9524947777
高钾 | CuO | K2O | 03部位2 | 0.9544989389
高钾 | CuO | K2O | 04 | 0.9474478149
高钾 | CuO | K2O | 05 | 0.9789544641
高钾 | CuO | K2O | 06部位1 | 0.9985387719
高钾 | CuO | K2O | 06部位2 | 0.979501496
高钾 | CuO | K2O | 07 | 0.8568904594
高钾 | CuO | K2O | 09 | 0.9348795457
高钾 | CuO | K2O | 10 | 0.9733962007
高钾 | CuO | K2O | 12 | 0.9367493804
高钾 | CuO | K2O | 13 | 0.9743394592
高钾 | CuO | K2O | 14 | 0.8411050491
高钾 | CuO | K2O | 16 | 0.8355174703
高钾 | CuO | K2O | 18 | 0.8594763929
高钾 | CuO | K2O | 21 | 0.8553791887
高钾 | CuO | K2O | 22 | 0.9847301461
高钾 | CuO | K2O | 27 | 0.9264565425
高钾 | CuO | CaO | 01 | 0.9834273139
高钾 | CuO | CaO | 03部位1 | 0.9824360994
高钾 | CuO | CaO | 03部位2 | 0.9151287056
高钾 | CuO | CaO | 04 | 0.9145955437
高钾 | CuO | CaO | 05 | 0.9580009037
高钾 | CuO | CaO | 06部位1 | 0.8854404382
高钾 | CuO | CaO | 06部位2 | 0.9578868352
高钾 | CuO | CaO | 07 | 0.8802120154
高钾 | CuO | CaO | 09 | 0.9416369455
高钾 | CuO | CaO | 10 | 0.9641058738
高钾 | CuO | CaO | 12 | 0.9396329923
高钾 | CuO | CaO | 13 | 0.9924629161
高钾 | CuO | CaO | 14 | 0.8239946589
高钾 | CuO | CaO | 16 | 0.8447171879
高钾 | CuO | CaO | 18 | 1
高钾 | CuO | CaO | 21 | 0.9680873247
高钾 | CuO | CaO | 22 | 0.9807580844
高钾 | CuO | CaO | 27 | 0.9503736378
高钾 | CuO | MgO | 01 | 0.9290724832
高钾 | CuO | MgO | 03部位1 | 0.9613478692
高钾 | CuO | MgO | 03部位2 | 0.9047656297
高钾 | CuO | MgO | 04 | 0.9021723462
高钾 | CuO | MgO | 05 | 0.9242365546
高钾 | CuO | MgO | 06部位1 | 0.8689053527
高钾 | CuO | MgO | 06部位2 | 0.8830038146
高钾 | CuO | MgO | 07 | 0.8568904594
高钾 | CuO | MgO | 09 | 0.9260143198
高钾 | CuO | MgO | 10 | 0.9584980237
高钾 | CuO | MgO | 12 | 0.9216152019
高钾 | CuO | MgO | 13 | 0.8039784501
高钾 | CuO | MgO | 14 | 0.9352861879
高钾 | CuO | MgO | 16 | 0.9818865251
高钾 | CuO | MgO | 18 | 0.8219895288
高钾 | CuO | MgO | 21 | 0.9964029143
高钾 | CuO | MgO | 22 | 0.9414095971
高钾 | CuO | MgO | 27 | 0.9970603448
高钾 | CuO | Al2O3 | 01 | 0.8983677557
高钾 | CuO | Al2O3 | 03部位1 | 0.9532843238
高钾 | CuO | Al2O3 | 03部位2 | 0.8760260434
高钾 | CuO | Al2O3 | 04 | 0.9716886587
高钾 | CuO | Al2O3 | 05 | 0.9962563121
高钾 | CuO | Al2O3 | 06部位1 | 0.8963628376
高钾 | CuO | Al2O3 | 06部位2 | 0.9021529814
高钾 | CuO | Al2O3 | 07 | 0.8900729726
高钾 | CuO | Al2O3 | 09 | 0.9515723037
高钾 | CuO | Al2O3 | 10 | 0.9751334315
高钾 | CuO | Al2O3 | 12 | 0.9496940553
高钾 | CuO | Al2O3 | 13 | 0.9021528892
高钾 | CuO | Al2O3 | 14 | 0.8484745278
高钾 | CuO | Al2O3 | 16 | 0.925377818
高钾 | CuO | Al2O3 | 18 | 0.9371911038
高钾 | CuO | Al2O3 | 21 | 0.9679997649
高钾 | CuO | Al2O3 | 22 | 0.9536928168
高钾 | CuO | Al2O3 | 27 | 0.9763444152
高钾 | CuO | Fe2O3 | 01 | 0.9442941925
高钾 | CuO | Fe2O3 | 03部位1 | 0.9613478692
高钾 | CuO | Fe2O3 | 03部位2 | 0.919145853
高钾 | CuO | Fe2O3 | 04 | 0.9488034176
高钾 | CuO | Fe2O3 | 05 | 0.9587824007
高钾 | CuO | Fe2O3 | 06部位1 | 0.9402084495
高钾 | CuO | Fe2O3 | 06部位2 | 0.7271058452
高钾 | CuO | Fe2O3 | 07 | 0.8670890918
高钾 | CuO | Fe2O3 | 09 | 0.9487133168
高钾 | CuO | Fe2O3 | 10 | 0.9781808618
高钾 | CuO | Fe2O3 | 12 | 0.9419423255
高钾 | CuO | Fe2O3 | 13 | 0.988850639
高钾 | CuO | Fe2O3 | 14 | 0.9841118944
高钾 | CuO | Fe2O3 | 16 | 0.9791992149
高钾 | CuO | Fe2O3 | 18 | 1
高钾 | CuO | Fe2O3 | 21 | 0.978197588
高钾 | CuO | Fe2O3 | 22 | 0.9999094847
高钾 | CuO | Fe2O3 | 27 | 0.9405277264
高钾 | CuO | PbO | 01 | 0.8336914482
高钾 | CuO | PbO | 03部位1 | 0.9424996165
高钾 | CuO | PbO | 03部位2 | 0.7642460809
高钾 | CuO | PbO | 04 | 0.8989805375
高钾 | CuO | PbO | 05 | 0.8557565064
高钾 | CuO | PbO | 06部位1 | 0.9538255135
高钾 | CuO | PbO | 06部位2 | 0.9715064249
高钾 | CuO | PbO | 07 | 0.8568904594
高钾 | CuO | PbO | 09 | 0.9260143198
高钾 | CuO | PbO | 10 | 0.9584980237
高钾 | CuO | PbO | 12 | 0.9216152019
高钾 | CuO | PbO | 13 | 0.8039784501
高钾 | CuO | PbO | 14 | 0.6128789245
高钾 | CuO | PbO | 16 | 0.9894913777
高钾 | CuO | PbO | 18 | 1
高钾 | CuO | PbO | 21 | 0.809201505
高钾 | CuO | PbO | 22 | 0.9724310777
高钾 | CuO | PbO | 27 | 0.9264565425
高钾 | CuO | BaO | 01 | 0.8336914482
高钾 | CuO | BaO | 03部位1 | 0.9613478692
高钾 | CuO | BaO | 03部位2 | 0.651768861
高钾 | CuO | BaO | 04 | 0.8989805375
高钾 | CuO | BaO | 05 | 0.8557565064
高钾 | CuO | BaO | 06部位1 | 0.7968002599
高钾 | CuO | BaO | 06部位2 | 0.8636892376
高钾 | CuO | BaO | 07 | 0.8568904594
高钾 | CuO | BaO | 09 | 0.9260143198
高钾 | CuO | BaO | 10 | 0.9584980237
高钾 | CuO | BaO | 12 | 0.9216152019
高钾 | CuO | BaO | 13 | 0.8039784501
高钾 | CuO | BaO | 14 | 0.9763462506
高钾 | CuO | BaO | 16 | 0.947728383
高钾 | CuO | BaO | 18 | 1
高钾 | CuO | BaO | 21 | 0.7248087186
高钾 | CuO | BaO | 22 | 0.9724310777
高钾 | CuO | BaO | 27 | 0.9264565425
高钾 | CuO | P2O5 | 01 | 0.9319087944
高钾 | CuO | P2O5 | 03部位1 | 0.969831812
高钾 | CuO | P2O5 | 03部位2 | 0.842647153
高钾 | CuO | P2O5 | 04 | 0.9736985817
高钾 | CuO | P2O5 | 05 | 0.9372159237
高钾 | CuO | P2O5 | 06部位1 | 0.7562773013
高钾 | CuO | P2O5 | 06部位2 | 0.7278801611
高钾 | CuO | P2O5 | 07 | 0.9081827342
高钾 | CuO | P2O5 | 09 | 0.9596196732
高钾 | CuO | P2O5 | 10 | 0.9584980237
高钾 | CuO | P2O5 | 12 | 0.9355901468
高钾 | CuO | P2O5 | 13 | 0.9036759919
高钾 | CuO | P2O5 | 14 | 0.9931089642
高钾 | CuO | P2O5 | 16 | 0.947728383
高钾 | CuO | P2O5 | 18 | 0.8718794159
高钾 | CuO | P2O5 | 21 | 0.9521837218
高钾 | CuO | P2O5 | 22 | 0.9943717783
高钾 | CuO | P2O5 | 27 | 0.9610915999
高钾 | CuO | SrO | 01 | 0.8336914482
高钾 | CuO | SrO | 03部位1 | 0.9613478692
高钾 | CuO | SrO | 03部位2 | 0.8790212959
高钾 | CuO | SrO | 04 | 0.8989805375
高钾 | CuO | SrO | 05 | 0.9333205042
高钾 | CuO | SrO | 06部位1 | 0.7629985055
高钾 | CuO | SrO | 06部位2 | 0.7311925222
高钾 | CuO | SrO | 07 | 0.8568904594
高钾 | CuO | SrO | 09 | 0.9260143198
高钾 | CuO | SrO | 10 | 0.9584980237
高钾 | CuO | SrO | 12 | 0.9216152019
高钾 | CuO | SrO | 13 | 0.8039784501
高钾 | CuO | SrO | 14 | 0.9763462506
高钾 | CuO | SrO | 16 | 0.9051040403
高钾 | CuO | SrO | 18 | 0.78125
高钾 | CuO | SrO | 21 | 0.8553791887
高钾 | CuO | SrO | 22 | 0.9724310777
高钾 | CuO | SrO | 27 | 0.9264565425
高钾 | CuO | SnO2 | 01 | 0.8336914482
高钾 | CuO | SnO2 | 03部位1 | 0.9613478692
高钾 | CuO | SnO2 | 03部位2 | 0.7921600653
高钾 | CuO | SnO2 | 04 | 0.8989805375
高钾 | CuO | SnO2 | 05 | 0.8557565064
高钾 | CuO | SnO2 | 06部位1 | 0.8854404382
高钾 | CuO | SnO2 | 06部位2 | 0.8989805375
高钾 | CuO | SnO2 | 07 | 0.8568904594
高钾 | CuO | SnO2 | 09 | 0.9260143198
高钾 | CuO | SnO2 | 10 | 0.9584980237
高钾 | CuO | SnO2 | 12 | 0.9216152019
高钾 | CuO | SnO2 | 13 | 0.8039784501
高钾 | CuO | SnO2 | 14 | 0.9763462506
高钾 | CuO | SnO2 | 16 | 0.947728383
高钾 | CuO | SnO2 | 18 | 0.3333333333
高钾 | CuO | SnO2 | 21 | 0.8553791887
高钾 | CuO | SnO2 | 22 | 0.9724310777
高钾 | CuO | SnO2 | 27 | 0.9264565425
高钾 | CuO | SO2 | 01 | 0.6945120985
高钾 | CuO | SO2 | 03部位1 | 0.9613478692
高钾 | CuO | SO2 | 03部位2 | 0.7921600653
高钾 | CuO | SO2 | 04 | 0.6766848504
高钾 | CuO | SO2 | 05 | 0.6242450138
高钾 | CuO | SO2 | 06部位1 | 0.8854404382
高钾 | CuO | SO2 | 06部位2 | 0.8989805375
高钾 | CuO | SO2 | 07 | 0.8568904594
高钾 | CuO | SO2 | 09 | 0.9260143198
高钾 | CuO | SO2 | 10 | 0.9584980237
高钾 | CuO | SO2 | 12 | 0.9216152019
高钾 | CuO | SO2 | 13 | 0.8039784501
高钾 | CuO | SO2 | 14 | 0.9763462506
高钾 | CuO | SO2 | 16 | 0.947728383
高钾 | CuO | SO2 | 18 | 1
高钾 | CuO | SO2 | 21 | 0.8553791887
高钾 | CuO | SO2 | 22 | 0.9724310777
高钾 | CuO | SO2 | 27 | 0.9264565425
高钾 | PbO | SiO2 | 01 | 0.9086711675
高钾 | PbO | SiO2 | 03部位1 | 0.9756265667
高钾 | PbO | SiO2 | 03部位2 | 0.6750422121
高钾 | PbO | SiO2 | 04 | 0.9128196645
高钾 | PbO | SiO2 | 05 | 0.9180435868
高钾 | PbO | SiO2 | 06部位1 | 0.9831865699
高钾 | PbO | SiO2 | 06部位2 | 0.9478731523
高钾 | PbO | SiO2 | 07 | 0.8816116561
高钾 | PbO | SiO2 | 09 | 0.8789268809
高钾 | PbO | SiO2 | 10 | 0.8769713883
高钾 | PbO | SiO2 | 12 | 0.8797451807
高钾 | PbO | SiO2 | 13 | 0.9211944365
高钾 | PbO | SiO2 | 14 | 0.6388521893
高钾 | PbO | SiO2 | 16 | 0.9524195673
高钾 | PbO | SiO2 | 18 | 0.8967052538
高钾 | PbO | SiO2 | 21 | 0.7729798177
高钾 | PbO | SiO2 | 22 | 0.8819272641
高钾 | PbO | SiO2 | 27 | 0.8815102586
高钾 | PbO | Na2O | 01 | 1
高钾 | PbO | Na2O | 03部位1 | 0.9080882353
高钾 | PbO | Na2O | 03部位2 | 0.6365979381
高钾 | PbO | Na2O | 04 | 1
高钾 | PbO | Na2O | 05 | 1
高钾 | PbO | Na2O | 06部位1 | 0.925093633
高钾 | PbO | Na2O | 06部位2 | 0.8758865248
高钾 | PbO | Na2O | 07 | 1
高钾 | PbO | Na2O | 09 | 1
高钾 | PbO | Na2O | 10 | 1
高钾 | PbO | Na2O | 12 | 1
高钾 | PbO | Na2O | 13 | 0.5931721195
高钾 | PbO | Na2O | 14 | 0.8660399728
高钾 | PbO | Na2O | 16 | 0.6853715016
高钾 | PbO | Na2O | 18 | 1
高钾 | PbO | Na2O | 21 | 0.711815562
高钾 | PbO | Na2O | 22 | 1
高钾 | PbO | Na2O | 27 | 1
高钾 | PbO | K2O | 01 | 0.8522298647
高钾 | PbO | K2O | 03部位1 | 0.9889887312
高钾 | PbO | K2O | 03部位2 | 0.7373820095
高钾 | PbO | K2O | 04 | 0.8562829754
高钾 | PbO | K2O | 05 | 0.8402975279
高钾 | PbO | K2O | 06部位1 | 0.9551587204
高钾 | PbO | K2O | 06部位2 | 0.9916682171
高钾 | PbO | K2O | 07 | 1
高钾 | PbO | K2O | 09 | 0.9898634138
高钾 | PbO | K2O | 10 | 0.9842829077
高钾 | PbO | K2O | 12 | 0.982771855
高钾 | PbO | K2O | 13 | 0.8213700192
高钾 | PbO | K2O | 14 | 0.6931296613
高钾 | PbO | K2O | 16 | 0.82816881
高钾 | PbO | K2O | 18 | 0.8594763929
高钾 | PbO | K2O | 21 | 0.711815562
高钾 | PbO | K2O | 22 | 0.9873189958
高钾 | PbO | K2O | 27 | 1
高钾 | PbO | CaO | 01 | 0.8455711668
高钾 | PbO | CaO | 03部位1 | 0.95865284
高钾 | PbO | CaO | 03部位2 | 0.7136630249
高钾 | PbO | CaO | 04 | 0.8293588975
高钾 | PbO | CaO | 05 | 0.8248122989
高钾 | PbO | CaO | 06部位1 | 0.925093633
高钾 | PbO | CaO | 06部位2 | 0.9855757201
高钾 | PbO | CaO | 07 | 0.9700070077
高钾 | PbO | CaO | 09 | 0.9823988644
高钾 | PbO | CaO | 10 | 0.9939681172
高钾 | PbO | CaO | 12 | 0.9796178344
高钾 | PbO | CaO | 13 | 0.7990994112
高钾 | PbO | CaO | 14 | 0.7051969637
高钾 | PbO | CaO | 16 | 0.8372065347
高钾 | PbO | CaO | 18 | 1
高钾 | PbO | CaO | 21 | 0.7881768425
高钾 | PbO | CaO | 22 | 0.9542258376
高钾 | PbO | CaO | 27 | 0.973554649
高钾 | PbO | MgO | 01 | 0.8903591682
高钾 | PbO | MgO | 03部位1 | 0.9080882353
高钾 | PbO | MgO | 03部位2 | 0.7073448045
高钾 | PbO | MgO | 04 | 0.8191304348
高钾 | PbO | MgO | 05 | 0.7996604414
高钾 | PbO | MgO | 06部位1 | 0.8338314662
高钾 | PbO | MgO | 06部位2 | 0.9064796971
高钾 | PbO | MgO | 07 | 1
高钾 | PbO | MgO | 09 | 1
高钾 | PbO | MgO | 10 | 1
高钾 | PbO | MgO | 12 | 1
高钾 | PbO | MgO | 13 | 1
高钾 | PbO | MgO | 14 | 0.6400195851
高钾 | PbO | MgO | 16 | 0.9717532214
高钾 | PbO | MgO | 18 | 0.8219895288
高钾 | PbO | MgO | 21 | 0.8115723311
高钾 | PbO | MgO | 22 | 0.9169370539
高钾 | PbO | MgO | 27 | 0.9289940828
高钾 | PbO | Al2O3 | 01 | 0.9205097087
高钾 | PbO | Al2O3 | 03部位1 | 0.9881389604
高钾 | PbO | Al2O3 | 03部位2 | 0.6896562937
高钾 | PbO | Al2O3 | 04 | 0.8760346487
高钾 | PbO | Al2O3 | 05 | 0.8585172609
高钾 | PbO | Al2O3 | 06部位1 | 0.8590848021
高钾 | PbO | Al2O3 | 06部位2 | 0.9266722559
高钾 | PbO | Al2O3 | 07 | 0.958307012
高钾 | PbO | Al2O3 | 09 | 0.9718129404
高钾 | PbO | Al2O3 | 10 | 0.9825129534
高钾 | PbO | Al2O3 | 12 | 0.9689163296
高钾 | PbO | Al2O3 | 13 | 0.880781885
高钾 | PbO | Al2O3 | 14 | 0.6882038328
高钾 | PbO | Al2O3 | 16 | 0.9163719693
高钾 | PbO | Al2O3 | 18 | 0.9371911038
高钾 | PbO | Al2O3 | 21 | 0.7881188022
高钾 | PbO | Al2O3 | 22 | 0.9285860029
高钾 | PbO | Al2O3 | 27 | 0.9477301125
高钾 | PbO | Fe2O3 | 01 | 0.8768141593
高钾 | PbO | Fe2O3 | 03部位1 | 0.9080882353
高钾 | PbO | Fe2O3 | 03部位2 | 0.7161037581
高钾 | PbO | Fe2O3 | 04 | 0.8573901004
高钾 | PbO | Fe2O3 | 05 | 0.8253915362
高钾 | PbO | Fe2O3 | 06部位1 | 0.8992775724
高钾 | PbO | Fe2O3 | 06部位2 | 0.7429496053
高钾 | PbO | Fe2O3 | 07 | 0.9864595779
高钾 | PbO | Fe2O3 | 09 | 0.9748130657
高钾 | PbO | Fe2O3 | 10 | 0.9794385132
高钾 | PbO | Fe2O3 | 12 | 0.9771203156
高钾 | PbO | Fe2O3 | 13 | 0.811333115
高钾 | PbO | Fe2O3 | 14 | 0.6190037768
高钾 | PbO | Fe2O3 | 16 | 0.9894892272
高钾 | PbO | Fe2O3 | 18 | 1
高钾 | PbO | Fe2O3 | 21 | 0.8240641344
高钾 | PbO | Fe2O3 | 22 | 0.9725166863
高钾 | PbO | Fe2O3 | 27 | 0.9841080652
高钾 | PbO | CuO | 01 | 0.8336914482
高钾 | PbO | CuO | 03部位1 | 0.9424996165
高钾 | PbO | CuO | 03部位2 | 0.7642460809
高钾 | PbO | CuO | 04 | 0.8989805375
高钾 | PbO | CuO | 05 | 0.8557565064
高钾 | PbO | CuO | 06部位1 | 0.9538255135
高钾 | PbO | CuO | 06部位2 | 0.9715064249
高钾 | PbO | CuO | 07 | 0.8568904594
高钾 | PbO | CuO | 09 | 0.9260143198
高钾 | PbO | CuO | 10 | 0.9584980237
高钾 | PbO | CuO | 12 | 0.9216152019
高钾 | PbO | CuO | 13 | 0.8039784501
高钾 | PbO | CuO | 14 | 0.6128789245
高钾 | PbO | CuO | 16 | 0.9894913777
高钾 | PbO | CuO | 18 | 1
高钾 | PbO | CuO | 21 | 0.809201505
高钾 | PbO | CuO | 22 | 0.9724310777
高钾 | PbO | CuO | 27 | 0.9264565425
高钾 | PbO | BaO | 01 | 1
高钾 | PbO | BaO | 03部位1 | 0.9080882353
高钾 | PbO | BaO | 03部位2 | 0.8157889895
高钾 | PbO | BaO | 04 | 1
高钾 | PbO | BaO | 05 | 1
高钾 | PbO | BaO | 06部位1 | 0.7672068455
高钾 | PbO | BaO | 06部位2 | 0.8861362887
高钾 | PbO | BaO | 07 | 1
高钾 | PbO | BaO | 09 | 1
高钾 | PbO | BaO | 10 | 1
高钾 | PbO | BaO | 12 | 1
高钾 | PbO | BaO | 13 | 1
高钾 | PbO | BaO | 14 | 0.6039119804
高钾 | PbO | BaO | 16 | 0.9573643411
高钾 | PbO | BaO | 18 | 1
高钾 | PbO | BaO | 21 | 0.8742112943
高钾 | PbO | BaO | 22 | 1
高钾 | PbO | BaO | 27 | 1
高钾 | PbO | P2O5 | 01 | 0.8877697842
高钾 | PbO | P2O5 | 03部位1 | 0.9709663855
高钾 | PbO | P2O5 | 03部位2 | 0.6687999555
高钾 | PbO | P2O5 | 04 | 0.9213539074
高钾 | PbO | P2O5 | 05 | 0.9077979402
高钾 | PbO | P2O5 | 06部位1 | 0.7295669644
高钾 | PbO | P2O5 | 06部位2 | 0.7437580526
高钾 | PbO | P2O5 | 07 | 0.9381652306
高钾 | PbO | P2O5 | 09 | 0.9635606455
高钾 | PbO | P2O5 | 10 | 1
高钾 | PbO | P2O5 | 12 | 0.9840510367
高钾 | PbO | P2O5 | 13 | 0.8793349169
高钾 | PbO | P2O5 | 14 | 0.6102835862
高钾 | PbO | P2O5 | 16 | 0.9573643411
高钾 | PbO | P2O5 | 18 | 0.8718794159
高钾 | PbO | P2O5 | 21 | 0.7776027839
高钾 | PbO | P2O5 | 22 | 0.9778129952
高钾 | PbO | P2O5 | 27 | 0.9625585023
高钾 | PbO | SrO | 01 | 1
高钾 | PbO | SrO | 03部位1 | 0.9080882353
高钾 | PbO | SrO | 03部位2 | 0.8540802213
高钾 | PbO | SrO | 04 | 1
高钾 | PbO | SrO | 05 | 0.8064516129
高钾 | PbO | SrO | 06部位1 | 0.7358198284
高钾 | PbO | SrO | 06部位2 | 0.7472168441
高钾 | PbO | SrO | 07 | 1
高钾 | PbO | SrO | 09 | 1
高钾 | PbO | SrO | 10 | 1
高钾 | PbO | SrO | 12 | 1
高钾 | PbO | SrO | 13 | 1
高钾 | PbO | SrO | 14 | 0.6039119804
高钾 | PbO | SrO | 16 | 0.8964866434
高钾 | PbO | SrO | 18 | 0.78125
高钾 | PbO | SrO | 21 | 0.711815562
高钾 | PbO | SrO | 22 | 1
高钾 | PbO | SrO | 27 | 1
高钾 | PbO | SnO2 | 01 | 1
高钾 | PbO | SnO2 | 03部位1 | 0.9080882353
高钾 | PbO | SnO2 | 03部位2 | 0.6365979381
高钾 | PbO | SnO2 | 04 | 1
高钾 | PbO | SnO2 | 05 | 1
高钾 | PbO | SnO2 | 06部位1 | 0.925093633
高钾 | PbO | SnO2 | 06部位2 | 0.8758865248
高钾 | PbO | SnO2 | 07 | 1
高钾 | PbO | SnO2 | 09 | 1
高钾 | PbO | SnO2 | 10 | 1
高钾 | PbO | SnO2 | 12 | 1
高钾 | PbO | SnO2 | 13 | 1
高钾 | PbO | SnO2 | 14 | 0.6039119804
高钾 | PbO | SnO2 | 16 | 0.9573643411
高钾 | PbO | SnO2 | 18 | 0.3333333333
高钾 | PbO | SnO2 | 21 | 0.711815562
高钾 | PbO | SnO2 | 22 | 1
高钾 | PbO | SnO2 | 27 | 1
高钾 | PbO | SO2 | 01 | 0.61
高钾 | PbO | SO2 | 03部位1 | 0.9080882353
高钾 | PbO | SO2 | 03部位2 | 0.6365979381
高钾 | PbO | SO2 | 04 | 0.6288659794
高钾 | PbO | SO2 | 05 | 0.5648148148
高钾 | PbO | SO2 | 06部位1 | 0.925093633
高钾 | PbO | SO2 | 06部位2 | 0.8758865248
高钾 | PbO | SO2 | 07 | 1
高钾 | PbO | SO2 | 09 | 1
高钾 | PbO | SO2 | 10 | 1
高钾 | PbO | SO2 | 12 | 1
高钾 | PbO | SO2 | 13 | 1
高钾 | PbO | SO2 | 14 | 0.6039119804
高钾 | PbO | SO2 | 16 | 0.9573643411
高钾 | PbO | SO2 | 18 | 1
高钾 | PbO | SO2 | 21 | 0.711815562
高钾 | PbO | SO2 | 22 | 1
高钾 | PbO | SO2 | 27 | 1
高钾 | BaO | SiO2 | 01 | 0.9086711675
高钾 | BaO | SiO2 | 03部位1 | 0.8879441845
高钾 | BaO | SiO2 | 03部位2 | 0.5857558173
高钾 | BaO | SiO2 | 04 | 0.9128196645
高钾 | BaO | SiO2 | 05 | 0.9180435868
高钾 | BaO | SiO2 | 06部位1 | 0.7774063944
高钾 | BaO | SiO2 | 06部位2 | 0.8449599356
高钾 | BaO | SiO2 | 07 | 0.8816116561
高钾 | BaO | SiO2 | 09 | 0.8789268809
高钾 | BaO | SiO2 | 10 | 0.8769713883
高钾 | BaO | SiO2 | 12 | 0.8797451807
高钾 | BaO | SiO2 | 13 | 0.9211944365
高钾 | BaO | SiO2 | 14 | 0.9169574552
高钾 | BaO | SiO2 | 16 | 0.9136660154
高钾 | BaO | SiO2 | 18 | 0.8967052538
高钾 | BaO | SiO2 | 21 | 0.6956119825
高钾 | BaO | SiO2 | 22 | 0.8819272641
高钾 | BaO | SiO2 | 27 | 0.8815102586
高钾 | BaO | Na2O | 01 | 1
高钾 | BaO | Na2O | 03部位1 | 1
高钾 | BaO | Na2O | 03部位2 | 0.5565891473
高钾 | BaO | Na2O | 04 | 1
高钾 | BaO | Na2O | 05 | 1
高钾 | BaO | Na2O | 06部位1 | 0.722334004
高钾 | BaO | Na2O | 06部位2 | 0.7872807018
高钾 | BaO | Na2O | 07 | 1
高钾 | BaO | Na2O | 09 | 1
高钾 | BaO | Na2O | 10 | 1
高钾 | BaO | Na2O | 12 | 1
高钾 | BaO | Na2O | 13 | 0.5931721195
高钾 | BaO | Na2O | 14 | 0.5523178808
高钾 | BaO | Na2O | 16 | 0.6650717703
高钾 | BaO | Na2O | 18 | 1
高钾 | BaO | Na2O | 21 | 0.6456834532
高钾 | BaO | Na2O | 22 | 1
高钾 | BaO | Na2O | 27 | 1
高钾 | BaO | K2O | 01 | 0.8522298647
高钾 | BaO | K2O | 03部位1 | 0.9173632673
高钾 | BaO | K2O | 03部位2 | 0.6321286935
高钾 | BaO | K2O | 04 | 0.8562829754
高钾 | BaO | K2O | 05 | 0.8402975279
高钾 | BaO | K2O | 06部位1 | 0.7958722643
高钾 | BaO | K2O | 06部位2 | 0.8795876475
高钾 | BaO | K2O | 07 | 1
高钾 | BaO | K2O | 09 | 0.9898634138
高钾 | BaO | K2O | 10 | 0.9842829077
高钾 | BaO | K2O | 12 | 0.982771855
高钾 | BaO | K2O | 13 | 0.8213700192
高钾 | BaO | K2O | 14 | 0.8243078904
高钾 | BaO | K2O | 16 | 0.7987107507
高钾 | BaO | K2O | 18 | 0.8594763929
高钾 | BaO | K2O | 21 | 0.6456834532
高钾 | BaO | K2O | 22 | 0.9873189958
高钾 | BaO | K2O | 27 | 1
高钾 | BaO | CaO | 01 | 0.8455711668
高钾 | BaO | CaO | 03部位1 | 0.9451044654
高钾 | BaO | CaO | 03部位2 | 0.6146173025
高钾 | BaO | CaO | 04 | 0.8293588975
高钾 | BaO | CaO | 05 | 0.8248122989
高钾 | BaO | CaO | 06部位1 | 0.722334004
高钾 | BaO | CaO | 06部位2 | 0.8977795427
高钾 | BaO | CaO | 07 | 0.9700070077
高钾 | BaO | CaO | 09 | 0.9823988644
高钾 | BaO | CaO | 10 | 0.9939681172
高钾 | BaO | CaO | 12 | 0.9796178344
高钾 | BaO | CaO | 13 | 0.7990994112
高钾 | BaO | CaO | 14 | 0.8078673982
高钾 | BaO | CaO | 16 | 0.8071137026
高钾 | BaO | CaO | 18 | 1
高钾 | BaO | CaO | 21 | 0.7078949303
高钾 | BaO | CaO | 22 | 0.9542258376
高钾 | BaO | CaO | 27 | 0.973554649
高钾 | BaO | MgO | 01 | 0.8903591682
高钾 | BaO | MgO | 03部位1 | 1
高钾 | BaO | MgO | 03部位2 | 0.6099253686
高钾 | BaO | MgO | 04 | 0.8191304348
高钾 | BaO | MgO | 05 | 0.7996604414
高钾 | BaO | MgO | 06部位1 | 0.9056770524
高钾 | BaO | MgO | 06部位2 | 0.9752996458
高钾 | BaO | MgO | 07 | 1
高钾 | BaO | MgO | 09 | 1
高钾 | BaO | MgO | 10 | 1
高钾 | BaO | MgO | 12 | 1
高钾 | BaO | MgO | 13 | 1
高钾 | BaO | MgO | 14 | 0.9145631068
高钾 | BaO | MgO | 16 | 0.9314436388
高钾 | BaO | MgO | 18 | 0.8219895288
高钾 | BaO | MgO | 21 | 0.7267102368
高钾 | BaO | MgO | 22 | 0.9169370539
高钾 | BaO | MgO | 27 | 0.9289940828
高钾 | BaO | Al2O3 | 01 | 0.9205097087
高钾 | BaO | Al2O3 | 03部位1 | 0.9180956224
高钾 | BaO | Al2O3 | 03部位2 | 0.5967282031
高钾 | BaO | Al2O3 | 04 | 0.8760346487
高钾 | BaO | Al2O3 | 05 | 0.8585172609
高钾 | BaO | Al2O3 | 06部位1 | 0.8776548941
高钾 | BaO | Al2O3 | 06部位2 | 0.9529578101
高钾 | BaO | Al2O3 | 07 | 0.958307012
高钾 | BaO | Al2O3 | 09 | 0.9718129404
高钾 | BaO | Al2O3 | 10 | 0.9825129534
高钾 | BaO | Al2O3 | 12 | 0.9689163296
高钾 | BaO | Al2O3 | 13 | 0.880781885
高钾 | BaO | Al2O3 | 14 | 0.8313847278
高钾 | BaO | Al2O3 | 16 | 0.8804410911
高钾 | BaO | Al2O3 | 18 | 0.9371911038
高钾 | BaO | Al2O3 | 21 | 0.7078481111
高钾 | BaO | Al2O3 | 22 | 0.9285860029
高钾 | BaO | Al2O3 | 27 | 0.9477301125
高钾 | BaO | Fe2O3 | 01 | 0.8768141593
高钾 | BaO | Fe2O3 | 03部位1 | 1
高钾 | BaO | Fe2O3 | 03部位2 | 0.6164267141
高钾 | BaO | Fe2O3 | 04 | 0.8573901004
高钾 | BaO | Fe2O3 | 05 | 0.8253915362
高钾 | BaO | Fe2O3 | 06部位1 | 0.8393305313
高钾 | BaO | Fe2O3 | 06部位2 | 0.8213608142
高钾 | BaO | Fe2O3 | 07 | 0.9864595779
高钾 | BaO | Fe2O3 | 09 | 0.9748130657
高钾 | BaO | Fe2O3 | 10 | 0.9794385132
高钾 | BaO | Fe2O3 | 12 | 0.9771203156
高钾 | BaO | Fe2O3 | 13 | 0.811333115
高钾 | BaO | Fe2O3 | 14 | 0.9611951882
高钾 | BaO | Fe2O3 | 16 | 0.9672003124
高钾 | BaO | Fe2O3 | 18 | 1
高钾 | BaO | Fe2O3 | 21 | 0.7367101171
高钾 | BaO | Fe2O3 | 22 | 0.9725166863
高钾 | BaO | Fe2O3 | 27 | 0.9841080652
高钾 | BaO | CuO | 01 | 0.8336914482
高钾 | BaO | CuO | 03部位1 | 0.9613478692
高钾 | BaO | CuO | 03部位2 | 0.651768861
高钾 | BaO | CuO | 04 | 0.8989805375
高钾 | BaO | CuO | 05 | 0.8557565064
高钾 | BaO | CuO | 06部位1 | 0.7968002599
高钾 | BaO | CuO | 06部位2 | 0.8636892376
高钾 | BaO | CuO | 07 | 0.8568904594
高钾 | BaO | CuO | 09 | 0.9260143198
高钾 | BaO | CuO | 10 | 0.9584980237
高钾 | BaO | CuO | 12 | 0.9216152019
高钾 | BaO | CuO | 13 | 0.8039784501
高钾 | BaO | CuO | 14 | 0.9763462506
高钾 | BaO | CuO | 16 | 0.947728383
高钾 | BaO | CuO | 18 | 1
高钾 | BaO | CuO | 21 | 0.7248087186
高钾 | BaO | CuO | 22 | 0.9724310777
高钾 | BaO | CuO | 27 | 0.9264565425
高钾 | BaO | PbO | 01 | 1
高钾 | BaO | PbO | 03部位1 | 0.9080882353
高钾 | BaO | PbO | 03部位2 | 0.8157889895
高钾 | BaO | PbO | 04 | 1
高钾 | BaO | PbO | 05 | 1
高钾 | BaO | PbO | 06部位1 | 0.7672068455
高钾 | BaO | PbO | 06部位2 | 0.8861362887
高钾 | BaO | PbO | 07 | 1
高钾 | BaO | PbO | 09 | 1
高钾 | BaO | PbO | 10 | 1
高钾 | BaO | PbO | 12 | 1
高钾 | BaO | PbO | 13 | 1
高钾 | BaO | PbO | 14 | 0.6039119804
高钾 | BaO | PbO | 16 | 0.9573643411
高钾 | BaO | PbO | 18 | 1
高钾 | BaO | PbO | 21 | 0.8742112943
高钾 | BaO | PbO | 22 | 1
高钾 | BaO | PbO | 27 | 1
高钾 | BaO | P2O5 | 01 | 0.8877697842
高钾 | BaO | P2O5 | 03部位1 | 0.9334341906
高钾 | BaO | P2O5 | 03部位2 | 0.5810498979
高钾 | BaO | P2O5 | 04 | 0.9213539074
高钾 | BaO | P2O5 | 05 | 0.9077979402
高钾 | BaO | P2O5 | 06部位1 | 0.9369905315
高钾 | BaO | P2O5 | 06部位2 | 0.8223490277
高钾 | BaO | P2O5 | 07 | 0.9381652306
高钾 | BaO | P2O5 | 09 | 0.9635606455
高钾 | BaO | P2O5 | 10 | 1
高钾 | BaO | P2O5 | 12 | 0.9840510367
高钾 | BaO | P2O5 | 13 | 0.8793349169
高钾 | BaO | P2O5 | 14 | 0.9830058417
高钾 | BaO | P2O5 | 16 | 1
高钾 | BaO | P2O5 | 18 | 0.8718794159
高钾 | BaO | P2O5 | 21 | 0.6993535934
高钾 | BaO | P2O5 | 22 | 0.9778129952
高钾 | BaO | P2O5 | 27 | 0.9625585023
高钾 | BaO | SrO | 01 | 1
高钾 | BaO | SrO | 03部位1 | 1
高钾 | BaO | SrO | 03部位2 | 0.7159952134
高钾 | BaO | SrO | 04 | 1
高钾 | BaO | SrO | 05 | 0.8064516129
高钾 | BaO | SrO | 06部位1 | 0.9473295335
高钾 | BaO | SrO | 06部位2 | 0.8265794806
高钾 | BaO | SrO | 07 | 1
高钾 | BaO | SrO | 09 | 1
高钾 | BaO | SrO | 10 | 1
高钾 | BaO | SrO | 12 | 1
高钾 | BaO | SrO | 13 | 1
高钾 | BaO | SrO | 14 | 1
高钾 | BaO | SrO | 16 | 0.8620689655
高钾 | BaO | SrO | 18 | 0.78125
高钾 | BaO | SrO | 21 | 0.6456834532
高钾 | BaO | SrO | 22 | 1
高钾 | BaO | SrO | 27 | 1
高钾 | BaO | SnO2 | 01 | 1
高钾 | BaO | SnO2 | 03部位1 | 1
高钾 | BaO | SnO2 | 03部位2 | 0.5565891473
高钾 | BaO | SnO2 | 04 | 1
高钾 | BaO | SnO2 | 05 | 1
高钾 | BaO | SnO2 | 06部位1 | 0.722334004
高钾 | BaO | SnO2 | 06部位2 | 0.7872807018
高钾 | BaO | SnO2 | 07 | 1
高钾 | BaO | SnO2 | 09 | 1
高钾 | BaO | SnO2 | 10 | 1
高钾 | BaO | SnO2 | 12 | 1
高钾 | BaO | SnO2 | 13 | 1
高钾 | BaO | SnO2 | 14 | 1
高钾 | BaO | SnO2 | 16 | 1
高钾 | BaO | SnO2 | 18 | 0.3333333333
高钾 | BaO | SnO2 | 21 | 0.6456834532
高钾 | BaO | SnO2 | 22 | 1
高钾 | BaO | SnO2 | 27 | 1
高钾 | BaO | SO2 | 01 | 0.61
高钾 | BaO | SO2 | 03部位1 | 1
高钾 | BaO | SO2 | 03部位2 | 0.5565891473
高钾 | BaO | SO2 | 04 | 0.6288659794
高钾 | BaO | SO2 | 05 | 0.5648148148
高钾 | BaO | SO2 | 06部位1 | 0.722334004
高钾 | BaO | SO2 | 06部位2 | 0.7872807018
高钾 | BaO | SO2 | 07 | 1
高钾 | BaO | SO2 | 09 | 1
高钾 | BaO | SO2 | 10 | 1
高钾 | BaO | SO2 | 12 | 1
高钾 | BaO | SO2 | 13 | 1
高钾 | BaO | SO2 | 14 | 1
高钾 | BaO | SO2 | 16 | 1
高钾 | BaO | SO2 | 18 | 1
高钾 | BaO | SO2 | 21 | 0.6456834532
高钾 | BaO | SO2 | 22 | 1
高钾 | BaO | SO2 | 27 | 1
高钾 | P2O5 | SiO2 | 01 | 0.9727960471
高钾 | P2O5 | SiO2 | 03部位1 | 0.9440762859
高钾 | P2O5 | SiO2 | 03部位2 | 0.9852964014
高钾 | P2O5 | SiO2 | 04 | 0.989166588
高钾 | P2O5 | SiO2 | 05 | 0.9869050292
高钾 | P2O5 | SiO2 | 06部位1 | 0.723791289
高钾 | P2O5 | SiO2 | 06部位2 | 0.6987150799
高钾 | P2O5 | SiO2 | 07 | 0.9312736893
高钾 | P2O5 | SiO2 | 09 | 0.9026423953
高钾 | P2O5 | SiO2 | 10 | 0.8684981425
高钾 | P2O5 | SiO2 | 12 | 0.8849245434
高钾 | P2O5 | SiO2 | 13 | 0.947172508
高钾 | P2O5 | SiO2 | 14 | 0.9267102579
高钾 | P2O5 | SiO2 | 16 | 0.9074533086
高钾 | P2O5 | SiO2 | 18 | 0.9668636032
高钾 | P2O5 | SiO2 | 21 | 0.9917672145
高钾 | P2O5 | SiO2 | 22 | 0.8928513145
高钾 | P2O5 | SiO2 | 27 | 0.9065414451
高钾 | P2O5 | Na2O | 01 | 0.87993843
高钾 | P2O5 | Na2O | 03部位1 | 0.9285327558
高钾 | P2O5 | Na2O | 03部位2 | 0.9245283019
高钾 | P2O5 | Na2O | 04 | 0.9156433529
高钾 | P2O5 | Na2O | 05 | 0.901208618
高钾 | P2O5 | Na2O | 06部位1 | 0.6722853783
高钾 | P2O5 | Na2O | 06部位2 | 0.65583174
高钾 | P2O5 | Na2O | 07 | 0.9335873707
高钾 | P2O5 | Na2O | 09 | 0.9607843137
高钾 | P2O5 | Na2O | 10 | 1
高钾 | P2O5 | Na2O | 12 | 0.9828080229
高钾 | P2O5 | Na2O | 13 | 0.6280876111
高钾 | P2O5 | Na2O | 14 | 0.5387438613
高钾 | P2O5 | Na2O | 16 | 0.6478645487
高钾 | P2O5 | Na2O | 18 | 0.8631102164
高钾 | P2O5 | Na2O | 21 | 0.8863049096
高钾 | P2O5 | Na2O | 22 | 0.9760956175
高钾 | P2O5 | Na2O | 27 | 0.9597090095
高钾 | P2O5 | K2O | 01 | 0.9517471245
高钾 | P2O5 | K2O | 03部位1 | 0.9801459629
高钾 | P2O5 | K2O | 03部位2 | 0.8694939687
高钾 | P2O5 | K2O | 04 | 0.9182571373
高钾 | P2O5 | K2O | 05 | 0.9128209669
高钾 | P2O5 | K2O | 06部位1 | 0.7410692599
高钾 | P2O5 | K2O | 06部位2 | 0.7241590532
高钾 | P2O5 | K2O | 07 | 0.9335873707
高钾 | P2O5 | K2O | 09 | 0.9710964108
高钾 | P2O5 | K2O | 10 | 0.9830576541
高钾 | P2O5 | K2O | 12 | 0.9985744428
高钾 | P2O5 | K2O | 13 | 0.920285592
高钾 | P2O5 | K2O | 14 | 0.8255034146
高钾 | P2O5 | K2O | 16 | 0.7861618031
高钾 | P2O5 | K2O | 18 | 0.9824494917
高钾 | P2O5 | K2O | 21 | 0.8863049096
高钾 | P2O5 | K2O | 22 | 0.9894843586
高钾 | P2O5 | K2O | 27 | 0.9597090095
高钾 | P2O5 | CaO | 01 | 0.9427983191
高钾 | P2O5 | CaO | 03部位1 | 0.9859232319
高钾 | P2O5 | CaO | 03部位2 | 0.9078961046
高钾 | P2O5 | CaO | 04 | 0.8850039827
高钾 | P2O5 | CaO | 05 | 0.8931608101
高钾 | P2O5 | CaO | 06部位1 | 0.6722853783
高钾 | P2O5 | CaO | 06部位2 | 0.7374369806
高钾 | P2O5 | CaO | 07 | 0.9636096262
高钾 | P2O5 | CaO | 09 | 0.978972591
高钾 | P2O5 | CaO | 10 | 0.9934928997
高钾 | P2O5 | CaO | 12 | 0.9950610428
高钾 | P2O5 | CaO | 13 | 0.8902812196
高钾 | P2O5 | CaO | 14 | 0.8077363343
高钾 | P2O5 | CaO | 16 | 0.7949541322
高钾 | P2O5 | CaO | 18 | 0.8631102164
高钾 | P2O5 | CaO | 21 | 0.9817194224
高钾 | P2O5 | CaO | 22 | 0.9734404736
高钾 | P2O5 | CaO | 27 | 0.9874936761
高钾 | P2O5 | MgO | 01 | 0.9964767752
高钾 | P2O5 | MgO | 03部位1 | 0.9285327558
高钾 | P2O5 | MgO | 03部位2 | 0.9191692298
高钾 | P2O5 | MgO | 04 | 0.8724567992
高钾 | P2O5 | MgO | 05 | 0.8614919452
高钾 | P2O5 | MgO | 06部位1 | 0.8438928989
高钾 | P2O5 | MgO | 06部位2 | 0.7933397042
高钾 | P2O5 | MgO | 07 | 0.9335873707
高钾 | P2O5 | MgO | 09 | 0.9607843137
高钾 | P2O5 | MgO | 10 | 1
高钾 | P2O5 | MgO | 12 | 0.9828080229
高钾 | P2O5 | MgO | 13 | 0.8710005079
高钾 | P2O5 | MgO | 14 | 0.9240713984
高钾 | P2O5 | MgO | 16 | 0.9264071895
高钾 | P2O5 | MgO | 18 | 0.9301172772
高钾 | P2O5 | MgO | 21 | 0.9450937354
高钾 | P2O5 | MgO | 22 | 0.9317222614
高钾 | P2O5 | MgO | 27 | 0.9610655226
高钾 | P2O5 | Al2O3 | 01 | 0.958551695
高钾 | P2O5 | Al2O3 | 03部位1 | 0.9810483979
高钾 | P2O5 | Al2O3 | 03部位2 | 0.9534674057
高钾 | P2O5 | Al2O3 | 04 | 0.9428619474
高钾 | P2O5 | Al2O3 | 05 | 0.9361134769
高钾 | P2O5 | Al2O3 | 06部位1 | 0.8176388913
高钾 | P2O5 | Al2O3 | 06部位2 | 0.7773397234
高钾 | P2O5 | Al2O3 | 07 | 0.9763908754
高钾 | P2O5 | Al2O3 | 09 | 0.990577981
高钾 | P2O5 | Al2O3 | 10 | 0.981152362
高钾 | P2O5 | Al2O3 | 12 | 0.9831563959
高钾 | P2O5 | Al2O3 | 13 | 0.9979876489
高钾 | P2O5 | Al2O3 | 14 | 0.8331689405
高钾 | P2O5 | Al2O3 | 16 | 0.8721719795
高钾 | P2O5 | Al2O3 | 18 | 0.920583321
高钾 | P2O5 | Al2O3 | 21 | 0.9818166243
高钾 | P2O5 | Al2O3 | 22 | 0.9447196712
高钾 | P2O5 | Al2O3 | 27 | 0.9827586467
高钾 | P2O5 | Fe2O3 | 01 | 0.9850368167
高钾 | P2O5 | Fe2O3 | 03部位1 | 0.9285327558
高钾 | P2O5 | Fe2O3 | 03部位2 | 0.9036671008
高钾 | P2O5 | Fe2O3 | 04 | 0.9196315633
高钾 | P2O5 | Fe2O3 | 05 | 0.893893971
高钾 | P2O5 | Fe2O3 | 06部位1 | 0.7817476434
高钾 | P2O5 | Fe2O3 | 06部位2 | 0.9984234139
高钾 | P2O5 | Fe2O3 | 07 | 0.9466808102
高钾 | P2O5 | Fe2O3 | 09 | 0.9872353608
高钾 | P2O5 | Fe2O3 | 10 | 0.9778441072
高钾 | P2O5 | Fe2O3 | 12 | 0.9922804941
高钾 | P2O5 | Fe2O3 | 13 | 0.9067211973
高钾 | P2O5 | Fe2O3 | 14 | 0.9756916285
高钾 | P2O5 | Fe2O3 | 16 | 0.9646911268
高钾 | P2O5 | Fe2O3 | 18 | 0.8631102164
高钾 | P2O5 | Fe2O3 | 21 | 0.9274239061
高钾 | P2O5 | Fe2O3 | 22 | 0.9940246973
高钾 | P2O5 | Fe2O3 | 27 | 0.9760350651
高钾 | P2O5 | CuO | 01 | 0.9269038359
高钾 | P2O5 | CuO | 03部位1 | 0.967517176
高钾 | P2O5 | CuO | 03部位2 | 0.8322620814
高钾 | P2O5 | CuO | 04 | 0.9716719557
高钾 | P2O5 | CuO | 05 | 0.9325728342
高钾 | P2O5 | CuO | 06部位1 | 0.7419376635
高钾 | P2O5 | CuO | 06部位2 | 0.712504888
高钾 | P2O5 | CuO | 07 | 0.9016179314
高钾 | P2O5 | CuO | 09 | 0.9565566147
高钾 | P2O5 | CuO | 10 | 0.9553538407
高钾 | P2O5 | CuO | 12 | 0.9308356986
高钾 | P2O5 | CuO | 13 | 0.8968255701
高钾 | P2O5 | CuO | 14 | 0.9925665651
高钾 | P2O5 | CuO | 16 | 0.9438161194
高钾 | P2O5 | CuO | 18 | 0.8631102164
高钾 | P2O5 | CuO | 21 | 0.9485868277
高钾 | P2O5 | CuO | 22 | 0.9939281687
高钾 | P2O5 | CuO | 27 | 0.9581353237
高钾 | P2O5 | PbO | 01 | 0.87993843
高钾 | P2O5 | PbO | 03部位1 | 0.9687359928
高钾 | P2O5 | PbO | 03部位2 | 0.6516839585
高钾 | P2O5 | PbO | 04 | 0.9156433529
高钾 | P2O5 | PbO | 05 | 0.901208618
高钾 | P2O5 | PbO | 06部位1 | 0.7142495831
高钾 | P2O5 | PbO | 06部位2 | 0.7289458287
高钾 | P2O5 | PbO | 07 | 0.9335873707
高钾 | P2O5 | PbO | 09 | 0.9607843137
高钾 | P2O5 | PbO | 10 | 1
高钾 | P2O5 | PbO | 12 | 0.9828080229
高钾 | P2O5 | PbO | 13 | 0.8710005079
高钾 | P2O5 | PbO | 14 | 0.5919884063
高钾 | P2O5 | PbO | 16 | 0.95413838
高钾 | P2O5 | PbO | 18 | 0.8631102164
高钾 | P2O5 | PbO | 21 | 0.7641265231
高钾 | P2O5 | PbO | 22 | 0.9760956175
高钾 | P2O5 | PbO | 27 | 0.9597090095
高钾 | P2O5 | BaO | 01 | 0.87993843
高钾 | P2O5 | BaO | 03部位1 | 0.9285327558
高钾 | P2O5 | BaO | 03部位2 | 0.5623664724
高钾 | P2O5 | BaO | 04 | 0.9156433529
高钾 | P2O5 | BaO | 05 | 0.901208618
高钾 | P2O5 | BaO | 06部位1 | 0.932331977
高钾 | P2O5 | BaO | 06部位2 | 0.810924901
高钾 | P2O5 | BaO | 07 | 0.9335873707
高钾 | P2O5 | BaO | 09 | 0.9607843137
高钾 | P2O5 | BaO | 10 | 1
高钾 | P2O5 | BaO | 12 | 0.9828080229
高钾 | P2O5 | BaO | 13 | 0.8710005079
高钾 | P2O5 | BaO | 14 | 0.9816828849
高钾 | P2O5 | BaO | 16 | 1
高钾 | P2O5 | BaO | 18 | 0.8631102164
高钾 | P2O5 | BaO | 21 | 0.683068324
高钾 | P2O5 | BaO | 22 | 0.9760956175
高钾 | P2O5 | BaO | 27 | 0.9597090095
高钾 | P2O5 | SrO | 01 | 0.87993843
高钾 | P2O5 | SrO | 03部位1 | 0.9285327558
高钾 | P2O5 | SrO | 03部位2 | 0.7406927529
高钾 | P2O5 | SrO | 04 | 0.9156433529
高钾 | P2O5 | SrO | 05 | 0.8700107547
高钾 | P2O5 | SrO | 06部位1 | 0.9875846501
高钾 | P2O5 | SrO | 06部位2 | 0.9933276186
高钾 | P2O5 | SrO | 07 | 0.9335873707
高钾 | P2O5 | SrO | 09 | 0.9607843137
高钾 | P2O5 | SrO | 10 | 1
高钾 | P2O5 | SrO | 12 | 0.9828080229
高钾 | P2O5 | SrO | 13 | 0.8710005079
高钾 | P2O5 | SrO | 14 | 0.9816828849
高钾 | P2O5 | SrO | 16 | 0.8527417013
高钾 | P2O5 | SrO | 18 | 0.8744289444
高钾 | P2O5 | SrO | 21 | 0.8863049096
高钾 | P2O5 | SrO | 22 | 0.9760956175
高钾 | P2O5 | SrO | 27 | 0.9597090095
高钾 | P2O5 | SnO2 | 01 | 0.87993843
高钾 | P2O5 | SnO2 | 03部位1 | 0.9285327558
高钾 | P2O5 | SnO2 | 03部位2 | 0.9245283019
高钾 | P2O5 | SnO2 | 04 | 0.9156433529
高钾 | P2O5 | SnO2 | 05 | 0.901208618
高钾 | P2O5 | SnO2 | 06部位1 | 0.6722853783
高钾 | P2O5 | SnO2 | 06部位2 | 0.65583174
高钾 | P2O5 | SnO2 | 07 | 0.9335873707
高钾 | P2O5 | SnO2 | 09 | 0.9607843137
高钾 | P2O5 | SnO2 | 10 | 1
高钾 | P2O5 | SnO2 | 12 | 0.9828080229
高钾 | P2O5 | SnO2 | 13 | 0.8710005079
高钾 | P2O5 | SnO2 | 14 | 0.9816828849
高钾 | P2O5 | SnO2 | 16 | 1
高钾 | P2O5 | SnO2 | 18 | 0.3333333333
高钾 | P2O5 | SnO2 | 21 | 0.8863049096
高钾 | P2O5 | SnO2 | 22 | 0.9760956175
高钾 | P2O5 | SnO2 | 27 | 0.9597090095
高钾 | P2O5 | SO2 | 01 | 0.6436657848
高钾 | P2O5 | SO2 | 03部位1 | 0.9285327558
高钾 | P2O5 | SO2 | 03部位2 | 0.9245283019
高钾 | P2O5 | SO2 | 04 | 0.6473179757
高钾 | P2O5 | SO2 | 05 | 0.5807298606
高钾 | P2O5 | SO2 | 06部位1 | 0.6722853783
高钾 | P2O5 | SO2 | 06部位2 | 0.65583174
高钾 | P2O5 | SO2 | 07 | 0.9335873707
高钾 | P2O5 | SO2 | 09 | 0.9607843137
高钾 | P2O5 | SO2 | 10 | 1
高钾 | P2O5 | SO2 | 12 | 0.9828080229
高钾 | P2O5 | SO2 | 13 | 0.8710005079
高钾 | P2O5 | SO2 | 14 | 0.9816828849
高钾 | P2O5 | SO2 | 16 | 1
高钾 | P2O5 | SO2 | 18 | 0.8631102164
高钾 | P2O5 | SO2 | 21 | 0.8863049096
高钾 | P2O5 | SO2 | 22 | 0.9760956175
高钾 | P2O5 | SO2 | 27 | 0.9597090095
高钾 | SrO | SiO2 | 01 | 0.8953594252
高钾 | SrO | SiO2 | 03部位1 | 0.8720367993
高钾 | SrO | SiO2 | 03部位2 | 0.7347044957
高钾 | SrO | SiO2 | 04 | 0.9000460777
高钾 | SrO | SiO2 | 05 | 0.8508726044
高钾 | SrO | SiO2 | 06部位1 | 0.7155174358
高钾 | SrO | SiO2 | 06部位2 | 0.6861922513
高钾 | SrO | SiO2 | 07 | 0.8649420423
高钾 | SrO | SiO2 | 09 | 0.8619384384
高钾 | SrO | SiO2 | 10 | 0.8597523427
高钾 | SrO | SiO2 | 12 | 0.862853642
高钾 | SrO | SiO2 | 13 | 0.909526294
高钾 | SrO | SiO2 | 14 | 0.9047268565
高钾 | SrO | SiO2 | 16 | 0.9292192536
高钾 | SrO | SiO2 | 18 | 0.8391829299
高钾 | SrO | SiO2 | 21 | 0.8855357867
高钾 | SrO | SiO2 | 22 | 0.8652952994
高钾 | SrO | SiO2 | 27 | 0.8648285566
高钾 | SrO | Na2O | 01 | 1
高钾 | SrO | Na2O | 03部位1 | 1
高钾 | SrO | Na2O | 03部位2 | 0.6825396825
高钾 | SrO | Na2O | 04 | 1
高钾 | SrO | Na2O | 05 | 0.7818181818
高钾 | SrO | Na2O | 06部位1 | 0.6615384615
高钾 | SrO | Na2O | 06部位2 | 0.6417910448
高钾 | SrO | Na2O | 07 | 1
高钾 | SrO | Na2O | 09 | 1
高钾 | SrO | Na2O | 10 | 1
高钾 | SrO | Na2O | 12 | 1
高钾 | SrO | Na2O | 13 | 0.556327759
高钾 | SrO | Na2O | 14 | 0.5148000345
高钾 | SrO | Na2O | 16 | 0.7145248057
高钾 | SrO | Na2O | 18 | 0.7543859649
高钾 | SrO | Na2O | 21 | 1
高钾 | SrO | Na2O | 22 | 1
高钾 | SrO | Na2O | 27 | 1
高钾 | SrO | K2O | 01 | 0.832210538
高钾 | SrO | K2O | 03部位1 | 0.9051862569
高钾 | SrO | K2O | 03部位2 | 0.8227311295
高钾 | SrO | K2O | 04 | 0.8367075376
高钾 | SrO | K2O | 05 | 0.9451117278
高钾 | SrO | K2O | 06部位1 | 0.7337371075
高钾 | SrO | K2O | 06部位2 | 0.7126866799
高钾 | SrO | K2O | 07 | 1
高钾 | SrO | K2O | 09 | 0.9882326896
高钾 | SrO | K2O | 10 | 0.981770952
高钾 | SrO | K2O | 12 | 0.9800232996
高钾 | SrO | K2O | 13 | 0.7981600834
高钾 | SrO | K2O | 14 | 0.8013873771
高钾 | SrO | K2O | 16 | 0.9033445456
高钾 | SrO | K2O | 18 | 0.8806955427
高钾 | SrO | K2O | 21 | 1
高钾 | SrO | K2O | 22 | 0.9852850231
高钾 | SrO | K2O | 27 | 1
高钾 | SrO | CaO | 01 | 0.8248351594
高钾 | SrO | CaO | 03部位1 | 0.9367333642
高钾 | SrO | CaO | 03部位2 | 0.7887221293
高钾 | SrO | CaO | 04 | 0.8069430021
高钾 | SrO | CaO | 05 | 0.9689016946
高钾 | SrO | CaO | 06部位1 | 0.6615384615
高钾 | SrO | CaO | 06部位2 | 0.7265574075
高钾 | SrO | CaO | 07 | 0.965293883
高钾 | SrO | CaO | 09 | 0.9795920383
高钾 | SrO | CaO | 10 | 0.9929930631
高钾 | SrO | CaO | 12 | 0.9763781853
高钾 | SrO | CaO | 13 | 0.7737927161
高钾 | SrO | CaO | 14 | 0.7833657539
高钾 | SrO | CaO | 16 | 0.9158847154
高钾 | SrO | CaO | 18 | 0.7543859649
高钾 | SrO | CaO | 21 | 0.8633606322
高钾 | SrO | CaO | 22 | 0.9471679137
高钾 | SrO | CaO | 27 | 0.9693814067
高钾 | SrO | MgO | 01 | 0.8747462532
高钾 | SrO | MgO | 03部位1 | 1
高钾 | SrO | MgO | 03部位2 | 0.779771301
高钾 | SrO | MgO | 04 | 0.7957018819
高钾 | SrO | MgO | 05 | 0.9879030291
高钾 | SrO | MgO | 06部位1 | 0.8433479076
高钾 | SrO | MgO | 06部位2 | 0.7852942317
高钾 | SrO | MgO | 07 | 1
高钾 | SrO | MgO | 09 | 1
高钾 | SrO | MgO | 10 | 1
高钾 | SrO | MgO | 12 | 1
高钾 | SrO | MgO | 13 | 1
高钾 | SrO | MgO | 14 | 0.9020175478
高钾 | SrO | MgO | 16 | 0.9087088524
高钾 | SrO | MgO | 18 | 0.9313008691
高钾 | SrO | MgO | 21 | 0.8327827958
高钾 | SrO | MgO | 22 | 0.9047037627
高钾 | SrO | MgO | 27 | 0.9183784519
高钾 | SrO | Al2O3 | 01 | 0.9087502264
高钾 | SrO | Al2O3 | 03部位1 | 0.9060154727
高钾 | SrO | Al2O3 | 03部位2 | 0.7549505619
高钾 | SrO | Al2O3 | 04 | 0.8587056206
高钾 | SrO | Al2O3 | 05 | 0.9195883555
高钾 | SrO | Al2O3 | 06部位1 | 0.8151667257
高钾 | SrO | Al2O3 | 06部位2 | 0.7684270047
高钾 | SrO | Al2O3 | 07 | 0.9518466096
高钾 | SrO | Al2O3 | 09 | 0.9673740564
高钾 | SrO | Al2O3 | 10 | 0.9797239453
高钾 | SrO | Al2O3 | 12 | 0.9640381688
高钾 | SrO | Al2O3 | 13 | 0.8640134574
高钾 | SrO | Al2O3 | 14 | 0.8091737201
高钾 | SrO | Al2O3 | 16 | 0.9726243905
高钾 | SrO | Al2O3 | 18 | 0.8015047695
高钾 | SrO | Al2O3 | 21 | 0.8634416241
高钾 | SrO | Al2O3 | 22 | 0.9179147533
高钾 | SrO | Al2O3 | 27 | 0.9397338686
高钾 | SrO | Fe2O3 | 01 | 0.8595766316
高钾 | SrO | Fe2O3 | 03部位1 | 1
高钾 | SrO | Fe2O3 | 03部位2 | 0.792191951
高钾 | SrO | Fe2O3 | 04 | 0.8379369213
高钾 | SrO | Fe2O3 | 05 | 0.9679738265
高钾 | SrO | Fe2O3 | 06部位1 | 0.7768571533
高钾 | SrO | Fe2O3 | 06部位2 | 0.9911411369
高钾 | SrO | Fe2O3 | 07 | 0.984289952
高钾 | SrO | Fe2O3 | 09 | 0.9708324598
高钾 | SrO | Fe2O3 | 10 | 0.9761710552
高钾 | SrO | Fe2O3 | 12 | 0.9734944384
高钾 | SrO | Fe2O3 | 13 | 0.7871569939
高钾 | SrO | Fe2O3 | 14 | 0.9551613742
高钾 | SrO | Fe2O3 | 16 | 0.8721331073
高钾 | SrO | Fe2O3 | 18 | 0.7543859649
高钾 | SrO | Fe2O3 | 21 | 0.8179877276
高钾 | SrO | Fe2O3 | 22 | 0.9681849997
高钾 | SrO | Fe2O3 | 27 | 0.9815686889
高钾 | SrO | CuO | 01 | 0.8117154812
高钾 | SrO | CuO | 03部位1 | 0.9553366926
高钾 | SrO | CuO | 03部位2 | 0.8620440219
高钾 | SrO | CuO | 04 | 0.8844359627
高钾 | SrO | CuO | 05 | 0.9232982844
高钾 | SrO | CuO | 06部位1 | 0.7346543373
高钾 | SrO | CuO | 06部位2 | 0.7005374538
高钾 | SrO | CuO | 07 | 0.8373820518
高钾 | SrO | CuO | 09 | 0.9149939673
高钾 | SrO | CuO | 10 | 0.9520657384
高钾 | SrO | CuO | 12 | 0.9100032726
高钾 | SrO | CuO | 13 | 0.7791164659
高钾 | SrO | CuO | 14 | 0.9726011426
高钾 | SrO | CuO | 16 | 0.8913345443
高钾 | SrO | CuO | 18 | 0.7543859649
高钾 | SrO | CuO | 21 | 0.8357042677
高钾 | SrO | CuO | 22 | 0.968086341
高钾 | SrO | CuO | 27 | 0.9154960492
高钾 | SrO | PbO | 01 | 1
高钾 | SrO | PbO | 03部位1 | 0.8947013731
高钾 | SrO | PbO | 03部位2 | 0.834262823
高钾 | SrO | PbO | 04 | 1
高钾 | SrO | PbO | 05 | 0.7818181818
高钾 | SrO | PbO | 06部位1 | 0.705479907
高钾 | SrO | PbO | 06部位2 | 0.7176836273
高钾 | SrO | PbO | 07 | 1
高钾 | SrO | PbO | 09 | 1
高钾 | SrO | PbO | 10 | 1
高钾 | SrO | PbO | 12 | 1
高钾 | SrO | PbO | 13 | 1
高钾 | SrO | PbO | 14 | 0.567330805
高钾 | SrO | PbO | 16 | 0.8816302814
高钾 | SrO | PbO | 18 | 0.7543859649
高钾 | SrO | PbO | 21 | 0.679918059
高钾 | SrO | PbO | 22 | 1
高钾 | SrO | PbO | 27 | 1
高钾 | SrO | BaO | 01 | 1
高钾 | SrO | BaO | 03部位1 | 1
高钾 | SrO | BaO | 03部位2 | 0.6843551891
高钾 | SrO | BaO | 04 | 1
高钾 | SrO | BaO | 05 | 0.7818181818
高钾 | SrO | BaO | 06部位1 | 0.9392759355
高钾 | SrO | BaO | 06部位2 | 0.8038848097
高钾 | SrO | BaO | 07 | 1
高钾 | SrO | BaO | 09 | 1
高钾 | SrO | BaO | 10 | 1
高钾 | SrO | BaO | 12 | 1
高钾 | SrO | BaO | 13 | 1
高钾 | SrO | BaO | 14 | 1
高钾 | SrO | BaO | 16 | 0.8431372549
高钾 | SrO | BaO | 18 | 0.7543859649
高钾 | SrO | BaO | 21 | 0.6104717839
高钾 | SrO | BaO | 22 | 1
高钾 | SrO | BaO | 27 | 1
高钾 | SrO | P2O5 | 01 | 0.8718412146
高钾 | SrO | P2O5 | 03部位1 | 0.9234276565
高钾 | SrO | P2O5 | 03部位2 | 0.7261273754
高钾 | SrO | P2O5 | 04 | 0.9097070623
高钾 | SrO | P2O5 | 05 | 0.8613494941
高钾 | SrO | P2O5 | 06部位1 | 0.9866370815
高钾 | SrO | P2O5 | 06部位2 | 0.9928151779
高钾 | SrO | P2O5 | 07 | 0.9288156559
高钾 | SrO | P2O5 | 09 | 0.9578785217
高钾 | SrO | P2O5 | 10 | 1
高钾 | SrO | P2O5 | 12 | 0.9815027191
高钾 | SrO | P2O5 | 13 | 0.8623947645
高钾 | SrO | P2O5 | 14 | 0.9802938677
高钾 | SrO | P2O5 | 16 | 0.8431372549
高钾 | SrO | P2O5 | 18 | 0.8660167343
高钾 | SrO | P2O5 | 21 | 0.8785778151
高钾 | SrO | P2O5 | 22 | 0.9742940032
高钾 | SrO | P2O5 | 27 | 0.9567271285
高钾 | SrO | SnO2 | 01 | 1
高钾 | SrO | SnO2 | 03部位1 | 1
高钾 | SrO | SnO2 | 03部位2 | 0.6825396825
高钾 | SrO | SnO2 | 04 | 1
高钾 | SrO | SnO2 | 05 | 0.7818181818
高钾 | SrO | SnO2 | 06部位1 | 0.6615384615
高钾 | SrO | SnO2 | 06部位2 | 0.6417910448
高钾 | SrO | SnO2 | 07 | 1
高钾 | SrO | SnO2 | 09 | 1
高钾 | SrO | SnO2 | 10 | 1
高钾 | SrO | SnO2 | 12 | 1
高钾 | SrO | SnO2 | 13 | 1
高钾 | SrO | SnO2 | 14 | 1
高钾 | SrO | SnO2 | 16 | 0.8431372549
高钾 | SrO | SnO2 | 18 | 0.3333333333
高钾 | SrO | SnO2 | 21 | 1
高钾 | SrO | SnO2 | 22 | 1
高钾 | SrO | SnO2 | 27 | 1
高钾 | SrO | SO2 | 01 | 0.5735840805
高钾 | SrO | SO2 | 03部位1 | 1
高钾 | SrO | SO2 | 03部位2 | 0.6825396825
高钾 | SrO | SO2 | 04 | 0.5930364006
高钾 | SrO | SO2 | 05 | 0.6184862061
高钾 | SrO | SO2 | 06部位1 | 0.6615384615
高钾 | SrO | SO2 | 06部位2 | 0.6417910448
高钾 | SrO | SO2 | 07 | 1
高钾 | SrO | SO2 | 09 | 1
高钾 | SrO | SO2 | 10 | 1
高钾 | SrO | SO2 | 12 | 1
高钾 | SrO | SO2 | 13 | 1
高钾 | SrO | SO2 | 14 | 1
高钾 | SrO | SO2 | 16 | 0.8431372549
高钾 | SrO | SO2 | 18 | 0.7543859649
高钾 | SrO | SO2 | 21 | 1
高钾 | SrO | SO2 | 22 | 1
高钾 | SrO | SO2 | 27 | 1
高钾 | SnO2 | SiO2 | 01 | 0.9086711675
高钾 | SnO2 | SiO2 | 03部位1 | 0.8879441845
高钾 | SnO2 | SiO2 | 03部位2 | 0.9178847779
高钾 | SnO2 | SiO2 | 04 | 0.9128196645
高钾 | SnO2 | SiO2 | 05 | 0.9180435868
高钾 | SnO2 | SiO2 | 06部位1 | 0.9106865845
高钾 | SnO2 | SiO2 | 06部位2 | 0.9202113113
高钾 | SnO2 | SiO2 | 07 | 0.8816116561
高钾 | SnO2 | SiO2 | 09 | 0.8789268809
高钾 | SnO2 | SiO2 | 10 | 0.8769713883
高钾 | SnO2 | SiO2 | 12 | 0.8797451807
高钾 | SnO2 | SiO2 | 13 | 0.9211944365
高钾 | SnO2 | SiO2 | 14 | 0.9169574552
高钾 | SnO2 | SiO2 | 16 | 0.9136660154
高钾 | SnO2 | SiO2 | 18 | 0.3466437177
高钾 | SnO2 | SiO2 | 21 | 0.8999575981
高钾 | SnO2 | SiO2 | 22 | 0.8819272641
高钾 | SnO2 | SiO2 | 27 | 0.8815102586
高钾 | SnO2 | Na2O | 01 | 1
高钾 | SnO2 | Na2O | 03部位1 | 1
高钾 | SnO2 | Na2O | 03部位2 | 1
高钾 | SnO2 | Na2O | 04 | 1
高钾 | SnO2 | Na2O | 05 | 1
高钾 | SnO2 | Na2O | 06部位1 | 1
高钾 | SnO2 | Na2O | 06部位2 | 1
高钾 | SnO2 | Na2O | 07 | 1
高钾 | SnO2 | Na2O | 09 | 1
高钾 | SnO2 | Na2O | 10 | 1
高钾 | SnO2 | Na2O | 12 | 1
高钾 | SnO2 | Na2O | 13 | 0.5931721195
高钾 | SnO2 | Na2O | 14 | 0.5523178808
高钾 | SnO2 | Na2O | 16 | 0.6650717703
高钾 | SnO2 | Na2O | 18 | 0.3333333333
高钾 | SnO2 | Na2O | 21 | 1
高钾 | SnO2 | Na2O | 22 | 1
高钾 | SnO2 | Na2O | 27 | 1
高钾 | SnO2 | K2O | 01 | 0.8522298647
高钾 | SnO2 | K2O | 03部位1 | 0.9173632673
高钾 | SnO2 | K2O | 03部位2 | 0.8232478388
高钾 | SnO2 | K2O | 04 | 0.8562829754
高钾 | SnO2 | K2O | 05 | 0.8402975279
高钾 | SnO2 | K2O | 06部位1 | 0.8865892129
高钾 | SnO2 | K2O | 06部位2 | 0.8823799678
高钾 | SnO2 | K2O | 07 | 1
高钾 | SnO2 | K2O | 09 | 0.9898634138
高钾 | SnO2 | K2O | 10 | 0.9842829077
高钾 | SnO2 | K2O | 12 | 0.982771855
高钾 | SnO2 | K2O | 13 | 0.8213700192
高钾 | SnO2 | K2O | 14 | 0.8243078904
高钾 | SnO2 | K2O | 16 | 0.7987107507
高钾 | SnO2 | K2O | 18 | 0.3525470399
高钾 | SnO2 | K2O | 21 | 1
高钾 | SnO2 | K2O | 22 | 0.9873189958
高钾 | SnO2 | K2O | 27 | 1
高钾 | SnO2 | CaO | 01 | 0.8455711668
高钾 | SnO2 | CaO | 03部位1 | 0.9451044654
高钾 | SnO2 | CaO | 03部位2 | 0.8549722051
高钾 | SnO2 | CaO | 04 | 0.8293588975
高钾 | SnO2 | CaO | 05 | 0.8248122989
高钾 | SnO2 | CaO | 06部位1 | 1
高钾 | SnO2 | CaO | 06部位2 | 0.8648006997
高钾 | SnO2 | CaO | 07 | 0.9700070077
高钾 | SnO2 | CaO | 09 | 0.9823988644
高钾 | SnO2 | CaO | 10 | 0.9939681172
高钾 | SnO2 | CaO | 12 | 0.9796178344
高钾 | SnO2 | CaO | 13 | 0.7990994112
高钾 | SnO2 | CaO | 14 | 0.8078673982
高钾 | SnO2 | CaO | 16 | 0.8071137026
高钾 | SnO2 | CaO | 18 | 0.3333333333
高钾 | SnO2 | CaO | 21 | 0.8801983976
高钾 | SnO2 | CaO | 22 | 0.9542258376
高钾 | SnO2 | CaO | 27 | 0.973554649
高钾 | SnO2 | MgO | 01 | 0.8903591682
高钾 | SnO2 | MgO | 03部位1 | 1
高钾 | SnO2 | MgO | 03部位2 | 0.8642201835
高钾 | SnO2 | MgO | 04 | 0.8191304348
高钾 | SnO2 | MgO | 05 | 0.7996604414
高钾 | SnO2 | MgO | 06部位1 | 0.7810945274
高钾 | SnO2 | MgO | 06部位2 | 0.803297328
高钾 | SnO2 | MgO | 07 | 1
高钾 | SnO2 | MgO | 09 | 1
高钾 | SnO2 | MgO | 10 | 1
高钾 | SnO2 | MgO | 12 | 1
高钾 | SnO2 | MgO | 13 | 1
高钾 | SnO2 | MgO | 14 | 0.9145631068
高钾 | SnO2 | MgO | 16 | 0.9314436388
高钾 | SnO2 | MgO | 18 | 0.3592677346
高钾 | SnO2 | MgO | 21 | 0.8527459264
高钾 | SnO2 | MgO | 22 | 0.9169370539
高钾 | SnO2 | MgO | 27 | 0.9289940828
高钾 | SnO2 | Al2O3 | 01 | 0.9205097087
高钾 | SnO2 | Al2O3 | 03部位1 | 0.9180956224
高钾 | SnO2 | Al2O3 | 03部位2 | 0.8921780043
高钾 | SnO2 | Al2O3 | 04 | 0.8760346487
高钾 | SnO2 | Al2O3 | 05 | 0.8585172609
高钾 | SnO2 | Al2O3 | 06部位1 | 0.8032121426
高钾 | SnO2 | Al2O3 | 06部位2 | 0.8191144708
高钾 | SnO2 | Al2O3 | 07 | 0.958307012
高钾 | SnO2 | Al2O3 | 09 | 0.9718129404
高钾 | SnO2 | Al2O3 | 10 | 0.9825129534
高钾 | SnO2 | Al2O3 | 12 | 0.9689163296
高钾 | SnO2 | Al2O3 | 13 | 0.880781885
高钾 | SnO2 | Al2O3 | 14 | 0.8313847278
高钾 | SnO2 | Al2O3 | 16 | 0.8804410911
高钾 | SnO2 | Al2O3 | 18 | 0.340949955
高钾 | SnO2 | Al2O3 | 21 | 0.880270793
高钾 | SnO2 | Al2O3 | 22 | 0.9285860029
高钾 | SnO2 | Al2O3 | 27 | 0.9477301125
高钾 | SnO2 | Fe2O3 | 01 | 0.8768141593
高钾 | SnO2 | Fe2O3 | 03部位1 | 1
高钾 | SnO2 | Fe2O3 | 03部位2 | 0.8514953592
高钾 | SnO2 | Fe2O3 | 04 | 0.8573901004
高钾 | SnO2 | Fe2O3 | 05 | 0.8253915362
高钾 | SnO2 | Fe2O3 | 06部位1 | 0.8382402707
高钾 | SnO2 | Fe2O3 | 06部位2 | 0.6721845319
高钾 | SnO2 | Fe2O3 | 07 | 0.9864595779
高钾 | SnO2 | Fe2O3 | 09 | 0.9748130657
高钾 | SnO2 | Fe2O3 | 10 | 0.9794385132
高钾 | SnO2 | Fe2O3 | 12 | 0.9771203156
高钾 | SnO2 | Fe2O3 | 13 | 0.811333115
高钾 | SnO2 | Fe2O3 | 14 | 0.9611951882
高钾 | SnO2 | Fe2O3 | 16 | 0.9672003124
高钾 | SnO2 | Fe2O3 | 18 | 0.3333333333
高钾 | SnO2 | Fe2O3 | 21 | 0.8393764825
高钾 | SnO2 | Fe2O3 | 22 | 0.9725166863
高钾 | SnO2 | Fe2O3 | 27 | 0.9841080652
高钾 | SnO2 | CuO | 01 | 0.8336914482
高钾 | SnO2 | CuO | 03部位1 | 0.9613478692
高钾 | SnO2 | CuO | 03部位2 | 0.7921600653
高钾 | SnO2 | CuO | 04 | 0.8989805375
高钾 | SnO2 | CuO | 05 | 0.8557565064
高钾 | SnO2 | CuO | 06部位1 | 0.8854404382
高钾 | SnO2 | CuO | 06部位2 | 0.8989805375
高钾 | SnO2 | CuO | 07 | 0.8568904594
高钾 | SnO2 | CuO | 09 | 0.9260143198
高钾 | SnO2 | CuO | 10 | 0.9584980237
高钾 | SnO2 | CuO | 12 | 0.9216152019
高钾 | SnO2 | CuO | 13 | 0.8039784501
高钾 | SnO2 | CuO | 14 | 0.9763462506
高钾 | SnO2 | CuO | 16 | 0.947728383
高钾 | SnO2 | CuO | 18 | 0.3333333333
高钾 | SnO2 | CuO | 21 | 0.8553791887
高钾 | SnO2 | CuO | 22 | 0.9724310777
高钾 | SnO2 | CuO | 27 | 0.9264565425
高钾 | SnO2 | PbO | 01 | 1
高钾 | SnO2 | PbO | 03部位1 | 0.9080882353
高钾 | SnO2 | PbO | 03部位2 | 0.6365979381
高钾 | SnO2 | PbO | 04 | 1
高钾 | SnO2 | PbO | 05 | 1
高钾 | SnO2 | PbO | 06部位1 | 0.925093633
高钾 | SnO2 | PbO | 06部位2 | 0.8758865248
高钾 | SnO2 | PbO | 07 | 1
高钾 | SnO2 | PbO | 09 | 1
高钾 | SnO2 | PbO | 10 | 1
高钾 | SnO2 | PbO | 12 | 1
高钾 | SnO2 | PbO | 13 | 1
高钾 | SnO2 | PbO | 14 | 0.6039119804
高钾 | SnO2 | PbO | 16 | 0.9573643411
高钾 | SnO2 | PbO | 18 | 0.3333333333
高钾 | SnO2 | PbO | 21 | 0.711815562
高钾 | SnO2 | PbO | 22 | 1
高钾 | SnO2 | PbO | 27 | 1
高钾 | SnO2 | BaO | 01 | 1
高钾 | SnO2 | BaO | 03部位1 | 1
高钾 | SnO2 | BaO | 03部位2 | 0.5565891473
高钾 | SnO2 | BaO | 04 | 1
高钾 | SnO2 | BaO | 05 | 1
高钾 | SnO2 | BaO | 06部位1 | 0.722334004
高钾 | SnO2 | BaO | 06部位2 | 0.7872807018
高钾 | SnO2 | BaO | 07 | 1
高钾 | SnO2 | BaO | 09 | 1
高钾 | SnO2 | BaO | 10 | 1
高钾 | SnO2 | BaO | 12 | 1
高钾 | SnO2 | BaO | 13 | 1
高钾 | SnO2 | BaO | 14 | 1
高钾 | SnO2 | BaO | 16 | 1
高钾 | SnO2 | BaO | 18 | 0.3333333333
高钾 | SnO2 | BaO | 21 | 0.6456834532
高钾 | SnO2 | BaO | 22 | 1
高钾 | SnO2 | BaO | 27 | 1
高钾 | SnO2 | P2O5 | 01 | 0.8877697842
高钾 | SnO2 | P2O5 | 03部位1 | 0.9334341906
高钾 | SnO2 | P2O5 | 03部位2 | 0.9296835761
高钾 | SnO2 | P2O5 | 04 | 0.9213539074
高钾 | SnO2 | P2O5 | 05 | 0.9077979402
高钾 | SnO2 | P2O5 | 06部位1 | 0.6888723483
高钾 | SnO2 | P2O5 | 06部位2 | 0.6728462377
高钾 | SnO2 | P2O5 | 07 | 0.9381652306
高钾 | SnO2 | P2O5 | 09 | 0.9635606455
高钾 | SnO2 | P2O5 | 10 | 1
高钾 | SnO2 | P2O5 | 12 | 0.9840510367
高钾 | SnO2 | P2O5 | 13 | 0.8793349169
高钾 | SnO2 | P2O5 | 14 | 0.9830058417
高钾 | SnO2 | P2O5 | 16 | 1
高钾 | SnO2 | P2O5 | 18 | 0.3505017989
高钾 | SnO2 | P2O5 | 21 | 0.8937711251
高钾 | SnO2 | P2O5 | 22 | 0.9778129952
高钾 | SnO2 | P2O5 | 27 | 0.9625585023
高钾 | SnO2 | SrO | 01 | 1
高钾 | SnO2 | SrO | 03部位1 | 1
高钾 | SnO2 | SrO | 03部位2 | 0.7142857143
高钾 | SnO2 | SrO | 04 | 1
高钾 | SnO2 | SrO | 05 | 0.8064516129
高钾 | SnO2 | SrO | 06部位1 | 0.6944444444
高钾 | SnO2 | SrO | 06部位2 | 0.6756756757
高钾 | SnO2 | SrO | 07 | 1
高钾 | SnO2 | SrO | 09 | 1
高钾 | SnO2 | SrO | 10 | 1
高钾 | SnO2 | SrO | 12 | 1
高钾 | SnO2 | SrO | 13 | 1
高钾 | SnO2 | SrO | 14 | 1
高钾 | SnO2 | SrO | 16 | 0.8620689655
高钾 | SnO2 | SrO | 18 | 0.3676470588
高钾 | SnO2 | SrO | 21 | 1
高钾 | SnO2 | SrO | 22 | 1
高钾 | SnO2 | SrO | 27 | 1
高钾 | SnO2 | SO2 | 01 | 0.61
高钾 | SnO2 | SO2 | 03部位1 | 1
高钾 | SnO2 | SO2 | 03部位2 | 1
高钾 | SnO2 | SO2 | 04 | 0.6288659794
高钾 | SnO2 | SO2 | 05 | 0.5648148148
高钾 | SnO2 | SO2 | 06部位1 | 1
高钾 | SnO2 | SO2 | 06部位2 | 1
高钾 | SnO2 | SO2 | 07 | 1
高钾 | SnO2 | SO2 | 09 | 1
高钾 | SnO2 | SO2 | 10 | 1
高钾 | SnO2 | SO2 | 12 | 1
高钾 | SnO2 | SO2 | 13 | 1
高钾 | SnO2 | SO2 | 14 | 1
高钾 | SnO2 | SO2 | 16 | 1
高钾 | SnO2 | SO2 | 18 | 0.3333333333
高钾 | SnO2 | SO2 | 21 | 1
高钾 | SnO2 | SO2 | 22 | 1
高钾 | SnO2 | SO2 | 27 | 1
高钾 | SO2 | SiO2 | 01 | 0.6498417692
高钾 | SO2 | SiO2 | 03部位1 | 0.8879441845
高钾 | SO2 | SiO2 | 03部位2 | 0.9178847779
高钾 | SO2 | SiO2 | 04 | 0.6690496886
高钾 | SO2 | SiO2 | 05 | 0.5948065407
高钾 | SO2 | SiO2 | 06部位1 | 0.9106865845
高钾 | SO2 | SiO2 | 06部位2 | 0.9202113113
高钾 | SO2 | SiO2 | 07 | 0.8816116561
高钾 | SO2 | SiO2 | 09 | 0.8789268809
高钾 | SO2 | SiO2 | 10 | 0.8769713883
高钾 | SO2 | SiO2 | 12 | 0.8797451807
高钾 | SO2 | SiO2 | 13 | 0.9211944365
高钾 | SO2 | SiO2 | 14 | 0.9169574552
高钾 | SO2 | SiO2 | 16 | 0.9136660154
高钾 | SO2 | SiO2 | 18 | 0.8967052538
高钾 | SO2 | SiO2 | 21 | 0.8999575981
高钾 | SO2 | SiO2 | 22 | 0.8819272641
高钾 | SO2 | SiO2 | 27 | 0.8815102586
高钾 | SO2 | Na2O | 01 | 0.61
高钾 | SO2 | Na2O | 03部位1 | 1
高钾 | SO2 | Na2O | 03部位2 | 1
高钾 | SO2 | Na2O | 04 | 0.6288659794
高钾 | SO2 | Na2O | 05 | 0.5648148148
高钾 | SO2 | Na2O | 06部位1 | 1
高钾 | SO2 | Na2O | 06部位2 | 1
高钾 | SO2 | Na2O | 07 | 1
高钾 | SO2 | Na2O | 09 | 1
高钾 | SO2 | Na2O | 10 | 1
高钾 | SO2 | Na2O | 12 | 1
高钾 | SO2 | Na2O | 13 | 0.5931721195
高钾 | SO2 | Na2O | 14 | 0.5523178808
高钾 | SO2 | Na2O | 16 | 0.6650717703
高钾 | SO2 | Na2O | 18 | 1
高钾 | SO2 | Na2O | 21 | 1
高钾 | SO2 | Na2O | 22 | 1
高钾 | SO2 | Na2O | 27 | 1
高钾 | SO2 | K2O | 01 | 0.682150614
高钾 | SO2 | K2O | 03部位1 | 0.9173632673
高钾 | SO2 | K2O | 03部位2 | 0.8232478388
高钾 | SO2 | K2O | 04 | 0.7030738469
高钾 | SO2 | K2O | 05 | 0.6327363367
高钾 | SO2 | K2O | 06部位1 | 0.8865892129
高钾 | SO2 | K2O | 06部位2 | 0.8823799678
高钾 | SO2 | K2O | 07 | 1
高钾 | SO2 | K2O | 09 | 0.9898634138
高钾 | SO2 | K2O | 10 | 0.9842829077
高钾 | SO2 | K2O | 12 | 0.982771855
高钾 | SO2 | K2O | 13 | 0.8213700192
高钾 | SO2 | K2O | 14 | 0.8243078904
高钾 | SO2 | K2O | 16 | 0.7987107507
高钾 | SO2 | K2O | 18 | 0.8594763929
高钾 | SO2 | K2O | 21 | 1
高钾 | SO2 | K2O | 22 | 0.9873189958
高钾 | SO2 | K2O | 27 | 1
高钾 | SO2 | CaO | 01 | 0.6864776356
高钾 | SO2 | CaO | 03部位1 | 0.9451044654
高钾 | SO2 | CaO | 03部位2 | 0.8549722051
高钾 | SO2 | CaO | 04 | 0.7223276353
高钾 | SO2 | CaO | 05 | 0.6418094917
高钾 | SO2 | CaO | 06部位1 | 1
高钾 | SO2 | CaO | 06部位2 | 0.8648006997
高钾 | SO2 | CaO | 07 | 0.9700070077
高钾 | SO2 | CaO | 09 | 0.9823988644
高钾 | SO2 | CaO | 10 | 0.9939681172
高钾 | SO2 | CaO | 12 | 0.9796178344
高钾 | SO2 | CaO | 13 | 0.7990994112
高钾 | SO2 | CaO | 14 | 0.8078673982
高钾 | SO2 | CaO | 16 | 0.8071137026
高钾 | SO2 | CaO | 18 | 1
高钾 | SO2 | CaO | 21 | 0.8801983976
高钾 | SO2 | CaO | 22 | 0.9542258376
高钾 | SO2 | CaO | 27 | 0.973554649
高钾 | SO2 | MgO | 01 | 0.6595427207
高钾 | SO2 | MgO | 03部位1 | 1
高钾 | SO2 | MgO | 03部位2 | 0.8642201835
高钾 | SO2 | MgO | 04 | 0.7302696795
高钾 | SO2 | MgO | 05 | 0.6579116098
高钾 | SO2 | MgO | 06部位1 | 0.7810945274
高钾 | SO2 | MgO | 06部位2 | 0.803297328
高钾 | SO2 | MgO | 07 | 1
高钾 | SO2 | MgO | 09 | 1
高钾 | SO2 | MgO | 10 | 1
高钾 | SO2 | MgO | 12 | 1
高钾 | SO2 | MgO | 13 | 1
高钾 | SO2 | MgO | 14 | 0.9145631068
高钾 | SO2 | MgO | 16 | 0.9314436388
高钾 | SO2 | MgO | 18 | 0.8219895288
高钾 | SO2 | MgO | 21 | 0.8527459264
高钾 | SO2 | MgO | 22 | 0.9169370539
高钾 | SO2 | MgO | 27 | 0.9289940828
高钾 | SO2 | Al2O3 | 01 | 0.6439193092
高钾 | SO2 | Al2O3 | 03部位1 | 0.9180956224
高钾 | SO2 | Al2O3 | 03部位2 | 0.8921780043
高钾 | SO2 | Al2O3 | 04 | 0.6902947312
高钾 | SO2 | Al2O3 | 05 | 0.6227841116
高钾 | SO2 | Al2O3 | 06部位1 | 0.8032121426
高钾 | SO2 | Al2O3 | 06部位2 | 0.8191144708
高钾 | SO2 | Al2O3 | 07 | 0.958307012
高钾 | SO2 | Al2O3 | 09 | 0.9718129404
高钾 | SO2 | Al2O3 | 10 | 0.9825129534
高钾 | SO2 | Al2O3 | 12 | 0.9689163296
高钾 | SO2 | Al2O3 | 13 | 0.880781885
高钾 | SO2 | Al2O3 | 14 | 0.8313847278
高钾 | SO2 | Al2O3 | 16 | 0.8804410911
高钾 | SO2 | Al2O3 | 18 | 0.9371911038
高钾 | SO2 | Al2O3 | 21 | 0.880270793
高钾 | SO2 | Al2O3 | 22 | 0.9285860029
高钾 | SO2 | Al2O3 | 27 | 0.9477301125
高钾 | SO2 | Fe2O3 | 01 | 0.6671773994
高钾 | SO2 | Fe2O3 | 03部位1 | 1
高钾 | SO2 | Fe2O3 | 03部位2 | 0.8514953592
高钾 | SO2 | Fe2O3 | 04 | 0.7023292135
高钾 | SO2 | Fe2O3 | 05 | 0.6414592107
高钾 | SO2 | Fe2O3 | 06部位1 | 0.8382402707
高钾 | SO2 | Fe2O3 | 06部位2 | 0.6721845319
高钾 | SO2 | Fe2O3 | 07 | 0.9864595779
高钾 | SO2 | Fe2O3 | 09 | 0.9748130657
高钾 | SO2 | Fe2O3 | 10 | 0.9794385132
高钾 | SO2 | Fe2O3 | 12 | 0.9771203156
高钾 | SO2 | Fe2O3 | 13 | 0.811333115
高钾 | SO2 | Fe2O3 | 14 | 0.9611951882
高钾 | SO2 | Fe2O3 | 16 | 0.9672003124
高钾 | SO2 | Fe2O3 | 18 | 1
高钾 | SO2 | Fe2O3 | 21 | 0.8393764825
高钾 | SO2 | Fe2O3 | 22 | 0.9725166863
高钾 | SO2 | Fe2O3 | 27 | 0.9841080652
高钾 | SO2 | CuO | 01 | 0.6945120985
高钾 | SO2 | CuO | 03部位1 | 0.9613478692
高钾 | SO2 | CuO | 03部位2 | 0.7921600653
高钾 | SO2 | CuO | 04 | 0.6766848504
高钾 | SO2 | CuO | 05 | 0.6242450138
高钾 | SO2 | CuO | 06部位1 | 0.8854404382
高钾 | SO2 | CuO | 06部位2 | 0.8989805375
高钾 | SO2 | CuO | 07 | 0.8568904594
高钾 | SO2 | CuO | 09 | 0.9260143198
高钾 | SO2 | CuO | 10 | 0.9584980237
高钾 | SO2 | CuO | 12 | 0.9216152019
高钾 | SO2 | CuO | 13 | 0.8039784501
高钾 | SO2 | CuO | 14 | 0.9763462506
高钾 | SO2 | CuO | 16 | 0.947728383
高钾 | SO2 | CuO | 18 | 1
高钾 | SO2 | CuO | 21 | 0.8553791887
高钾 | SO2 | CuO | 22 | 0.9724310777
高钾 | SO2 | CuO | 27 | 0.9264565425
高钾 | SO2 | PbO | 01 | 0.61
高钾 | SO2 | PbO | 03部位1 | 0.9080882353
高钾 | SO2 | PbO | 03部位2 | 0.6365979381
高钾 | SO2 | PbO | 04 | 0.6288659794
高钾 | SO2 | PbO | 05 | 0.5648148148
高钾 | SO2 | PbO | 06部位1 | 0.925093633
高钾 | SO2 | PbO | 06部位2 | 0.8758865248
高钾 | SO2 | PbO | 07 | 1
高钾 | SO2 | PbO | 09 | 1
高钾 | SO2 | PbO | 10 | 1
高钾 | SO2 | PbO | 12 | 1
高钾 | SO2 | PbO | 13 | 1
高钾 | SO2 | PbO | 14 | 0.6039119804
高钾 | SO2 | PbO | 16 | 0.9573643411
高钾 | SO2 | PbO | 18 | 1
高钾 | SO2 | PbO | 21 | 0.711815562
高钾 | SO2 | PbO | 22 | 1
高钾 | SO2 | PbO | 27 | 1
高钾 | SO2 | BaO | 01 | 0.61
高钾 | SO2 | BaO | 03部位1 | 1
高钾 | SO2 | BaO | 03部位2 | 0.5565891473
高钾 | SO2 | BaO | 04 | 0.6288659794
高钾 | SO2 | BaO | 05 | 0.5648148148
高钾 | SO2 | BaO | 06部位1 | 0.722334004
高钾 | SO2 | BaO | 06部位2 | 0.7872807018
高钾 | SO2 | BaO | 07 | 1
高钾 | SO2 | BaO | 09 | 1
高钾 | SO2 | BaO | 10 | 1
高钾 | SO2 | BaO | 12 | 1
高钾 | SO2 | BaO | 13 | 1
高钾 | SO2 | BaO | 14 | 1
高钾 | SO2 | BaO | 16 | 1
高钾 | SO2 | BaO | 18 | 1
高钾 | SO2 | BaO | 21 | 0.6456834532
高钾 | SO2 | BaO | 22 | 1
高钾 | SO2 | BaO | 27 | 1
高钾 | SO2 | P2O5 | 01 | 0.6609708124
高钾 | SO2 | P2O5 | 03部位1 | 0.9334341906
高钾 | SO2 | P2O5 | 03部位2 | 0.9296835761
高钾 | SO2 | P2O5 | 04 | 0.6645380763
高钾 | SO2 | P2O5 | 05 | 0.5991880705
高钾 | SO2 | P2O5 | 06部位1 | 0.6888723483
高钾 | SO2 | P2O5 | 06部位2 | 0.6728462377
高钾 | SO2 | P2O5 | 07 | 0.9381652306
高钾 | SO2 | P2O5 | 09 | 0.9635606455
高钾 | SO2 | P2O5 | 10 | 1
高钾 | SO2 | P2O5 | 12 | 0.9840510367
高钾 | SO2 | P2O5 | 13 | 0.8793349169
高钾 | SO2 | P2O5 | 14 | 0.9830058417
高钾 | SO2 | P2O5 | 16 | 1
高钾 | SO2 | P2O5 | 18 | 0.8718794159
高钾 | SO2 | P2O5 | 21 | 0.8937711251
高钾 | SO2 | P2O5 | 22 | 0.9778129952
高钾 | SO2 | P2O5 | 27 | 0.9625585023
高钾 | SO2 | SrO | 01 | 0.61
高钾 | SO2 | SrO | 03部位1 | 1
高钾 | SO2 | SrO | 03部位2 | 0.7142857143
高钾 | SO2 | SrO | 04 | 0.6288659794
高钾 | SO2 | SrO | 05 | 0.6533847472
高钾 | SO2 | SrO | 06部位1 | 0.6944444444
高钾 | SO2 | SrO | 06部位2 | 0.6756756757
高钾 | SO2 | SrO | 07 | 1
高钾 | SO2 | SrO | 09 | 1
高钾 | SO2 | SrO | 10 | 1
高钾 | SO2 | SrO | 12 | 1
高钾 | SO2 | SrO | 13 | 1
高钾 | SO2 | SrO | 14 | 1
高钾 | SO2 | SrO | 16 | 0.8620689655
高钾 | SO2 | SrO | 18 | 0.78125
高钾 | SO2 | SrO | 21 | 1
高钾 | SO2 | SrO | 22 | 1
高钾 | SO2 | SrO | 27 | 1
高钾 | SO2 | SnO2 | 01 | 0.61
高钾 | SO2 | SnO2 | 03部位1 | 1
高钾 | SO2 | SnO2 | 03部位2 | 1
高钾 | SO2 | SnO2 | 04 | 0.6288659794
高钾 | SO2 | SnO2 | 05 | 0.5648148148
高钾 | SO2 | SnO2 | 06部位1 | 1
高钾 | SO2 | SnO2 | 06部位2 | 1
高钾 | SO2 | SnO2 | 07 | 1
高钾 | SO2 | SnO2 | 09 | 1
高钾 | SO2 | SnO2 | 10 | 1
高钾 | SO2 | SnO2 | 12 | 1
高钾 | SO2 | SnO2 | 13 | 1
高钾 | SO2 | SnO2 | 14 | 1
高钾 | SO2 | SnO2 | 16 | 1
高钾 | SO2 | SnO2 | 18 | 0.3333333333
高钾 | SO2 | SnO2 | 21 | 1
高钾 | SO2 | SnO2 | 22 | 1
高钾 | SO2 | SnO2 | 27 | 1
铅钡 | SiO2 | Na2O | 02 | 0.9192404148
铅钡 | SiO2 | Na2O | 08 | 0.953642566
铅钡 | SiO2 | Na2O | 08严重风化点 | 0.9892661461
铅钡 | SiO2 | Na2O | 11 | 0.9248006975
铅钡 | SiO2 | Na2O | 19 | 0.9330884234
铅钡 | SiO2 | Na2O | 20 | 0.9170267992
铅钡 | SiO2 | Na2O | 23未风化点 | 0.5894357596
铅钡 | SiO2 | Na2O | 24 | 0.9282446876
铅钡 | SiO2 | Na2O | 25未风化点 | 0.8944599172
铅钡 | SiO2 | Na2O | 26 | 0.9544171335
铅钡 | SiO2 | Na2O | 26严重风化点 | 0.9913884831
铅钡 | SiO2 | Na2O | 28未风化点 | 0.8582400623
铅钡 | SiO2 | Na2O | 29未风化点 | 0.9457091298
铅钡 | SiO2 | Na2O | 30部位1 | 0.9232436815
铅钡 | SiO2 | Na2O | 30部位2 | 0.9179068676
铅钡 | SiO2 | Na2O | 31 | 0.8621441154
铅钡 | SiO2 | Na2O | 32 | 0.8553307001
铅钡 | SiO2 | Na2O | 33 | 0.8451364284
铅钡 | SiO2 | Na2O | 34 | 0.9202688601
铅钡 | SiO2 | Na2O | 35 | 0.8621441154
铅钡 | SiO2 | Na2O | 36 | 0.8807229005
铅钡 | SiO2 | Na2O | 37 | 0.8727368743
铅钡 | SiO2 | Na2O | 38 | 0.9400342182
铅钡 | SiO2 | Na2O | 39 | 0.9403205456
铅钡 | SiO2 | Na2O | 40 | 0.9612879726
铅钡 | SiO2 | Na2O | 41 | 0.9573720003
铅钡 | SiO2 | Na2O | 42未风化点1 | 0.6780272368
铅钡 | SiO2 | Na2O | 42未风化点2 | 0.6810010747
铅钡 | SiO2 | Na2O | 43部位1 | 0.9710475224
铅钡 | SiO2 | Na2O | 43部位2 | 0.950205443
铅钡 | SiO2 | Na2O | 44未风化点 | 0.8534304709
铅钡 | SiO2 | Na2O | 45 | 0.8860328161
铅钡 | SiO2 | Na2O | 46 | 0.8819257884
铅钡 | SiO2 | Na2O | 47 | 0.73458109
铅钡 | SiO2 | Na2O | 48 | 0.9562911926
铅钡 | SiO2 | Na2O | 49 | 0.9348913173
铅钡 | SiO2 | Na2O | 49未风化点 | 0.8830619545
铅钡 | SiO2 | Na2O | 50 | 0.9584429167
铅钡 | SiO2 | Na2O | 50未风化点 | 0.9016273493
铅钡 | SiO2 | Na2O | 51部位1 | 0.9438596594
铅钡 | SiO2 | Na2O | 51部位2 | 0.9509744349
铅钡 | SiO2 | Na2O | 52 | 0.939361964
铅钡 | SiO2 | Na2O | 53未风化点 | 0.8601768452
铅钡 | SiO2 | Na2O | 54 | 0.9489338481
铅钡 | SiO2 | Na2O | 54严重风化点 | 0.9603900716
铅钡 | SiO2 | Na2O | 55 | 0.8593385806
铅钡 | SiO2 | Na2O | 56 | 0.9341268889
铅钡 | SiO2 | Na2O | 57 | 0.9421083591
铅钡 | SiO2 | Na2O | 58 | 0.9315033994
铅钡 | SiO2 | K2O | 02 | 0.67404619
铅钡 | SiO2 | K2O | 08 | 0.953642566
铅钡 | SiO2 | K2O | 08严重风化点 | 0.9892661461
铅钡 | SiO2 | K2O | 11 | 0.9686182222
铅钡 | SiO2 | K2O | 19 | 0.9330884234
铅钡 | SiO2 | K2O | 20 | 0.7717929656
铅钡 | SiO2 | K2O | 23未风化点 | 0.8846194573
铅钡 | SiO2 | K2O | 24 | 0.9282446876
铅钡 | SiO2 | K2O | 25未风化点 | 0.890711854
铅钡 | SiO2 | K2O | 26 | 0.9544171335
铅钡 | SiO2 | K2O | 26严重风化点 | 0.8274322619
铅钡 | SiO2 | K2O | 28未风化点 | 0.977039642
铅钡 | SiO2 | K2O | 29未风化点 | 0.9908826736
铅钡 | SiO2 | K2O | 30部位1 | 0.5936618538
铅钡 | SiO2 | K2O | 30部位2 | 0.9179068676
铅钡 | SiO2 | K2O | 31 | 0.8621441154
铅钡 | SiO2 | K2O | 32 | 0.9481293206
铅钡 | SiO2 | K2O | 33 | 0.9078486398
铅钡 | SiO2 | K2O | 34 | 0.9534071906
铅钡 | SiO2 | K2O | 35 | 0.8621441154
铅钡 | SiO2 | K2O | 36 | 0.9808080032
铅钡 | SiO2 | K2O | 37 | 0.9799188788
铅钡 | SiO2 | K2O | 38 | 0.9261752223
铅钡 | SiO2 | K2O | 39 | 0.9403205456
铅钡 | SiO2 | K2O | 40 | 0.9612879726
铅钡 | SiO2 | K2O | 41 | 0.8371601331
铅钡 | SiO2 | K2O | 42未风化点1 | 0.9591937216
铅钡 | SiO2 | K2O | 42未风化点2 | 0.9384815545
铅钡 | SiO2 | K2O | 43部位1 | 0.9710475224
铅钡 | SiO2 | K2O | 43部位2 | 0.950205443
铅钡 | SiO2 | K2O | 44未风化点 | 0.963068922
铅钡 | SiO2 | K2O | 45 | 0.9185252486
铅钡 | SiO2 | K2O | 46 | 0.9983761409
铅钡 | SiO2 | K2O | 47 | 0.9686673386
铅钡 | SiO2 | K2O | 48 | 0.9575416649
铅钡 | SiO2 | K2O | 49 | 0.9348913173
铅钡 | SiO2 | K2O | 49未风化点 | 0.9705622508
铅钡 | SiO2 | K2O | 50 | 0.9584429167
铅钡 | SiO2 | K2O | 50未风化点 | 0.9016273493
铅钡 | SiO2 | K2O | 51部位1 | 0.9438596594
铅钡 | SiO2 | K2O | 51部位2 | 0.9509744349
铅钡 | SiO2 | K2O | 52 | 0.9414182769
铅钡 | SiO2 | K2O | 53未风化点 | 0.9136687401
铅钡 | SiO2 | K2O | 54 | 0.8929864286
铅钡 | SiO2 | K2O | 54严重风化点 | 0.9603900716
铅钡 | SiO2 | K2O | 55 | 0.8938090543
铅钡 | SiO2 | K2O | 56 | 0.9341268889
铅钡 | SiO2 | K2O | 57 | 0.9421083591
铅钡 | SiO2 | K2O | 58 | 0.9000764045
铅钡 | SiO2 | CaO | 02 | 0.9810424388
铅钡 | SiO2 | CaO | 08 | 0.9814374989
铅钡 | SiO2 | CaO | 08严重风化点 | 0.8806528136
铅钡 | SiO2 | CaO | 11 | 0.9260866738
铅钡 | SiO2 | CaO | 19 | 0.9410229404
铅钡 | SiO2 | CaO | 20 | 0.9170267992
铅钡 | SiO2 | CaO | 23未风化点 | 0.9030365638
铅钡 | SiO2 | CaO | 24 | 0.9473009568
铅钡 | SiO2 | CaO | 25未风化点 | 0.9143704817
铅钡 | SiO2 | CaO | 26 | 0.9823952612
铅钡 | SiO2 | CaO | 26严重风化点 | 0.885437199
铅钡 | SiO2 | CaO | 28未风化点 | 0.906299057
铅钡 | SiO2 | CaO | 29未风化点 | 0.9841098446
铅钡 | SiO2 | CaO | 30部位1 | 0.8903322853
铅钡 | SiO2 | CaO | 30部位2 | 0.9046897367
铅钡 | SiO2 | CaO | 31 | 0.9207053307
铅钡 | SiO2 | CaO | 32 | 0.8711346911
铅钡 | SiO2 | CaO | 33 | 0.8667532504
铅钡 | SiO2 | CaO | 34 | 0.9517703484
铅钡 | SiO2 | CaO | 35 | 0.8753675255
铅钡 | SiO2 | CaO | 36 | 0.9269612739
铅钡 | SiO2 | CaO | 37 | 0.9051548419
铅钡 | SiO2 | CaO | 38 | 0.9538754484
铅钡 | SiO2 | CaO | 39 | 0.9878634137
铅钡 | SiO2 | CaO | 40 | 0.9567215832
铅钡 | SiO2 | CaO | 41 | 0.8449805531
铅钡 | SiO2 | CaO | 42未风化点1 | 0.9192430739
铅钡 | SiO2 | CaO | 42未风化点2 | 0.8893251057
铅钡 | SiO2 | CaO | 43部位1 | 0.8257091727
铅钡 | SiO2 | CaO | 43部位2 | 0.8051667186
铅钡 | SiO2 | CaO | 44未风化点 | 0.9536032956
铅钡 | SiO2 | CaO | 45 | 0.9009745072
铅钡 | SiO2 | CaO | 46 | 0.8819257884
铅钡 | SiO2 | CaO | 47 | 0.9217918573
铅钡 | SiO2 | CaO | 48 | 1
铅钡 | SiO2 | CaO | 49 | 0.8765619968
铅钡 | SiO2 | CaO | 49未风化点 | 0.9647706269
铅钡 | SiO2 | CaO | 50 | 0.90660793
铅钡 | SiO2 | CaO | 50未风化点 | 0.9670821996
铅钡 | SiO2 | CaO | 51部位1 | 0.9050799928
铅钡 | SiO2 | CaO | 51部位2 | 0.8444014192
铅钡 | SiO2 | CaO | 52 | 0.9599473149
铅钡 | SiO2 | CaO | 53未风化点 | 0.8940843061
铅钡 | SiO2 | CaO | 54 | 0.9152837605
铅钡 | SiO2 | CaO | 54严重风化点 | 0.9603900716
铅钡 | SiO2 | CaO | 55 | 0.9374675755
铅钡 | SiO2 | CaO | 56 | 0.9854877189
铅钡 | SiO2 | CaO | 57 | 0.9989553946
铅钡 | SiO2 | CaO | 58 | 0.9202417091
铅钡 | SiO2 | MgO | 02 | 0.922322586
铅钡 | SiO2 | MgO | 08 | 0.953642566
铅钡 | SiO2 | MgO | 08严重风化点 | 0.9892661461
铅钡 | SiO2 | MgO | 11 | 0.97853461
铅钡 | SiO2 | MgO | 19 | 0.9862239147
铅钡 | SiO2 | MgO | 20 | 0.9170267992
铅钡 | SiO2 | MgO | 23未风化点 | 0.9742203542
铅钡 | SiO2 | MgO | 24 | 0.9282446876
铅钡 | SiO2 | MgO | 25未风化点 | 0.890711854
铅钡 | SiO2 | MgO | 26 | 0.9544171335
铅钡 | SiO2 | MgO | 26严重风化点 | 0.9913884831
铅钡 | SiO2 | MgO | 28未风化点 | 0.9816030907
铅钡 | SiO2 | MgO | 29未风化点 | 0.9399241393
铅钡 | SiO2 | MgO | 30部位1 | 0.9437080966
铅钡 | SiO2 | MgO | 30部位2 | 0.9854604385
铅钡 | SiO2 | MgO | 31 | 0.9712763394
铅钡 | SiO2 | MgO | 32 | 0.8553307001
铅钡 | SiO2 | MgO | 33 | 0.9644992378
铅钡 | SiO2 | MgO | 34 | 0.9202688601
铅钡 | SiO2 | MgO | 35 | 0.8621441154
铅钡 | SiO2 | MgO | 36 | 0.9125301515
铅钡 | SiO2 | MgO | 37 | 0.8727368743
铅钡 | SiO2 | MgO | 38 | 0.9261752223
铅钡 | SiO2 | MgO | 39 | 0.9403205456
铅钡 | SiO2 | MgO | 40 | 0.9612879726
铅钡 | SiO2 | MgO | 41 | 0.7382689862
铅钡 | SiO2 | MgO | 42未风化点1 | 0.9665411889
铅钡 | SiO2 | MgO | 42未风化点2 | 0.9572151657
铅钡 | SiO2 | MgO | 43部位1 | 0.9092623217
铅钡 | SiO2 | MgO | 43部位2 | 0.9208184839
铅钡 | SiO2 | MgO | 44未风化点 | 0.8715901615
铅钡 | SiO2 | MgO | 45 | 0.9612792283
铅钡 | SiO2 | MgO | 46 | 0.9009461986
铅钡 | SiO2 | MgO | 47 | 0.9655917366
铅钡 | SiO2 | MgO | 48 | 0.912842702
铅钡 | SiO2 | MgO | 49 | 0.8734412437
铅钡 | SiO2 | MgO | 49未风化点 | 0.9591596144
铅钡 | SiO2 | MgO | 50 | 0.9758503023
铅钡 | SiO2 | MgO | 50未风化点 | 0.9708440049
铅钡 | SiO2 | MgO | 51部位1 | 0.8976186558
铅钡 | SiO2 | MgO | 51部位2 | 0.8620257866
铅钡 | SiO2 | MgO | 52 | 0.9827103158
铅钡 | SiO2 | MgO | 53未风化点 | 0.9883487406
铅钡 | SiO2 | MgO | 54 | 0.8826879803
铅钡 | SiO2 | MgO | 54严重风化点 | 0.8923949113
铅钡 | SiO2 | MgO | 55 | 0.8938090543
铅钡 | SiO2 | MgO | 56 | 0.9341268889
铅钡 | SiO2 | MgO | 57 | 0.9421083591
铅钡 | SiO2 | MgO | 58 | 0.9602166746
铅钡 | SiO2 | Al2O3 | 02 | 0.9441908213
铅钡 | SiO2 | Al2O3 | 08 | 0.986120445
铅钡 | SiO2 | Al2O3 | 08严重风化点 | 0.9832450818
铅钡 | SiO2 | Al2O3 | 11 | 0.9881575964
铅钡 | SiO2 | Al2O3 | 19 | 0.9807932511
铅钡 | SiO2 | Al2O3 | 20 | 0.9530476424
铅钡 | SiO2 | Al2O3 | 23未风化点 | 0.9142174042
铅钡 | SiO2 | Al2O3 | 24 | 0.9649502418
铅钡 | SiO2 | Al2O3 | 25未风化点 | 0.9313340682
铅钡 | SiO2 | Al2O3 | 26 | 0.971139007
铅钡 | SiO2 | Al2O3 | 26严重风化点 | 0.9794237284
铅钡 | SiO2 | Al2O3 | 28未风化点 | 0.9578164077
铅钡 | SiO2 | Al2O3 | 29未风化点 | 0.8228308792
铅钡 | SiO2 | Al2O3 | 30部位1 | 0.9725185219
铅钡 | SiO2 | Al2O3 | 30部位2 | 0.990754546
铅钡 | SiO2 | Al2O3 | 31 | 0.9261450849
铅钡 | SiO2 | Al2O3 | 32 | 0.9022715099
铅钡 | SiO2 | Al2O3 | 33 | 0.8907304889
铅钡 | SiO2 | Al2O3 | 34 | 0.9570417617
铅钡 | SiO2 | Al2O3 | 35 | 0.890642012
铅钡 | SiO2 | Al2O3 | 36 | 0.9482113664
铅钡 | SiO2 | Al2O3 | 37 | 0.9296118398
铅钡 | SiO2 | Al2O3 | 38 | 0.9867067523
铅钡 | SiO2 | Al2O3 | 39 | 0.9518546488
铅钡 | SiO2 | Al2O3 | 40 | 0.9721261415
铅钡 | SiO2 | Al2O3 | 41 | 0.9610015435
铅钡 | SiO2 | Al2O3 | 42未风化点1 | 0.9677742679
铅钡 | SiO2 | Al2O3 | 42未风化点2 | 0.9797098802
铅钡 | SiO2 | Al2O3 | 43部位1 | 0.9732773016
铅钡 | SiO2 | Al2O3 | 43部位2 | 0.966403026
铅钡 | SiO2 | Al2O3 | 44未风化点 | 0.8481653179
铅钡 | SiO2 | Al2O3 | 45 | 0.9806079474
铅钡 | SiO2 | Al2O3 | 46 | 0.9896787096
铅钡 | SiO2 | Al2O3 | 47 | 0.9559379577
铅钡 | SiO2 | Al2O3 | 48 | 0.8184814612
铅钡 | SiO2 | Al2O3 | 49 | 0.9360675322
铅钡 | SiO2 | Al2O3 | 49未风化点 | 0.9667584207
铅钡 | SiO2 | Al2O3 | 50 | 0.9958975222
铅钡 | SiO2 | Al2O3 | 50未风化点 | 0.9981141458
铅钡 | SiO2 | Al2O3 | 51部位1 | 0.9301356591
铅钡 | SiO2 | Al2O3 | 51部位2 | 0.9877322074
铅钡 | SiO2 | Al2O3 | 52 | 0.9686822553
铅钡 | SiO2 | Al2O3 | 53未风化点 | 0.9989614061
铅钡 | SiO2 | Al2O3 | 54 | 0.9501848082
铅钡 | SiO2 | Al2O3 | 54严重风化点 | 0.9504701172
铅钡 | SiO2 | Al2O3 | 55 | 0.9246962969
铅钡 | SiO2 | Al2O3 | 56 | 0.9776718579
铅钡 | SiO2 | Al2O3 | 57 | 0.9947639714
铅钡 | SiO2 | Al2O3 | 58 | 0.983796266
铅钡 | SiO2 | Fe2O3 | 02 | 0.8478368692
铅钡 | SiO2 | Fe2O3 | 08 | 0.953642566
铅钡 | SiO2 | Fe2O3 | 08严重风化点 | 0.9892661461
铅钡 | SiO2 | Fe2O3 | 11 | 0.9248006975
铅钡 | SiO2 | Fe2O3 | 19 | 0.8934643274
铅钡 | SiO2 | Fe2O3 | 20 | 0.8877779772
铅钡 | SiO2 | Fe2O3 | 23未风化点 | 0.8846194573
铅钡 | SiO2 | Fe2O3 | 24 | 0.9282446876
铅钡 | SiO2 | Fe2O3 | 25未风化点 | 0.9091278605
铅钡 | SiO2 | Fe2O3 | 26 | 0.9544171335
铅钡 | SiO2 | Fe2O3 | 26严重风化点 | 0.9913884831
铅钡 | SiO2 | Fe2O3 | 28未风化点 | 0.9040854624
铅钡 | SiO2 | Fe2O3 | 29未风化点 | 0.9644840312
铅钡 | SiO2 | Fe2O3 | 30部位1 | 0.8185598472
铅钡 | SiO2 | Fe2O3 | 30部位2 | 0.7664547934
铅钡 | SiO2 | Fe2O3 | 31 | 0.6662900555
铅钡 | SiO2 | Fe2O3 | 32 | 0.9755825371
铅钡 | SiO2 | Fe2O3 | 33 | 0.8451364284
铅钡 | SiO2 | Fe2O3 | 34 | 0.9814435161
铅钡 | SiO2 | Fe2O3 | 35 | 0.8807467073
铅钡 | SiO2 | Fe2O3 | 36 | 0.9526176992
铅钡 | SiO2 | Fe2O3 | 37 | 0.8727368743
铅钡 | SiO2 | Fe2O3 | 38 | 0.9634677642
铅钡 | SiO2 | Fe2O3 | 39 | 0.9403205456
铅钡 | SiO2 | Fe2O3 | 40 | 0.9872739115
铅钡 | SiO2 | Fe2O3 | 41 | 0.8245973239
铅钡 | SiO2 | Fe2O3 | 42未风化点1 | 0.889459739
铅钡 | SiO2 | Fe2O3 | 42未风化点2 | 0.8893251057
铅钡 | SiO2 | Fe2O3 | 43部位1 | 0.9267923645
铅钡 | SiO2 | Fe2O3 | 43部位2 | 0.8716942303
铅钡 | SiO2 | Fe2O3 | 44未风化点 | 0.9649122634
铅钡 | SiO2 | Fe2O3 | 45 | 0.8705938641
铅钡 | SiO2 | Fe2O3 | 46 | 0.8819257884
铅钡 | SiO2 | Fe2O3 | 47 | 0.8889214505
铅钡 | SiO2 | Fe2O3 | 48 | 0.9819280092
铅钡 | SiO2 | Fe2O3 | 49 | 0.7550016115
铅钡 | SiO2 | Fe2O3 | 49未风化点 | 0.9524909965
铅钡 | SiO2 | Fe2O3 | 50 | 0.996532207
铅钡 | SiO2 | Fe2O3 | 50未风化点 | 0.9016273493
铅钡 | SiO2 | Fe2O3 | 51部位1 | 0.8998520973
铅钡 | SiO2 | Fe2O3 | 51部位2 | 0.9918118767
铅钡 | SiO2 | Fe2O3 | 52 | 0.971740022
铅钡 | SiO2 | Fe2O3 | 53未风化点 | 0.8662297811
铅钡 | SiO2 | Fe2O3 | 54 | 0.9489338481
铅钡 | SiO2 | Fe2O3 | 54严重风化点 | 0.9603900716
铅钡 | SiO2 | Fe2O3 | 55 | 0.8938090543
铅钡 | SiO2 | Fe2O3 | 56 | 0.9341268889
铅钡 | SiO2 | Fe2O3 | 57 | 0.9421083591
铅钡 | SiO2 | Fe2O3 | 58 | 0.9526679832
铅钡 | SiO2 | CuO | 02 | 0.930423536
铅钡 | SiO2 | CuO | 08 | 0.6783393288
铅钡 | SiO2 | CuO | 08严重风化点 | 0.8723398567
铅钡 | SiO2 | CuO | 11 | 0.8577085497
铅钡 | SiO2 | CuO | 19 | 0.9057232951
铅钡 | SiO2 | CuO | 20 | 0.8701803016
铅钡 | SiO2 | CuO | 23未风化点 | 0.9811429401
铅钡 | SiO2 | CuO | 24 | 0.7421524253
铅钡 | SiO2 | CuO | 25未风化点 | 0.9377582125
铅钡 | SiO2 | CuO | 26 | 0.6742698124
铅钡 | SiO2 | CuO | 26严重风化点 | 0.8535048405
铅钡 | SiO2 | CuO | 28未风化点 | 0.8706406291
铅钡 | SiO2 | CuO | 29未风化点 | 0.8957857835
铅钡 | SiO2 | CuO | 30部位1 | 0.9232436815
铅钡 | SiO2 | CuO | 30部位2 | 0.9179068676
铅钡 | SiO2 | CuO | 31 | 0.8789111949
铅钡 | SiO2 | CuO | 32 | 0.85939701
铅钡 | SiO2 | CuO | 33 | 0.862362831
铅钡 | SiO2 | CuO | 34 | 0.9894119372
铅钡 | SiO2 | CuO | 35 | 0.8681666993
铅钡 | SiO2 | CuO | 36 | 0.9419236808
铅钡 | SiO2 | CuO | 37 | 0.9951891266
铅钡 | SiO2 | CuO | 38 | 0.9587748418
铅钡 | SiO2 | CuO | 39 | 0.9811500307
铅钡 | SiO2 | CuO | 40 | 0.9612879726
铅钡 | SiO2 | CuO | 41 | 0.9662106522
铅钡 | SiO2 | CuO | 42未风化点1 | 0.9908069519
铅钡 | SiO2 | CuO | 42未风化点2 | 0.9885109016
铅钡 | SiO2 | CuO | 43部位1 | 0.8074170847
铅钡 | SiO2 | CuO | 43部位2 | 0.9776927941
铅钡 | SiO2 | CuO | 44未风化点 | 0.8883332894
铅钡 | SiO2 | CuO | 45 | 0.8912754237
铅钡 | SiO2 | CuO | 46 | 0.9131093295
铅钡 | SiO2 | CuO | 47 | 0.9155241956
铅钡 | SiO2 | CuO | 48 | 0.8854955863
铅钡 | SiO2 | CuO | 49 | 0.9667064445
铅钡 | SiO2 | CuO | 49未风化点 | 0.9010689643
铅钡 | SiO2 | CuO | 50 | 0.9874094596
铅钡 | SiO2 | CuO | 50未风化点 | 0.9311829658
铅钡 | SiO2 | CuO | 51部位1 | 0.9913749906
铅钡 | SiO2 | CuO | 51部位2 | 0.9863531811
铅钡 | SiO2 | CuO | 52 | 0.9736868571
铅钡 | SiO2 | CuO | 53未风化点 | 0.8870976541
铅钡 | SiO2 | CuO | 54 | 0.988070329
铅钡 | SiO2 | CuO | 54严重风化点 | 0.9752032039
铅钡 | SiO2 | CuO | 55 | 0.9297499803
铅钡 | SiO2 | CuO | 56 | 0.970130237
铅钡 | SiO2 | CuO | 57 | 0.9968967986
铅钡 | SiO2 | CuO | 58 | 0.9232278396
铅钡 | SiO2 | PbO | 02 | 0.9561485747
铅钡 | SiO2 | PbO | 08 | 0.9690282079
铅钡 | SiO2 | PbO | 08严重风化点 | 0.92557634
铅钡 | SiO2 | PbO | 11 | 0.9907374666
铅钡 | SiO2 | PbO | 19 | 0.9533424939
铅钡 | SiO2 | PbO | 20 | 0.9397428178
铅钡 | SiO2 | PbO | 23未风化点 | 0.9239567098
铅钡 | SiO2 | PbO | 24 | 0.9954465516
铅钡 | SiO2 | PbO | 25未风化点 | 0.9687286841
铅钡 | SiO2 | PbO | 26 | 0.9659764373
铅钡 | SiO2 | PbO | 26严重风化点 | 0.9298857518
铅钡 | SiO2 | PbO | 28未风化点 | 0.8955807737
铅钡 | SiO2 | PbO | 29未风化点 | 0.8939254287
铅钡 | SiO2 | PbO | 30部位1 | 0.9734166429
铅钡 | SiO2 | PbO | 30部位2 | 0.9834611703
铅钡 | SiO2 | PbO | 31 | 0.8984807646
铅钡 | SiO2 | PbO | 32 | 0.8983668014
铅钡 | SiO2 | PbO | 33 | 0.8791693263
铅钡 | SiO2 | PbO | 34 | 0.9573188583
铅钡 | SiO2 | PbO | 35 | 0.9112441073
铅钡 | SiO2 | PbO | 36 | 0.9790800364
铅钡 | SiO2 | PbO | 37 | 0.9116135934
铅钡 | SiO2 | PbO | 38 | 0.9439870241
铅钡 | SiO2 | PbO | 39 | 0.9018777721
铅钡 | SiO2 | PbO | 40 | 0.8635478229
铅钡 | SiO2 | PbO | 41 | 0.9260893632
铅钡 | SiO2 | PbO | 42未风化点1 | 0.9413875845
铅钡 | SiO2 | PbO | 42未风化点2 | 0.9368379731
铅钡 | SiO2 | PbO | 43部位1 | 0.8778825413
铅钡 | SiO2 | PbO | 43部位2 | 0.9313439969
铅钡 | SiO2 | PbO | 44未风化点 | 0.9019146954
铅钡 | SiO2 | PbO | 45 | 0.9063557991
铅钡 | SiO2 | PbO | 46 | 0.9413411427
铅钡 | SiO2 | PbO | 47 | 0.9496987195
铅钡 | SiO2 | PbO | 48 | 0.9218433712
铅钡 | SiO2 | PbO | 49 | 0.9741664122
铅钡 | SiO2 | PbO | 49未风化点 | 0.9370526223
铅钡 | SiO2 | PbO | 50 | 0.9253806573
铅钡 | SiO2 | PbO | 50未风化点 | 0.9781431353
铅钡 | SiO2 | PbO | 51部位1 | 0.9488939783
铅钡 | SiO2 | PbO | 51部位2 | 0.9147066186
铅钡 | SiO2 | PbO | 52 | 0.9333043705
铅钡 | SiO2 | PbO | 53未风化点 | 0.8962898888
铅钡 | SiO2 | PbO | 54 | 0.9068953161
铅钡 | SiO2 | PbO | 54严重风化点 | 0.8898880185
铅钡 | SiO2 | PbO | 55 | 0.9751346782
铅钡 | SiO2 | PbO | 56 | 0.9563133059
铅钡 | SiO2 | PbO | 57 | 0.9383819697
铅钡 | SiO2 | PbO | 58 | 0.9640579233
铅钡 | SiO2 | BaO | 02 | 0.9192404148
铅钡 | SiO2 | BaO | 08 | 0.8116415574
铅钡 | SiO2 | BaO | 08严重风化点 | 0.790929539
铅钡 | SiO2 | BaO | 11 | 0.9527324988
铅钡 | SiO2 | BaO | 19 | 0.977036346
铅钡 | SiO2 | BaO | 20 | 0.8920604814
铅钡 | SiO2 | BaO | 23未风化点 | 0.9769779851
铅钡 | SiO2 | BaO | 24 | 0.8633140699
铅钡 | SiO2 | BaO | 25未风化点 | 0.9409308019
铅钡 | SiO2 | BaO | 26 | 0.8050799022
铅钡 | SiO2 | BaO | 26严重风化点 | 0.7633470898
铅钡 | SiO2 | BaO | 28未风化点 | 0.8859180654
铅钡 | SiO2 | BaO | 29未风化点 | 0.8808544256
铅钡 | SiO2 | BaO | 30部位1 | 0.991214456
铅钡 | SiO2 | BaO | 30部位2 | 0.9969030586
铅钡 | SiO2 | BaO | 31 | 0.8856746189
铅钡 | SiO2 | BaO | 32 | 0.8887569728
铅钡 | SiO2 | BaO | 33 | 0.8686184382
铅钡 | SiO2 | BaO | 34 | 0.9972584847
铅钡 | SiO2 | BaO | 35 | 0.9019417961
铅钡 | SiO2 | BaO | 36 | 0.9989884579
铅钡 | SiO2 | BaO | 37 | 0.949981846
铅钡 | SiO2 | BaO | 38 | 0.9922736594
铅钡 | SiO2 | BaO | 39 | 0.9991291968
铅钡 | SiO2 | BaO | 40 | 0.9810730286
铅钡 | SiO2 | BaO | 41 | 0.9590491499
铅钡 | SiO2 | BaO | 42未风化点1 | 0.9709326286
铅钡 | SiO2 | BaO | 42未风化点2 | 0.97426626
铅钡 | SiO2 | BaO | 43部位1 | 0.9660400947
铅钡 | SiO2 | BaO | 43部位2 | 0.9774888095
铅钡 | SiO2 | BaO | 44未风化点 | 0.9088486682
铅钡 | SiO2 | BaO | 45 | 0.9524846809
铅钡 | SiO2 | BaO | 46 | 0.9585557192
铅钡 | SiO2 | BaO | 47 | 0.9598850017
铅钡 | SiO2 | BaO | 48 | 0.940340984
铅钡 | SiO2 | BaO | 49 | 0.9855336211
铅钡 | SiO2 | BaO | 49未风化点 | 0.9135179884
铅钡 | SiO2 | BaO | 50 | 0.9226170215
铅钡 | SiO2 | BaO | 50未风化点 | 0.949613439
铅钡 | SiO2 | BaO | 51部位1 | 0.980048856
铅钡 | SiO2 | BaO | 51部位2 | 0.9509744349
铅钡 | SiO2 | BaO | 52 | 0.9853123616
铅钡 | SiO2 | BaO | 53未风化点 | 0.9315989301
铅钡 | SiO2 | BaO | 54 | 0.9911759915
铅钡 | SiO2 | BaO | 54严重风化点 | 0.9603900716
铅钡 | SiO2 | BaO | 55 | 0.9549517158
铅钡 | SiO2 | BaO | 56 | 0.9363496581
铅钡 | SiO2 | BaO | 57 | 0.9143141649
铅钡 | SiO2 | BaO | 58 | 0.9955076572
铅钡 | SiO2 | P2O5 | 02 | 0.9862768049
铅钡 | SiO2 | P2O5 | 08 | 0.9490078378
铅钡 | SiO2 | P2O5 | 08严重风化点 | 0.8295574703
铅钡 | SiO2 | P2O5 | 11 | 0.8422853181
铅钡 | SiO2 | P2O5 | 19 | 0.8466961607
铅钡 | SiO2 | P2O5 | 20 | 0.9312107068
铅钡 | SiO2 | P2O5 | 23未风化点 | 0.8846194573
铅钡 | SiO2 | P2O5 | 24 | 0.931720639
铅钡 | SiO2 | P2O5 | 25未风化点 | 0.8950603654
铅钡 | SiO2 | P2O5 | 26 | 0.9602665009
铅钡 | SiO2 | P2O5 | 26严重风化点 | 0.859113628
铅钡 | SiO2 | P2O5 | 28未风化点 | 0.8808095445
铅钡 | SiO2 | P2O5 | 29未风化点 | 0.8758234389
铅钡 | SiO2 | P2O5 | 30部位1 | 0.9232436815
铅钡 | SiO2 | P2O5 | 30部位2 | 0.9533275849
铅钡 | SiO2 | P2O5 | 31 | 0.8981558505
铅钡 | SiO2 | P2O5 | 32 | 0.8589160468
铅钡 | SiO2 | P2O5 | 33 | 0.8478104592
铅钡 | SiO2 | P2O5 | 34 | 0.9286099817
铅钡 | SiO2 | P2O5 | 35 | 0.8712002867
铅钡 | SiO2 | P2O5 | 36 | 0.9142065879
铅钡 | SiO2 | P2O5 | 37 | 0.905872939
铅钡 | SiO2 | P2O5 | 38 | 0.9381482316
铅钡 | SiO2 | P2O5 | 39 | 0.9707170782
铅钡 | SiO2 | P2O5 | 40 | 0.9902714862
铅钡 | SiO2 | P2O5 | 41 | 0.8554938384
铅钡 | SiO2 | P2O5 | 42未风化点1 | 0.8912803958
铅钡 | SiO2 | P2O5 | 42未风化点2 | 0.8893251057
铅钡 | SiO2 | P2O5 | 43部位1 | 0.9710475224
铅钡 | SiO2 | P2O5 | 43部位2 | 0.7603420359
铅钡 | SiO2 | P2O5 | 44未风化点 | 0.8715901615
铅钡 | SiO2 | P2O5 | 45 | 0.8705938641
铅钡 | SiO2 | P2O5 | 46 | 0.8864142367
铅钡 | SiO2 | P2O5 | 47 | 0.8911956781
铅钡 | SiO2 | P2O5 | 48 | 0.9109685774
铅钡 | SiO2 | P2O5 | 49 | 0.80109314
铅钡 | SiO2 | P2O5 | 49未风化点 | 0.9916636979
铅钡 | SiO2 | P2O5 | 50 | 0.8787886487
铅钡 | SiO2 | P2O5 | 50未风化点 | 0.9326763189
铅钡 | SiO2 | P2O5 | 51部位1 | 0.8529985808
铅钡 | SiO2 | P2O5 | 51部位2 | 0.8340830203
铅钡 | SiO2 | P2O5 | 52 | 0.9082849406
铅钡 | SiO2 | P2O5 | 53未风化点 | 0.8662297811
铅钡 | SiO2 | P2O5 | 54 | 0.937041393
铅钡 | SiO2 | P2O5 | 54严重风化点 | 0.733310992
铅钡 | SiO2 | P2O5 | 55 | 0.9019088281
铅钡 | SiO2 | P2O5 | 56 | 0.9983212307
铅钡 | SiO2 | P2O5 | 57 | 0.9421083591
铅钡 | SiO2 | P2O5 | 58 | 0.8447152765
铅钡 | SiO2 | SrO | 02 | 0.965026895
铅钡 | SiO2 | SrO | 08 | 0.9513087719
铅钡 | SiO2 | SrO | 08严重风化点 | 0.88307352
铅钡 | SiO2 | SrO | 11 | 0.9818550641
铅钡 | SiO2 | SrO | 19 | 0.980300232
铅钡 | SiO2 | SrO | 20 | 0.9170267992
铅钡 | SiO2 | SrO | 23未风化点 | 0.9608141931
铅钡 | SiO2 | SrO | 24 | 0.8552966376
铅钡 | SiO2 | SrO | 25未风化点 | 0.936008073
铅钡 | SiO2 | SrO | 26 | 0.9313010039
铅钡 | SiO2 | SrO | 26严重风化点 | 0.8627968754
铅钡 | SiO2 | SrO | 28未风化点 | 0.8829423694
铅钡 | SiO2 | SrO | 29未风化点 | 0.9211161424
铅钡 | SiO2 | SrO | 30部位1 | 0.9889009757
铅钡 | SiO2 | SrO | 30部位2 | 0.9613156473
铅钡 | SiO2 | SrO | 31 | 0.9272972355
铅钡 | SiO2 | SrO | 32 | 0.8553307001
铅钡 | SiO2 | SrO | 33 | 0.8451364284
铅钡 | SiO2 | SrO | 34 | 0.9738281567
铅钡 | SiO2 | SrO | 35 | 0.8621441154
铅钡 | SiO2 | SrO | 36 | 0.9651666949
铅钡 | SiO2 | SrO | 37 | 0.9419671236
铅钡 | SiO2 | SrO | 38 | 0.969978055
铅钡 | SiO2 | SrO | 39 | 0.9078331496
铅钡 | SiO2 | SrO | 40 | 0.8743277383
铅钡 | SiO2 | SrO | 41 | 0.9238441927
铅钡 | SiO2 | SrO | 42未风化点1 | 0.9716291151
铅钡 | SiO2 | SrO | 42未风化点2 | 0.8893251057
铅钡 | SiO2 | SrO | 43部位1 | 0.8746419272
铅钡 | SiO2 | SrO | 43部位2 | 0.9306172096
铅钡 | SiO2 | SrO | 44未风化点 | 0.9287652374
铅钡 | SiO2 | SrO | 45 | 0.9206738717
铅钡 | SiO2 | SrO | 46 | 0.9832152426
铅钡 | SiO2 | SrO | 47 | 0.9047897367
铅钡 | SiO2 | SrO | 48 | 0.9421538646
铅钡 | SiO2 | SrO | 49 | 0.9482267461
铅钡 | SiO2 | SrO | 49未风化点 | 0.9515405526
铅钡 | SiO2 | SrO | 50 | 0.8808905199
铅钡 | SiO2 | SrO | 50未风化点 | 0.9554516975
铅钡 | SiO2 | SrO | 51部位1 | 0.9562534622
铅钡 | SiO2 | SrO | 51部位2 | 0.9509744349
铅钡 | SiO2 | SrO | 52 | 0.9464472095
铅钡 | SiO2 | SrO | 53未风化点 | 0.924999484
铅钡 | SiO2 | SrO | 54 | 0.8442214589
铅钡 | SiO2 | SrO | 54严重风化点 | 0.7922104911
铅钡 | SiO2 | SrO | 55 | 0.8938090543
铅钡 | SiO2 | SrO | 56 | 0.9341268889
铅钡 | SiO2 | SrO | 57 | 0.9421083591
铅钡 | SiO2 | SrO | 58 | 0.99173235
铅钡 | SiO2 | SnO2 | 02 | 0.9192404148
铅钡 | SiO2 | SnO2 | 08 | 0.953642566
铅钡 | SiO2 | SnO2 | 08严重风化点 | 0.9892661461
铅钡 | SiO2 | SnO2 | 11 | 0.9248006975
铅钡 | SiO2 | SnO2 | 19 | 0.9330884234
铅钡 | SiO2 | SnO2 | 20 | 0.9170267992
铅钡 | SiO2 | SnO2 | 23未风化点 | 0.8846194573
铅钡 | SiO2 | SnO2 | 24 | 0.9282446876
铅钡 | SiO2 | SnO2 | 25未风化点 | 0.890711854
铅钡 | SiO2 | SnO2 | 26 | 0.9544171335
铅钡 | SiO2 | SnO2 | 26严重风化点 | 0.9913884831
铅钡 | SiO2 | SnO2 | 28未风化点 | 0.8278879391
铅钡 | SiO2 | SnO2 | 29未风化点 | 0.8668870839
铅钡 | SiO2 | SnO2 | 30部位1 | 0.6384853261
铅钡 | SiO2 | SnO2 | 30部位2 | 0.615416654
铅钡 | SiO2 | SnO2 | 31 | 0.8621441154
铅钡 | SiO2 | SnO2 | 32 | 0.8553307001
铅钡 | SiO2 | SnO2 | 33 | 0.8451364284
铅钡 | SiO2 | SnO2 | 34 | 0.9202688601
铅钡 | SiO2 | SnO2 | 35 | 0.8621441154
铅钡 | SiO2 | SnO2 | 36 | 0.9125301515
铅钡 | SiO2 | SnO2 | 37 | 0.8727368743
铅钡 | SiO2 | SnO2 | 38 | 0.9261752223
铅钡 | SiO2 | SnO2 | 39 | 0.9403205456
铅钡 | SiO2 | SnO2 | 40 | 0.9612879726
铅钡 | SiO2 | SnO2 | 41 | 0.9573720003
铅钡 | SiO2 | SnO2 | 42未风化点1 | 0.889459739
铅钡 | SiO2 | SnO2 | 42未风化点2 | 0.8893251057
铅钡 | SiO2 | SnO2 | 43部位1 | 0.9710475224
铅钡 | SiO2 | SnO2 | 43部位2 | 0.950205443
铅钡 | SiO2 | SnO2 | 44未风化点 | 0.8715901615
铅钡 | SiO2 | SnO2 | 45 | 0.8705938641
铅钡 | SiO2 | SnO2 | 46 | 0.8819257884
铅钡 | SiO2 | SnO2 | 47 | 0.8889214505
铅钡 | SiO2 | SnO2 | 48 | 0.3334529483
铅钡 | SiO2 | SnO2 | 49 | 0.9348913173
铅钡 | SiO2 | SnO2 | 49未风化点 | 0.8830619545
铅钡 | SiO2 | SnO2 | 50 | 0.9584429167
铅钡 | SiO2 | SnO2 | 50未风化点 | 0.9016273493
铅钡 | SiO2 | SnO2 | 51部位1 | 0.5869834178
铅钡 | SiO2 | SnO2 | 51部位2 | 0.9509744349
铅钡 | SiO2 | SnO2 | 52 | 0.9414182769
铅钡 | SiO2 | SnO2 | 53未风化点 | 0.8662297811
铅钡 | SiO2 | SnO2 | 54 | 0.9489338481
铅钡 | SiO2 | SnO2 | 54严重风化点 | 0.9603900716
铅钡 | SiO2 | SnO2 | 55 | 0.8938090543
铅钡 | SiO2 | SnO2 | 56 | 0.9341268889
铅钡 | SiO2 | SnO2 | 57 | 0.9421083591
铅钡 | SiO2 | SnO2 | 58 | 0.9315033994
铅钡 | SiO2 | SO2 | 02 | 0.9192404148
铅钡 | SiO2 | SO2 | 08 | 0.7963887852
铅钡 | SiO2 | SO2 | 08严重风化点 | 0.3616356757
铅钡 | SiO2 | SO2 | 11 | 0.9248006975
铅钡 | SiO2 | SO2 | 19 | 0.9330884234
铅钡 | SiO2 | SO2 | 20 | 0.9170267992
铅钡 | SiO2 | SO2 | 23未风化点 | 0.8846194573
铅钡 | SiO2 | SO2 | 24 | 0.9282446876
铅钡 | SiO2 | SO2 | 25未风化点 | 0.890711854
铅钡 | SiO2 | SO2 | 26 | 0.84514751
铅钡 | SiO2 | SO2 | 26严重风化点 | 0.3476886643
铅钡 | SiO2 | SO2 | 28未风化点 | 0.8582400623
铅钡 | SiO2 | SO2 | 29未风化点 | 0.8668870839
铅钡 | SiO2 | SO2 | 30部位1 | 0.9232436815
铅钡 | SiO2 | SO2 | 30部位2 | 0.9179068676
铅钡 | SiO2 | SO2 | 31 | 0.8621441154
铅钡 | SiO2 | SO2 | 32 | 0.8553307001
铅钡 | SiO2 | SO2 | 33 | 0.8451364284
铅钡 | SiO2 | SO2 | 34 | 0.9202688601
铅钡 | SiO2 | SO2 | 35 | 0.8621441154
铅钡 | SiO2 | SO2 | 36 | 0.9125301515
铅钡 | SiO2 | SO2 | 37 | 0.777525636
铅钡 | SiO2 | SO2 | 38 | 0.9261752223
铅钡 | SiO2 | SO2 | 39 | 0.9403205456
铅钡 | SiO2 | SO2 | 40 | 0.9612879726
铅钡 | SiO2 | SO2 | 41 | 0.9573720003
铅钡 | SiO2 | SO2 | 42未风化点1 | 0.889459739
铅钡 | SiO2 | SO2 | 42未风化点2 | 0.8893251057
铅钡 | SiO2 | SO2 | 43部位1 | 0.9710475224
铅钡 | SiO2 | SO2 | 43部位2 | 0.950205443
铅钡 | SiO2 | SO2 | 44未风化点 | 0.8715901615
铅钡 | SiO2 | SO2 | 45 | 0.8705938641
铅钡 | SiO2 | SO2 | 46 | 0.8819257884
铅钡 | SiO2 | SO2 | 47 | 0.8889214505
铅钡 | SiO2 | SO2 | 48 | 0.8854955863
铅钡 | SiO2 | SO2 | 49 | 0.9348913173
铅钡 | SiO2 | SO2 | 49未风化点 | 0.8830619545
铅钡 | SiO2 | SO2 | 50 | 0.9584429167
铅钡 | SiO2 | SO2 | 50未风化点 | 0.9016273493
铅钡 | SiO2 | SO2 | 51部位1 | 0.9438596594
铅钡 | SiO2 | SO2 | 51部位2 | 0.9509744349
铅钡 | SiO2 | SO2 | 52 | 0.9414182769
铅钡 | SiO2 | SO2 | 53未风化点 | 0.8662297811
铅钡 | SiO2 | SO2 | 54 | 0.9489338481
铅钡 | SiO2 | SO2 | 54严重风化点 | 0.9603900716
铅钡 | SiO2 | SO2 | 55 | 0.8938090543
铅钡 | SiO2 | SO2 | 56 | 0.9341268889
铅钡 | SiO2 | SO2 | 57 | 0.9421083591
铅钡 | SiO2 | SO2 | 58 | 0.9315033994
铅钡 | Na2O | SiO2 | 02 | 0.9205919392
铅钡 | Na2O | SiO2 | 08 | 0.9543041838
铅钡 | Na2O | SiO2 | 08严重风化点 | 0.9891583128
铅钡 | Na2O | SiO2 | 11 | 0.9260442591
铅钡 | Na2O | SiO2 | 19 | 0.9341685267
铅钡 | Na2O | SiO2 | 20 | 0.9184209241
铅钡 | Na2O | SiO2 | 23未风化点 | 0.5947264224
铅钡 | Na2O | SiO2 | 24 | 0.9294206924
铅钡 | Na2O | SiO2 | 25未风化点 | 0.8962759603
铅钡 | Na2O | SiO2 | 26 | 0.9550626162
铅钡 | Na2O | SiO2 | 26严重风化点 | 0.9912330434
铅钡 | Na2O | SiO2 | 28未风化点 | 0.8606860916
铅钡 | Na2O | SiO2 | 29未风化点 | 0.9465344846
铅钡 | Na2O | SiO2 | 30部位1 | 0.9245176132
铅钡 | Na2O | SiO2 | 30部位2 | 0.9192840817
铅钡 | Na2O | SiO2 | 31 | 0.8645250397
铅钡 | Na2O | SiO2 | 32 | 0.8578248065
铅钡 | Na2O | SiO2 | 33 | 0.8477960262
铅钡 | Na2O | SiO2 | 34 | 0.9216005184
铅钡 | Na2O | SiO2 | 35 | 0.8645250397
铅钡 | Na2O | SiO2 | 36 | 0.8827847278
铅钡 | Na2O | SiO2 | 37 | 0.8749377416
铅钡 | Na2O | SiO2 | 38 | 0.9409749916
铅钡 | Na2O | SiO2 | 39 | 0.9412555296
铅钡 | Na2O | SiO2 | 40 | 0.9617891695
铅钡 | Na2O | SiO2 | 41 | 0.957955687
铅钡 | Na2O | SiO2 | 42未风化点1 | 0.6827386141
铅钡 | Na2O | SiO2 | 42未风化点2 | 0.685686872
铅钡 | Na2O | SiO2 | 43部位1 | 0.9713401915
铅钡 | Na2O | SiO2 | 43部位2 | 0.9509383403
铅钡 | Na2O | SiO2 | 44未风化点 | 0.8559557753
铅钡 | Na2O | SiO2 | 45 | 0.8880006298
铅钡 | Na2O | SiO2 | 46 | 0.8839664278
铅钡 | Na2O | SiO2 | 47 | 0.7387379678
铅钡 | Na2O | SiO2 | 48 | 0.9568975272
铅钡 | Na2O | SiO2 | 49 | 0.9359354601
铅钡 | Na2O | SiO2 | 49未风化点 | 0.8850825222
铅钡 | Na2O | SiO2 | 50 | 0.9590041117
铅钡 | Na2O | SiO2 | 50未风化点 | 0.9033118315
铅钡 | Na2O | SiO2 | 51部位1 | 0.9447227857
铅钡 | Na2O | SiO2 | 51部位2 | 0.95169143
铅钡 | Na2O | SiO2 | 52 | 0.9403163157
铅钡 | Na2O | SiO2 | 53未风化点 | 0.8625906608
铅钡 | Na2O | SiO2 | 54 | 0.9496929837
铅钡 | Na2O | SiO2 | 54严重风化点 | 0.9609102425
铅钡 | Na2O | SiO2 | 55 | 0.8617663592
铅钡 | Na2O | SiO2 | 56 | 0.9351862965
铅钡 | Na2O | SiO2 | 57 | 0.9430071127
铅钡 | Na2O | SiO2 | 58 | 0.9326149988
铅钡 | Na2O | K2O | 02 | 0.6412456734
铅钡 | Na2O | K2O | 08 | 1
铅钡 | Na2O | K2O | 08严重风化点 | 1
铅钡 | Na2O | K2O | 11 | 0.8993671618
铅钡 | Na2O | K2O | 19 | 1
铅钡 | Na2O | K2O | 20 | 0.7255289721
铅钡 | Na2O | K2O | 23未风化点 | 0.5526895699
铅钡 | Na2O | K2O | 24 | 1
铅钡 | Na2O | K2O | 25未风化点 | 0.8090250079
铅钡 | Na2O | K2O | 26 | 1
铅钡 | Na2O | K2O | 26严重风化点 | 0.8243143626
铅钡 | Na2O | K2O | 28未风化点 | 0.8783223822
铅钡 | Na2O | K2O | 29未风化点 | 0.9382328287
铅钡 | Na2O | K2O | 30部位1 | 0.571010531
铅钡 | Na2O | K2O | 30部位2 | 1
铅钡 | Na2O | K2O | 31 | 1
铅钡 | Na2O | K2O | 32 | 0.8993671618
铅钡 | Na2O | K2O | 33 | 0.9259914909
铅钡 | Na2O | K2O | 34 | 0.8824521776
铅钡 | Na2O | K2O | 35 | 1
铅钡 | Na2O | K2O | 36 | 0.8678570767
铅钡 | Na2O | K2O | 37 | 0.8908293819
铅钡 | Na2O | K2O | 38 | 0.8764085901
铅钡 | Na2O | K2O | 39 | 1
铅钡 | Na2O | K2O | 40 | 1
铅钡 | Na2O | K2O | 41 | 0.8100823787
铅钡 | Na2O | K2O | 42未风化点1 | 0.6637289128
铅钡 | Na2O | K2O | 42未风化点2 | 0.7173893571
铅钡 | Na2O | K2O | 43部位1 | 1
铅钡 | Na2O | K2O | 43部位2 | 1
铅钡 | Na2O | K2O | 44未风化点 | 0.8290963065
铅钡 | Na2O | K2O | 45 | 0.8242588171
铅钡 | Na2O | K2O | 46 | 0.8824521776
铅钡 | Na2O | K2O | 47 | 0.7566126883
铅钡 | Na2O | K2O | 48 | 0.9184822836
铅钡 | Na2O | K2O | 49 | 1
铅钡 | Na2O | K2O | 49未风化点 | 0.8621826392
铅钡 | Na2O | K2O | 50 | 1
铅钡 | Na2O | K2O | 50未风化点 | 1
铅钡 | Na2O | K2O | 51部位1 | 1
铅钡 | Na2O | K2O | 51部位2 | 1
铅钡 | Na2O | K2O | 52 | 0.889149605
铅钡 | Na2O | K2O | 53未风化点 | 0.7986947127
铅钡 | Na2O | K2O | 54 | 0.8543331763
铅钡 | Na2O | K2O | 54严重风化点 | 1
铅钡 | Na2O | K2O | 55 | 0.783127557
铅钡 | Na2O | K2O | 56 | 1
铅钡 | Na2O | K2O | 57 | 1
铅钡 | Na2O | K2O | 58 | 0.8466253497
铅钡 | Na2O | CaO | 02 | 0.9045649315
铅钡 | Na2O | CaO | 08 | 0.9374452877
铅钡 | Na2O | CaO | 08严重风化点 | 0.8742574129
铅钡 | Na2O | CaO | 11 | 0.8633671786
铅钡 | Na2O | CaO | 19 | 0.8833101156
铅钡 | Na2O | CaO | 20 | 1
铅钡 | Na2O | CaO | 23未风化点 | 0.5596627366
铅钡 | Na2O | CaO | 24 | 0.9792487965
铅钡 | Na2O | CaO | 25未风化点 | 0.8280538993
铅钡 | Na2O | CaO | 26 | 0.9390328805
铅钡 | Na2O | CaO | 26严重风化点 | 0.8805047641
铅钡 | Na2O | CaO | 28未风化点 | 0.943025488
铅钡 | Na2O | CaO | 29未风化点 | 0.9612186304
铅钡 | Na2O | CaO | 30部位1 | 0.8316415543
铅钡 | Na2O | CaO | 30部位2 | 0.839511198
铅钡 | Na2O | CaO | 31 | 0.9327145561
铅钡 | Na2O | CaO | 32 | 0.9796813405
铅钡 | Na2O | CaO | 33 | 0.9719535518
铅钡 | Na2O | CaO | 34 | 0.9660268221
铅钡 | Na2O | CaO | 35 | 0.9831554973
铅钡 | Na2O | CaO | 36 | 0.8263257281
铅钡 | Na2O | CaO | 37 | 0.9614205704
铅钡 | Na2O | CaO | 38 | 0.9006079398
铅钡 | Na2O | CaO | 39 | 0.9523386046
铅钡 | Na2O | CaO | 40 | 0.9222430227
铅钡 | Na2O | CaO | 41 | 0.8172391308
铅钡 | Na2O | CaO | 42未风化点1 | 0.6447686398
铅钡 | Na2O | CaO | 42未风化点2 | 0.6327386246
铅钡 | Na2O | CaO | 43部位1 | 0.808893657
铅钡 | Na2O | CaO | 43部位2 | 0.7760616068
铅钡 | Na2O | CaO | 44未风化点 | 0.8222258881
铅钡 | Na2O | CaO | 45 | 0.8104065385
铅钡 | Na2O | CaO | 46 | 1
铅钡 | Na2O | CaO | 47 | 0.6959071888
铅钡 | Na2O | CaO | 48 | 0.9565764579
铅钡 | Na2O | CaO | 49 | 0.8288444793
铅钡 | Na2O | CaO | 49未风化点 | 0.9142596462
铅钡 | Na2O | CaO | 50 | 0.8742574129
铅钡 | Na2O | CaO | 50未风化点 | 0.8766763749
铅钡 | Na2O | CaO | 51部位1 | 0.8610210074
铅钡 | Na2O | CaO | 51部位2 | 0.8121518269
铅钡 | Na2O | CaO | 52 | 0.9781650176
铅钡 | Na2O | CaO | 53未风化点 | 0.7840151917
铅钡 | Na2O | CaO | 54 | 0.8742574129
铅钡 | Na2O | CaO | 54严重风化点 | 1
铅钡 | Na2O | CaO | 55 | 0.8156721597
铅钡 | Na2O | CaO | 56 | 0.9482669177
铅钡 | Na2O | CaO | 57 | 0.9442298992
铅钡 | Na2O | CaO | 58 | 0.8640398636
铅钡 | Na2O | MgO | 02 | 0.8554609115
铅钡 | Na2O | MgO | 08 | 1
铅钡 | Na2O | MgO | 08严重风化点 | 1
铅钡 | Na2O | MgO | 11 | 0.907718881
铅钡 | Na2O | MgO | 19 | 0.9221007095
铅钡 | Na2O | MgO | 20 | 1
铅钡 | Na2O | MgO | 23未风化点 | 0.5855927956
铅钡 | Na2O | MgO | 24 | 1
铅钡 | Na2O | MgO | 25未风化点 | 0.8090250079
铅钡 | Na2O | MgO | 26 | 1
铅钡 | Na2O | MgO | 26严重风化点 | 1
铅钡 | Na2O | MgO | 28未风化点 | 0.874747641
铅钡 | Na2O | MgO | 29未风化点 | 0.8933876979
铅钡 | Na2O | MgO | 30部位1 | 0.8769444281
铅钡 | Na2O | MgO | 30部位2 | 0.9319444809
铅钡 | Na2O | MgO | 31 | 0.8869680738
铅钡 | Na2O | MgO | 32 | 1
铅钡 | Na2O | MgO | 33 | 0.874747641
铅钡 | Na2O | MgO | 34 | 1
铅钡 | Na2O | MgO | 35 | 1
铅钡 | Na2O | MgO | 36 | 0.8150897518
铅钡 | Na2O | MgO | 37 | 1
铅钡 | Na2O | MgO | 38 | 0.8764085901
铅钡 | Na2O | MgO | 39 | 1
铅钡 | Na2O | MgO | 40 | 1
铅钡 | Na2O | MgO | 41 | 0.7189588959
铅钡 | Na2O | MgO | 42未风化点1 | 0.6990616169
铅钡 | Na2O | MgO | 42未风化点2 | 0.7070462328
铅钡 | Na2O | MgO | 43部位1 | 0.8869680738
铅钡 | Na2O | MgO | 43部位2 | 0.8802603754
铅钡 | Na2O | MgO | 44未风化点 | 0.7617903012
铅钡 | Na2O | MgO | 45 | 0.8577333559
铅钡 | Na2O | MgO | 46 | 0.8070230118
铅钡 | Na2O | MgO | 47 | 0.7200175503
铅钡 | Na2O | MgO | 48 | 0.8781505941
铅钡 | Na2O | MgO | 49 | 0.826115378
铅钡 | Na2O | MgO | 49未风化点 | 0.853370312
铅钡 | Na2O | MgO | 50 | 0.936945604
铅钡 | Na2O | MgO | 50未风化点 | 0.9282285353
铅钡 | Na2O | MgO | 51部位1 | 0.8544143329
铅钡 | Na2O | MgO | 51部位2 | 0.8280744176
铅钡 | Na2O | MgO | 52 | 0.9560984813
铅钡 | Na2O | MgO | 53未风化点 | 0.8715201319
铅钡 | Na2O | MgO | 54 | 0.8451091064
铅钡 | Na2O | MgO | 54严重风化点 | 0.8628593721
铅钡 | Na2O | MgO | 55 | 0.783127557
铅钡 | Na2O | MgO | 56 | 1
铅钡 | Na2O | MgO | 57 | 1
铅钡 | Na2O | MgO | 58 | 0.8983776645
铅钡 | Na2O | Al2O3 | 02 | 0.8738158969
铅钡 | Na2O | Al2O3 | 08 | 0.9673328813
铅钡 | Na2O | Al2O3 | 08严重风化点 | 0.9727873415
铅钡 | Na2O | Al2O3 | 11 | 0.9365114438
铅钡 | Na2O | Al2O3 | 19 | 0.917456343
铅钡 | Na2O | Al2O3 | 20 | 0.8792373308
铅钡 | Na2O | Al2O3 | 23未风化点 | 0.5638416754
铅钡 | Na2O | Al2O3 | 24 | 0.9614730762
铅钡 | Na2O | Al2O3 | 25未风化点 | 0.8416286518
铅钡 | Na2O | Al2O3 | 26 | 0.982664617
铅钡 | Na2O | Al2O3 | 26严重风化点 | 0.9711207879
铅钡 | Na2O | Al2O3 | 28未风化点 | 0.8940960593
铅钡 | Na2O | Al2O3 | 29未风化点 | 0.7890299323
铅钡 | Na2O | Al2O3 | 30部位1 | 0.9012033669
铅钡 | Na2O | Al2O3 | 30部位2 | 0.9113455641
铅钡 | Na2O | Al2O3 | 31 | 0.9273191963
铅钡 | Na2O | Al2O3 | 32 | 0.9438627747
铅钡 | Na2O | Al2O3 | 33 | 0.9440873444
铅钡 | Na2O | Al2O3 | 34 | 0.9607746669
铅钡 | Na2O | Al2O3 | 35 | 0.9649804089
铅钡 | Na2O | Al2O3 | 36 | 0.8427894203
铅钡 | Na2O | Al2O3 | 37 | 0.9358488153
铅钡 | Na2O | Al2O3 | 38 | 0.9291505056
铅钡 | Na2O | Al2O3 | 39 | 0.9875559486
铅钡 | Na2O | Al2O3 | 40 | 0.9887863995
铅钡 | Na2O | Al2O3 | 41 | 0.922575858
铅钡 | Na2O | Al2O3 | 42未风化点1 | 0.6677347387
铅钡 | Na2O | Al2O3 | 42未风化点2 | 0.6955120008
铅钡 | Na2O | Al2O3 | 43部位1 | 0.9463389326
铅钡 | Na2O | Al2O3 | 43部位2 | 0.9208630165
铅钡 | Na2O | Al2O3 | 44未风化点 | 0.9929376841
铅钡 | Na2O | Al2O3 | 45 | 0.8727426203
铅钡 | Na2O | Al2O3 | 46 | 0.8922865487
铅钡 | Na2O | Al2O3 | 47 | 0.7147545076
铅钡 | Na2O | Al2O3 | 48 | 0.7922345203
铅钡 | Na2O | Al2O3 | 49 | 0.880603217
铅钡 | Na2O | Al2O3 | 49未风化点 | 0.8592459409
铅钡 | Na2O | Al2O3 | 50 | 0.9549938104
铅钡 | Na2O | Al2O3 | 50未风化点 | 0.9051091439
铅钡 | Na2O | Al2O3 | 51部位1 | 0.8831511544
铅钡 | Na2O | Al2O3 | 51部位2 | 0.9405070043
铅钡 | Na2O | Al2O3 | 52 | 0.9128784089
铅钡 | Na2O | Al2O3 | 53未风化点 | 0.863609283
铅钡 | Na2O | Al2O3 | 54 | 0.9053156491
铅钡 | Na2O | Al2O3 | 54严重风化点 | 0.9157624409
铅钡 | Na2O | Al2O3 | 55 | 0.8061988954
铅钡 | Na2O | Al2O3 | 56 | 0.9554537177
铅钡 | Na2O | Al2O3 | 57 | 0.9479214452
铅钡 | Na2O | Al2O3 | 58 | 0.9185182177
铅钡 | Na2O | Fe2O3 | 02 | 0.7923293426
铅钡 | Na2O | Fe2O3 | 08 | 1
铅钡 | Na2O | Fe2O3 | 08严重风化点 | 1
铅钡 | Na2O | Fe2O3 | 11 | 1
铅钡 | Na2O | Fe2O3 | 19 | 0.8421643975
铅钡 | Na2O | Fe2O3 | 20 | 0.8245509912
铅钡 | Na2O | Fe2O3 | 23未风化点 | 0.5526895699
铅钡 | Na2O | Fe2O3 | 24 | 1
铅钡 | Na2O | Fe2O3 | 25未风化点 | 0.9826678307
铅钡 | Na2O | Fe2O3 | 26 | 1
铅钡 | Na2O | Fe2O3 | 26严重风化点 | 1
铅钡 | Na2O | Fe2O3 | 28未风化点 | 0.9453805915
铅钡 | Na2O | Fe2O3 | 29未风化点 | 0.9802697114
铅钡 | Na2O | Fe2O3 | 30部位1 | 0.7699774878
铅钡 | Na2O | Fe2O3 | 30部位2 | 0.7214453303
铅钡 | Na2O | Fe2O3 | 31 | 0.6072387591
铅钡 | Na2O | Fe2O3 | 32 | 0.8764896766
铅钡 | Na2O | Fe2O3 | 33 | 1
铅钡 | Na2O | Fe2O3 | 34 | 0.9378840057
铅钡 | Na2O | Fe2O3 | 35 | 0.9766049332
铅钡 | Na2O | Fe2O3 | 36 | 0.8461911819
铅钡 | Na2O | Fe2O3 | 37 | 1
铅钡 | Na2O | Fe2O3 | 38 | 0.9089628022
铅钡 | Na2O | Fe2O3 | 39 | 1
铅钡 | Na2O | Fe2O3 | 40 | 0.9739243421
铅钡 | Na2O | Fe2O3 | 41 | 0.7985706211
铅钡 | Na2O | Fe2O3 | 42未风化点1 | 0.6302933878
铅钡 | Na2O | Fe2O3 | 42未风化点2 | 0.6327386246
铅钡 | Na2O | Fe2O3 | 43部位1 | 0.9032646796
铅钡 | Na2O | Fe2O3 | 43部位2 | 0.8362102435
铅钡 | Na2O | Fe2O3 | 44未风化点 | 0.8304317709
铅钡 | Na2O | Fe2O3 | 45 | 0.7862737027
铅钡 | Na2O | Fe2O3 | 46 | 1
铅钡 | Na2O | Fe2O3 | 47 | 0.6774154372
铅钡 | Na2O | Fe2O3 | 48 | 0.9403876171
铅钡 | Na2O | Fe2O3 | 49 | 0.7214453303
铅钡 | Na2O | Fe2O3 | 49未风化点 | 0.8482039516
铅钡 | Na2O | Fe2O3 | 50 | 0.9555644678
铅钡 | Na2O | Fe2O3 | 50未风化点 | 1
铅钡 | Na2O | Fe2O3 | 51部位1 | 0.8563927411
铅钡 | Na2O | Fe2O3 | 51部位2 | 0.9441228493
铅钡 | Na2O | Fe2O3 | 52 | 0.9155331534
铅钡 | Na2O | Fe2O3 | 53未风化点 | 0.7629782019
铅钡 | Na2O | Fe2O3 | 54 | 1
铅钡 | Na2O | Fe2O3 | 54严重风化点 | 1
铅钡 | Na2O | Fe2O3 | 55 | 0.783127557
铅钡 | Na2O | Fe2O3 | 56 | 1
铅钡 | Na2O | Fe2O3 | 57 | 1
铅钡 | Na2O | Fe2O3 | 58 | 0.8919121263
铅钡 | Na2O | CuO | 02 | 0.9873759534
铅钡 | Na2O | CuO | 08 | 0.6614151282
铅钡 | Na2O | CuO | 08严重风化点 | 0.8662441838
铅钡 | Na2O | CuO | 11 | 0.8048731422
铅钡 | Na2O | CuO | 19 | 0.8528031234
铅钡 | Na2O | CuO | 20 | 0.8096801507
铅钡 | Na2O | CuO | 23未风化点 | 0.6015756729
铅钡 | Na2O | CuO | 24 | 0.7062052643
铅钡 | Na2O | CuO | 25未风化点 | 0.846754429
铅钡 | Na2O | CuO | 26 | 0.6579909472
铅钡 | Na2O | CuO | 26严重风化点 | 0.8495965092
铅钡 | Na2O | CuO | 28未风化点 | 0.9840314452
铅钡 | Na2O | CuO | 29未风化点 | 0.9455154483
铅钡 | Na2O | CuO | 30部位1 | 1
铅钡 | Na2O | CuO | 30部位2 | 1
铅钡 | Na2O | CuO | 31 | 0.9788213246
铅钡 | Na2O | CuO | 32 | 0.9946198732
铅钡 | Na2O | CuO | 33 | 0.977409944
铅钡 | Na2O | CuO | 34 | 0.9308785757
铅钡 | Na2O | CuO | 35 | 0.992193452
铅钡 | Na2O | CuO | 36 | 0.8379280516
铅钡 | Na2O | CuO | 37 | 0.8710678625
铅钡 | Na2O | CuO | 38 | 0.9048768999
铅钡 | Na2O | CuO | 39 | 0.9585211169
铅钡 | Na2O | CuO | 40 | 1
铅钡 | Na2O | CuO | 41 | 0.9907432736
铅钡 | Na2O | CuO | 42未风化点1 | 0.6871596036
铅钡 | Na2O | CuO | 42未风化点2 | 0.6912398133
铅钡 | Na2O | CuO | 43部位1 | 0.7917122067
铅钡 | Na2O | CuO | 43部位2 | 0.9308785757
铅钡 | Na2O | CuO | 44未风化点 | 0.7742622604
铅钡 | Na2O | CuO | 45 | 0.8027234127
铅钡 | Na2O | CuO | 46 | 0.9635168171
铅钡 | Na2O | CuO | 47 | 0.6924079063
铅钡 | Na2O | CuO | 48 | 0.924427238
铅钡 | Na2O | CuO | 49 | 0.9667231022
铅钡 | Na2O | CuO | 49未风化点 | 0.9783504117
铅钡 | Na2O | CuO | 50 | 0.9473576687
铅钡 | Na2O | CuO | 50未风化点 | 0.9667231022
铅钡 | Na2O | CuO | 51部位1 | 0.9368826905
铅钡 | Na2O | CuO | 51部位2 | 0.9644307263
铅钡 | Na2O | CuO | 52 | 0.917222705
铅钡 | Na2O | CuO | 53未风化点 | 0.7787561334
铅钡 | Na2O | CuO | 54 | 0.9607854526
铅钡 | Na2O | CuO | 54严重风化点 | 0.9381793771
铅钡 | Na2O | CuO | 55 | 0.809952142
铅钡 | Na2O | CuO | 56 | 0.9626046384
铅钡 | Na2O | CuO | 57 | 0.9460355045
铅钡 | Na2O | CuO | 58 | 0.8666133385
铅钡 | Na2O | PbO | 02 | 0.8838184357
铅钡 | Na2O | PbO | 08 | 0.926365309
铅钡 | Na2O | PbO | 08严重风化点 | 0.9174846848
铅钡 | Na2O | PbO | 11 | 0.9342569177
铅钡 | Na2O | PbO | 19 | 0.8939128283
铅钡 | Na2O | PbO | 20 | 0.9748723576
铅钡 | Na2O | PbO | 23未风化点 | 0.5674489037
铅钡 | Na2O | PbO | 24 | 0.9252725338
铅钡 | Na2O | PbO | 25未风化点 | 0.8713506293
铅钡 | Na2O | PbO | 26 | 0.924348068
铅钡 | Na2O | PbO | 26严重风化点 | 0.9234254477
铅钡 | Na2O | PbO | 28未风化点 | 0.9546501254
铅钡 | Na2O | PbO | 29未风化点 | 0.9434888926
铅钡 | Na2O | PbO | 30部位1 | 0.9019574338
铅钡 | Na2O | PbO | 30部位2 | 0.9053068151
铅钡 | Na2O | PbO | 31 | 0.9561427136
铅钡 | Na2O | PbO | 32 | 0.948077928
铅钡 | Na2O | PbO | 33 | 0.9571319047
铅钡 | Na2O | PbO | 34 | 0.8857277042
铅钡 | Na2O | PbO | 35 | 0.9424071957
铅钡 | Na2O | PbO | 36 | 0.8996567746
铅钡 | Na2O | PbO | 37 | 0.9543976061
铅钡 | Na2O | PbO | 38 | 0.9956631833
铅钡 | Na2O | PbO | 39 | 0.8553244063
铅钡 | Na2O | PbO | 40 | 0.8371074511
铅钡 | Na2O | PbO | 41 | 0.8910429848
铅钡 | Na2O | PbO | 42未风化点1 | 0.6553417266
铅钡 | Na2O | PbO | 42未风化点2 | 0.655880474
铅钡 | Na2O | PbO | 43部位1 | 0.8577236885
铅钡 | Na2O | PbO | 43部位2 | 0.8896588329
铅钡 | Na2O | PbO | 44未风化点 | 0.784328147
铅钡 | Na2O | PbO | 45 | 0.8146607381
铅钡 | Na2O | PbO | 46 | 0.9345957144
铅钡 | Na2O | PbO | 47 | 0.7113377703
铅钡 | Na2O | PbO | 48 | 0.9631962506
铅钡 | Na2O | PbO | 49 | 0.9134662357
铅钡 | Na2O | PbO | 49未风化点 | 0.9400255835
铅钡 | Na2O | PbO | 50 | 0.8913071212
铅钡 | Na2O | PbO | 50未风化点 | 0.9217976233
铅钡 | Na2O | PbO | 51部位1 | 0.8996634659
铅钡 | Na2O | PbO | 51部位2 | 0.8754338007
铅钡 | Na2O | PbO | 52 | 0.9932890759
铅钡 | Na2O | PbO | 53未风化点 | 0.7856729663
铅钡 | Na2O | PbO | 54 | 0.8667692695
铅钡 | Na2O | PbO | 54严重风化点 | 0.8605672856
铅钡 | Na2O | PbO | 55 | 0.8433892655
铅钡 | Na2O | PbO | 56 | 0.8974034565
铅钡 | Na2O | PbO | 57 | 0.8888917162
铅钡 | Na2O | PbO | 58 | 0.9016644151
铅钡 | Na2O | BaO | 02 | 1
铅钡 | Na2O | BaO | 08 | 0.7842151024
铅钡 | Na2O | BaO | 08严重风化点 | 0.7875344172
铅钡 | Na2O | BaO | 11 | 0.8859551187
铅钡 | Na2O | BaO | 19 | 0.9549843133
铅钡 | Na2O | BaO | 20 | 0.8281617178
铅钡 | Na2O | BaO | 23未风化点 | 0.5865659226
铅钡 | Na2O | BaO | 24 | 0.8122774141
铅钡 | Na2O | BaO | 25未风化点 | 0.8492827832
铅钡 | Na2O | BaO | 26 | 0.7787268462
铅钡 | Na2O | BaO | 26严重风化点 | 0.7619966118
铅钡 | Na2O | BaO | 28未风化点 | 0.9656279792
铅钡 | Na2O | BaO | 29未风化点 | 0.9292577657
铅钡 | Na2O | BaO | 30部位1 | 0.9168736474
铅钡 | Na2O | BaO | 30部位2 | 0.9164294524
铅钡 | Na2O | BaO | 31 | 0.9707485946
铅钡 | Na2O | BaO | 32 | 0.9587759357
铅钡 | Na2O | BaO | 33 | 0.9696704224
铅钡 | Na2O | BaO | 34 | 0.9190266743
铅钡 | Na2O | BaO | 35 | 0.9523399808
铅钡 | Na2O | BaO | 36 | 0.8838309254
铅钡 | Na2O | BaO | 37 | 0.916503455
铅钡 | Na2O | BaO | 38 | 0.9480803954
铅钡 | Na2O | BaO | 39 | 0.9401909215
铅钡 | Na2O | BaO | 40 | 0.9443369547
铅钡 | Na2O | BaO | 41 | 0.9208161514
铅钡 | Na2O | BaO | 42未风化点1 | 0.6692034062
铅钡 | Na2O | BaO | 42未风化点2 | 0.673595613
铅钡 | Na2O | BaO | 43部位1 | 0.9396460523
铅钡 | Na2O | BaO | 43部位2 | 0.9720788717
铅钡 | Na2O | BaO | 44未风化点 | 0.7894498009
铅钡 | Na2O | BaO | 45 | 0.8508786524
铅钡 | Na2O | BaO | 46 | 0.9185803913
铅钡 | Na2O | BaO | 47 | 0.7169098054
铅钡 | Na2O | BaO | 48 | 0.9829515164
铅钡 | Na2O | BaO | 49 | 0.948995572
铅钡 | Na2O | BaO | 49未风化点 | 0.9643972262
铅钡 | Na2O | BaO | 50 | 0.888799667
铅钡 | Na2O | BaO | 50未风化点 | 0.9480443368
铅钡 | Na2O | BaO | 51部位1 | 0.9269831304
铅钡 | Na2O | BaO | 51部位2 | 1
铅钡 | Na2O | BaO | 52 | 0.9537024425
铅钡 | Na2O | BaO | 53未风化点 | 0.8120543874
铅钡 | Na2O | BaO | 54 | 0.9415949196
铅钡 | Na2O | BaO | 54严重风化点 | 1
铅钡 | Na2O | BaO | 55 | 0.8285789713
铅钡 | Na2O | BaO | 56 | 0.880183758
铅钡 | Na2O | BaO | 57 | 0.867734434
铅钡 | Na2O | BaO | 58 | 0.9367764887
铅钡 | Na2O | P2O5 | 02 | 0.9089140663
铅钡 | Na2O | P2O5 | 08 | 0.9084504974
铅钡 | Na2O | P2O5 | 08严重风化点 | 0.8249341783
铅钡 | Na2O | P2O5 | 11 | 0.7915729595
铅钡 | Na2O | P2O5 | 19 | 0.8013666226
铅钡 | Na2O | P2O5 | 20 | 0.861023017
铅钡 | Na2O | P2O5 | 23未风化点 | 0.5526895699
铅钡 | Na2O | P2O5 | 24 | 0.9960854225
铅钡 | Na2O | P2O5 | 25未风化点 | 0.8125310391
铅钡 | Na2O | P2O5 | 26 | 0.9192336383
铅钡 | Na2O | P2O5 | 26严重风化点 | 0.8550298784
铅钡 | Na2O | P2O5 | 28未风化点 | 0.9716341131
铅钡 | Na2O | P2O5 | 29未风化点 | 0.9237838032
铅钡 | Na2O | P2O5 | 30部位1 | 1
铅钡 | Na2O | P2O5 | 30部位2 | 0.9619266288
铅钡 | Na2O | P2O5 | 31 | 0.9565027777
铅钡 | Na2O | P2O5 | 32 | 0.9952505685
铅钡 | Na2O | P2O5 | 33 | 0.9963640185
铅钡 | Na2O | P2O5 | 34 | 0.9905460379
铅钡 | Na2O | P2O5 | 35 | 0.9883474968
铅钡 | Na2O | P2O5 | 36 | 0.8163973229
铅钡 | Na2O | P2O5 | 37 | 0.9606296639
铅钡 | Na2O | P2O5 | 38 | 0.8868816554
铅钡 | Na2O | P2O5 | 39 | 0.9684643419
铅钡 | Na2O | P2O5 | 40 | 0.9526658962
铅钡 | Na2O | P2O5 | 41 | 0.8268489003
铅钡 | Na2O | P2O5 | 42未风化点1 | 0.631186798
铅钡 | Na2O | P2O5 | 42未风化点2 | 0.6327386246
铅钡 | Na2O | P2O5 | 43部位1 | 1
铅钡 | Na2O | P2O5 | 43部位2 | 0.7352114542
铅钡 | Na2O | P2O5 | 44未风化点 | 0.7617903012
铅钡 | Na2O | P2O5 | 45 | 0.7862737027
铅钡 | Na2O | P2O5 | 46 | 0.9944171127
铅钡 | Na2O | P2O5 | 47 | 0.6787060534
铅钡 | Na2O | P2O5 | 48 | 0.9515901052
铅钡 | Na2O | P2O5 | 49 | 0.7624334903
铅钡 | Na2O | P2O5 | 49未风化点 | 0.8918479316
铅钡 | Na2O | P2O5 | 50 | 0.8489172474
铅钡 | Na2O | P2O5 | 50未风化点 | 0.8489172474
铅钡 | Na2O | P2O5 | 51部位1 | 0.8147460225
铅钡 | Na2O | P2O5 | 51部位2 | 0.8028113804
铅钡 | Na2O | P2O5 | 52 | 0.9656087215
铅钡 | Na2O | P2O5 | 53未风化点 | 0.7629782019
铅钡 | Na2O | P2O5 | 54 | 0.8936377236
铅钡 | Na2O | P2O5 | 54严重风化点 | 0.7160013495
铅钡 | Na2O | P2O5 | 55 | 0.7891997809
铅钡 | Na2O | P2O5 | 56 | 0.9334447087
铅钡 | Na2O | P2O5 | 57 | 1
铅钡 | Na2O | P2O5 | 58 | 0.7984926513
铅钡 | Na2O | SrO | 02 | 0.9519550247
铅钡 | Na2O | SrO | 08 | 0.9105118989
铅钡 | Na2O | SrO | 08严重风化点 | 0.8765900069
铅钡 | Na2O | SrO | 11 | 0.9105118989
铅钡 | Na2O | SrO | 19 | 0.9519550247
铅钡 | Na2O | SrO | 20 | 1
铅钡 | Na2O | SrO | 23未风化点 | 0.5808294185
铅钡 | Na2O | SrO | 24 | 0.8053320995
铅钡 | Na2O | SrO | 25未风化点 | 0.8453588206
铅钡 | Na2O | SrO | 26 | 0.8932290086
铅钡 | Na2O | SrO | 26严重风化点 | 0.858596895
铅钡 | Na2O | SrO | 28未风化点 | 0.9691090105
铅钡 | Na2O | SrO | 29未风化点 | 0.9731356999
铅钡 | Na2O | SrO | 30部位1 | 0.9149376303
铅钡 | Na2O | SrO | 30部位2 | 0.8869158827
铅钡 | Na2O | SrO | 31 | 0.9261925059
铅钡 | Na2O | SrO | 32 | 1
铅钡 | Na2O | SrO | 33 | 1
铅钡 | Na2O | SrO | 34 | 0.9447878183
铅钡 | Na2O | SrO | 35 | 1
铅钡 | Na2O | SrO | 36 | 0.8558565925
铅钡 | Na2O | SrO | 37 | 0.9239194333
铅钡 | Na2O | SrO | 38 | 0.9688872826
铅钡 | Na2O | SrO | 39 | 0.8605595691
铅钡 | Na2O | SrO | 40 | 0.8470063154
铅钡 | Na2O | SrO | 41 | 0.8890103191
铅钡 | Na2O | SrO | 42未风化点1 | 0.6695268598
铅钡 | Na2O | SrO | 42未风化点2 | 0.6327386246
铅钡 | Na2O | SrO | 43部位1 | 0.8546982824
铅钡 | Na2O | SrO | 43部位2 | 0.8890103191
铅钡 | Na2O | SrO | 44未风化点 | 0.8040955639
铅钡 | Na2O | SrO | 45 | 0.8259502065
铅钡 | Na2O | SrO | 46 | 0.8974879275
铅钡 | Na2O | SrO | 47 | 0.7997357119
铅钡 | Na2O | SrO | 48 | 0.9848885806
铅钡 | Na2O | SrO | 49 | 0.8911146709
铅钡 | Na2O | SrO | 49未风化点 | 0.9261925059
铅钡 | Na2O | SrO | 50 | 0.8508349145
铅钡 | Na2O | SrO | 50未风化点 | 0.9424226723
铅钡 | Na2O | SrO | 51部位1 | 0.9061287776
铅钡 | Na2O | SrO | 51部位2 | 1
铅钡 | Na2O | SrO | 52 | 0.9922675496
铅钡 | Na2O | SrO | 53未风化点 | 0.8071460201
铅钡 | Na2O | SrO | 54 | 0.8105337999
铅钡 | Na2O | SrO | 54严重风化点 | 0.7707092492
铅钡 | Na2O | SrO | 55 | 0.783127557
铅钡 | Na2O | SrO | 56 | 1
铅钡 | Na2O | SrO | 57 | 1
铅钡 | Na2O | SrO | 58 | 0.9400693384
铅钡 | Na2O | SnO2 | 02 | 1
铅钡 | Na2O | SnO2 | 08 | 1
铅钡 | Na2O | SnO2 | 08严重风化点 | 1
铅钡 | Na2O | SnO2 | 11 | 1
铅钡 | Na2O | SnO2 | 19 | 1
铅钡 | Na2O | SnO2 | 20 | 1
铅钡 | Na2O | SnO2 | 23未风化点 | 0.5526895699
铅钡 | Na2O | SnO2 | 24 | 1
铅钡 | Na2O | SnO2 | 25未风化点 | 0.8090250079
铅钡 | Na2O | SnO2 | 26 | 1
铅钡 | Na2O | SnO2 | 26严重风化点 | 1
铅钡 | Na2O | SnO2 | 28未风化点 | 0.7323334174
铅钡 | Na2O | SnO2 | 29未风化点 | 0.9140654702
铅钡 | Na2O | SnO2 | 30部位1 | 0.6113780646
铅钡 | Na2O | SnO2 | 30部位2 | 0.588507377
铅钡 | Na2O | SnO2 | 31 | 1
铅钡 | Na2O | SnO2 | 32 | 1
铅钡 | Na2O | SnO2 | 33 | 1
铅钡 | Na2O | SnO2 | 34 | 1
铅钡 | Na2O | SnO2 | 35 | 1
铅钡 | Na2O | SnO2 | 36 | 0.8150897518
铅钡 | Na2O | SnO2 | 37 | 1
铅钡 | Na2O | SnO2 | 38 | 0.8764085901
铅钡 | Na2O | SnO2 | 39 | 1
铅钡 | Na2O | SnO2 | 40 | 1
铅钡 | Na2O | SnO2 | 41 | 1
铅钡 | Na2O | SnO2 | 42未风化点1 | 0.6302933878
铅钡 | Na2O | SnO2 | 42未风化点2 | 0.6327386246
铅钡 | Na2O | SnO2 | 43部位1 | 1
铅钡 | Na2O | SnO2 | 43部位2 | 1
铅钡 | Na2O | SnO2 | 44未风化点 | 0.7617903012
铅钡 | Na2O | SnO2 | 45 | 0.7862737027
铅钡 | Na2O | SnO2 | 46 | 1
铅钡 | Na2O | SnO2 | 47 | 0.6774154372
铅钡 | Na2O | SnO2 | 48 | 0.3333333333
铅钡 | Na2O | SnO2 | 49 | 1
铅钡 | Na2O | SnO2 | 49未风化点 | 1
铅钡 | Na2O | SnO2 | 50 | 1
铅钡 | Na2O | SnO2 | 50未风化点 | 1
铅钡 | Na2O | SnO2 | 51部位1 | 0.5724466338
铅钡 | Na2O | SnO2 | 51部位2 | 1
铅钡 | Na2O | SnO2 | 52 | 0.889149605
铅钡 | Na2O | SnO2 | 53未风化点 | 0.7629782019
铅钡 | Na2O | SnO2 | 54 | 1
铅钡 | Na2O | SnO2 | 54严重风化点 | 1
铅钡 | Na2O | SnO2 | 55 | 0.783127557
铅钡 | Na2O | SnO2 | 56 | 1
铅钡 | Na2O | SnO2 | 57 | 1
铅钡 | Na2O | SnO2 | 58 | 1
铅钡 | Na2O | SO2 | 02 | 1
铅钡 | Na2O | SO2 | 08 | 0.770276979
铅钡 | Na2O | SO2 | 08严重风化点 | 0.365311719
铅钡 | Na2O | SO2 | 11 | 1
铅钡 | Na2O | SO2 | 19 | 1
铅钡 | Na2O | SO2 | 20 | 1
铅钡 | Na2O | SO2 | 23未风化点 | 0.5526895699
铅钡 | Na2O | SO2 | 24 | 1
铅钡 | Na2O | SO2 | 25未风化点 | 0.8090250079
铅钡 | Na2O | SO2 | 26 | 0.8152845653
铅钡 | Na2O | SO2 | 26严重风化点 | 0.3516501635
铅钡 | Na2O | SO2 | 28未风化点 | 1
铅钡 | Na2O | SO2 | 29未风化点 | 0.9140654702
铅钡 | Na2O | SO2 | 30部位1 | 1
铅钡 | Na2O | SO2 | 30部位2 | 1
铅钡 | Na2O | SO2 | 31 | 1
铅钡 | Na2O | SO2 | 32 | 1
铅钡 | Na2O | SO2 | 33 | 1
铅钡 | Na2O | SO2 | 34 | 1
铅钡 | Na2O | SO2 | 35 | 1
铅钡 | Na2O | SO2 | 36 | 0.8150897518
铅钡 | Na2O | SO2 | 37 | 0.7027028746
铅钡 | Na2O | SO2 | 38 | 0.8764085901
铅钡 | Na2O | SO2 | 39 | 1
铅钡 | Na2O | SO2 | 40 | 1
铅钡 | Na2O | SO2 | 41 | 1
铅钡 | Na2O | SO2 | 42未风化点1 | 0.6302933878
铅钡 | Na2O | SO2 | 42未风化点2 | 0.6327386246
铅钡 | Na2O | SO2 | 43部位1 | 1
铅钡 | Na2O | SO2 | 43部位2 | 1
铅钡 | Na2O | SO2 | 44未风化点 | 0.7617903012
铅钡 | Na2O | SO2 | 45 | 0.7862737027
铅钡 | Na2O | SO2 | 46 | 1
铅钡 | Na2O | SO2 | 47 | 0.6774154372
铅钡 | Na2O | SO2 | 48 | 0.924427238
铅钡 | Na2O | SO2 | 49 | 1
铅钡 | Na2O | SO2 | 49未风化点 | 1
铅钡 | Na2O | SO2 | 50 | 1
铅钡 | Na2O | SO2 | 50未风化点 | 1
铅钡 | Na2O | SO2 | 51部位1 | 1
铅钡 | Na2O | SO2 | 51部位2 | 1
铅钡 | Na2O | SO2 | 52 | 0.889149605
铅钡 | Na2O | SO2 | 53未风化点 | 0.7629782019
铅钡 | Na2O | SO2 | 54 | 1
铅钡 | Na2O | SO2 | 54严重风化点 | 1
铅钡 | Na2O | SO2 | 55 | 0.783127557
铅钡 | Na2O | SO2 | 56 | 1
铅钡 | Na2O | SO2 | 57 | 1
铅钡 | Na2O | SO2 | 58 | 1
铅钡 | K2O | SiO2 | 02 | 0.6688151555
铅钡 | K2O | SiO2 | 08 | 0.9522834598
铅钡 | K2O | SiO2 | 08严重风化点 | 0.988660566
铅钡 | K2O | SiO2 | 11 | 0.9675686746
铅钡 | K2O | SiO2 | 19 | 0.9313214608
铅钡 | K2O | SiO2 | 20 | 0.7675057111
铅钡 | K2O | SiO2 | 23未风化点 | 0.8819685165
铅钡 | K2O | SiO2 | 24 | 0.9263844742
铅钡 | K2O | SiO2 | 25未风化点 | 0.8881660317
铅钡 | K2O | SiO2 | 26 | 0.9530737818
铅钡 | K2O | SiO2 | 26严重风化点 | 0.8238784351
铅钡 | K2O | SiO2 | 28未风化点 | 0.9761687669
铅钡 | K2O | SiO2 | 29未风化点 | 0.9903126921
铅钡 | K2O | SiO2 | 30部位1 | 0.5879821409
铅钡 | K2O | SiO2 | 30部位2 | 0.915851282
铅钡 | K2O | SiO2 | 31 | 0.8591202684
铅钡 | K2O | SiO2 | 32 | 0.946658884
铅钡 | K2O | SiO2 | 33 | 0.9056077345
铅钡 | K2O | SiO2 | 34 | 0.9520433025
铅钡 | K2O | SiO2 | 35 | 0.8591202684
铅钡 | K2O | SiO2 | 36 | 0.9800181512
铅钡 | K2O | SiO2 | 37 | 0.9791098501
铅钡 | K2O | SiO2 | 38 | 0.9242755006
铅钡 | K2O | SiO2 | 39 | 0.938694847
铅钡 | K2O | SiO2 | 40 | 0.9600855965
铅钡 | K2O | SiO2 | 41 | 0.8337492112
铅钡 | K2O | SiO2 | 42未风化点1 | 0.9579481426
铅钡 | K2O | SiO2 | 42未风化点2 | 0.9368197044
铅钡 | K2O | SiO2 | 43部位1 | 0.9700491762
铅钡 | K2O | SiO2 | 43部位2 | 0.9487767638
铅钡 | K2O | SiO2 | 44未风化点 | 0.9619034465
铅钡 | K2O | SiO2 | 45 | 0.9164812099
铅钡 | K2O | SiO2 | 46 | 0.9979727726
铅钡 | K2O | SiO2 | 47 | 0.9676188235
铅钡 | K2O | SiO2 | 48 | 0.9562621494
铅钡 | K2O | SiO2 | 49 | 0.9331593427
铅钡 | K2O | SiO2 | 49未风化点 | 0.9695536548
铅钡 | K2O | SiO2 | 50 | 0.9571818989
铅钡 | K2O | SiO2 | 50未风化点 | 0.8992741713
铅钡 | K2O | SiO2 | 51部位1 | 0.9423039772
铅钡 | K2O | SiO2 | 51部位2 | 0.9495612735
铅钡 | K2O | SiO2 | 52 | 0.939814233
铅钡 | K2O | SiO2 | 53未风化点 | 0.9115344951
铅钡 | K2O | SiO2 | 54 | 0.8904802935
铅钡 | K2O | SiO2 | 54严重风化点 | 0.9591691474
铅钡 | K2O | SiO2 | 55 | 0.8913173316
铅钡 | K2O | SiO2 | 56 | 0.9323800609
铅钡 | K2O | SiO2 | 57 | 0.940517957
铅钡 | K2O | SiO2 | 58 | 0.8976955172
铅钡 | K2O | Na2O | 02 | 0.6307379072
铅钡 | K2O | Na2O | 08 | 1
铅钡 | K2O | Na2O | 08严重风化点 | 1
铅钡 | K2O | Na2O | 11 | 0.8951838879
铅钡 | K2O | Na2O | 19 | 1
铅钡 | K2O | Na2O | 20 | 0.7163980378
铅钡 | K2O | Na2O | 23未风化点 | 0.5414428477
铅钡 | K2O | Na2O | 24 | 1
铅钡 | K2O | Na2O | 25未风化点 | 0.8019133921
铅钡 | K2O | Na2O | 26 | 1
铅钡 | K2O | Na2O | 26严重风化点 | 0.8176437655
铅钡 | K2O | Na2O | 28未风化点 | 0.8733874413
铅钡 | K2O | Na2O | 29未风化点 | 0.935549408
铅钡 | K2O | Na2O | 30部位1 | 0.5598576123
铅钡 | K2O | Na2O | 30部位2 | 1
铅钡 | K2O | Na2O | 31 | 1
铅钡 | K2O | Na2O | 32 | 0.8951838879
铅钡 | K2O | Na2O | 33 | 0.9228200036
铅钡 | K2O | Na2O | 34 | 0.8776614011
铅钡 | K2O | Na2O | 35 | 1
铅钡 | K2O | Na2O | 36 | 0.8625641045
铅钡 | K2O | Na2O | 37 | 0.8863360499
铅钡 | K2O | Na2O | 38 | 0.8714073944
铅钡 | K2O | Na2O | 39 | 1
铅钡 | K2O | Na2O | 40 | 1
铅钡 | K2O | Na2O | 41 | 0.8030005498
铅钡 | K2O | Na2O | 42未风化点1 | 0.6535238591
铅钡 | K2O | Na2O | 42未风化点2 | 0.708096584
铅钡 | K2O | Na2O | 43部位1 | 1
铅钡 | K2O | Na2O | 43部位2 | 1
铅钡 | K2O | Na2O | 44未风化点 | 0.8225681932
铅钡 | K2O | Na2O | 45 | 0.8175865777
铅钡 | K2O | Na2O | 46 | 0.8776614011
铅钡 | K2O | Na2O | 47 | 0.7481568839
铅钡 | K2O | Na2O | 48 | 0.9150185361
铅钡 | K2O | Na2O | 49 | 1
铅钡 | K2O | Na2O | 49未风化点 | 0.8566999078
铅钡 | K2O | Na2O | 50 | 1
铅钡 | K2O | Na2O | 50未风化点 | 1
铅钡 | K2O | Na2O | 51部位1 | 1
铅钡 | K2O | Na2O | 51部位2 | 1
铅钡 | K2O | Na2O | 52 | 0.884596092
铅钡 | K2O | Na2O | 53未风化点 | 0.7912976487
铅钡 | K2O | Na2O | 54 | 0.8485930107
铅钡 | K2O | Na2O | 54严重风化点 | 1
铅钡 | K2O | Na2O | 55 | 0.7753193857
铅钡 | K2O | Na2O | 56 | 1
铅钡 | K2O | Na2O | 57 | 1
铅钡 | K2O | Na2O | 58 | 0.8406381054
铅钡 | K2O | CaO | 02 | 0.6779470419
铅钡 | K2O | CaO | 08 | 0.9347300332
铅钡 | K2O | CaO | 08严重风化点 | 0.869182162
铅钡 | K2O | CaO | 11 | 0.9537291083
铅钡 | K2O | CaO | 19 | 0.878549493
铅钡 | K2O | CaO | 20 | 0.7163980378
铅钡 | K2O | CaO | 23未风化点 | 0.976953272
铅钡 | K2O | CaO | 24 | 0.9783060773
铅钡 | K2O | CaO | 25未风化点 | 0.9711340916
铅钡 | K2O | CaO | 26 | 0.9363818606
铅钡 | K2O | CaO | 26严重风化点 | 0.9250589039
铅钡 | K2O | CaO | 28未风化点 | 0.9244323405
铅钡 | K2O | CaO | 29未风化点 | 0.9740218252
铅钡 | K2O | CaO | 30部位1 | 0.6351922292
铅钡 | K2O | CaO | 30部位2 | 0.8333009218
铅钡 | K2O | CaO | 31 | 0.9298093339
铅钡 | K2O | CaO | 32 | 0.9129204109
铅钡 | K2O | CaO | 33 | 0.949271666
铅钡 | K2O | CaO | 34 | 0.9069550063
铅钡 | K2O | CaO | 35 | 0.9823870658
铅钡 | K2O | CaO | 36 | 0.9428604194
铅钡 | K2O | CaO | 37 | 0.9205989709
铅钡 | K2O | CaO | 38 | 0.968914362
铅钡 | K2O | CaO | 39 | 0.950235493
铅钡 | K2O | CaO | 40 | 0.9189249664
铅钡 | K2O | CaO | 41 | 0.9888142413
铅钡 | K2O | CaO | 42未风化点1 | 0.9556921129
铅钡 | K2O | CaO | 42未风化点2 | 0.8367163202
铅钡 | K2O | CaO | 43部位1 | 0.8017783483
铅钡 | K2O | CaO | 43部位2 | 0.7680743775
铅钡 | K2O | CaO | 44未风化点 | 0.9895637629
铅钡 | K2O | CaO | 45 | 0.978760504
铅钡 | K2O | CaO | 46 | 0.8776614011
铅钡 | K2O | CaO | 47 | 0.8923417311
铅钡 | K2O | CaO | 48 | 0.9565979127
铅钡 | K2O | CaO | 49 | 0.8223088084
铅钡 | K2O | CaO | 49未风化点 | 0.9353366448
铅钡 | K2O | CaO | 50 | 0.869182162
铅钡 | K2O | CaO | 50未风化点 | 0.8716844288
铅钡 | K2O | CaO | 51部位1 | 0.8554998085
铅钡 | K2O | CaO | 51部位2 | 0.8051286024
铅钡 | K2O | CaO | 52 | 0.903260396
铅钡 | K2O | CaO | 53未风化点 | 0.9760561225
铅钡 | K2O | CaO | 54 | 0.9728436597
铅钡 | K2O | CaO | 54严重风化点 | 1
铅钡 | K2O | CaO | 55 | 0.9493842202
铅钡 | K2O | CaO | 56 | 0.9459943271
铅钡 | K2O | CaO | 57 | 0.941790852
铅钡 | K2O | CaO | 58 | 0.975694025
铅钡 | K2O | MgO | 02 | 0.7099055554
铅钡 | K2O | MgO | 08 | 1
铅钡 | K2O | MgO | 08严重风化点 | 1
铅钡 | K2O | MgO | 11 | 0.9894080475
铅钡 | K2O | MgO | 19 | 0.9187771153
铅钡 | K2O | MgO | 20 | 0.7163980378
铅钡 | K2O | MgO | 23未风化点 | 0.9038456674
铅钡 | K2O | MgO | 24 | 1
铅钡 | K2O | MgO | 25未风化点 | 1
铅钡 | K2O | MgO | 26 | 1
铅钡 | K2O | MgO | 26严重风化点 | 0.8176437655
铅钡 | K2O | MgO | 28未风化点 | 0.995154801
铅钡 | K2O | MgO | 29未风化点 | 0.9469824416
铅钡 | K2O | MgO | 30部位1 | 0.6100056255
铅钡 | K2O | MgO | 30部位2 | 0.9290085395
铅钡 | K2O | MgO | 31 | 0.8823368065
铅钡 | K2O | MgO | 32 | 0.8951838879
铅钡 | K2O | MgO | 33 | 0.9379093864
铅钡 | K2O | MgO | 34 | 0.8776614011
铅钡 | K2O | MgO | 35 | 1
铅钡 | K2O | MgO | 36 | 0.9275927774
铅钡 | K2O | MgO | 37 | 0.8863360499
铅钡 | K2O | MgO | 38 | 1
铅钡 | K2O | MgO | 39 | 1
铅钡 | K2O | MgO | 40 | 1
铅钡 | K2O | MgO | 41 | 0.8593108925
铅钡 | K2O | MgO | 42未风化点1 | 0.9261949332
铅钡 | K2O | MgO | 42未风化点2 | 0.9791074028
铅钡 | K2O | MgO | 43部位1 | 0.8823368065
铅钡 | K2O | MgO | 43部位2 | 0.8753928836
铅钡 | K2O | MgO | 44未风化点 | 0.8996743818
铅钡 | K2O | MgO | 45 | 0.9527925907
铅钡 | K2O | MgO | 46 | 0.9002240416
铅钡 | K2O | MgO | 47 | 0.9343225034
铅钡 | K2O | MgO | 48 | 0.9502756269
铅钡 | K2O | MgO | 49 | 0.8194981897
铅钡 | K2O | MgO | 49未风化点 | 0.9876217979
铅钡 | K2O | MgO | 50 | 0.9342101823
铅钡 | K2O | MgO | 50未风化点 | 0.9251451627
铅钡 | K2O | MgO | 51部位1 | 0.8486767989
铅钡 | K2O | MgO | 51部位2 | 0.8215156736
铅钡 | K2O | MgO | 52 | 0.9238645011
铅钡 | K2O | MgO | 53未风化点 | 0.9013225145
铅钡 | K2O | MgO | 54 | 0.986807471
铅钡 | K2O | MgO | 54严重风化点 | 0.8573991101
铅钡 | K2O | MgO | 55 | 1
铅钡 | K2O | MgO | 56 | 1
铅钡 | K2O | MgO | 57 | 1
铅钡 | K2O | MgO | 58 | 0.9335306771
铅钡 | K2O | Al2O3 | 02 | 0.6971881764
铅钡 | K2O | Al2O3 | 08 | 0.9658676952
铅钡 | K2O | Al2O3 | 08严重风化点 | 0.9715596062
铅钡 | K2O | Al2O3 | 11 | 0.9558874943
铅钡 | K2O | Al2O3 | 19 | 0.9139530866
铅钡 | K2O | Al2O3 | 20 | 0.798629796
铅钡 | K2O | Al2O3 | 23未风化点 | 0.9639035013
铅钡 | K2O | Al2O3 | 24 | 0.9597560003
铅钡 | K2O | Al2O3 | 25未风化点 | 0.95228408
铅钡 | K2O | Al2O3 | 26 | 0.9818742049
铅钡 | K2O | Al2O3 | 26严重风化点 | 0.8389912519
铅钡 | K2O | Al2O3 | 28未风化点 | 0.9794138957
铅钡 | K2O | Al2O3 | 29未风化点 | 0.8258288248
铅钡 | K2O | Al2O3 | 30部位1 | 0.5982828511
铅钡 | K2O | Al2O3 | 30部位2 | 0.9076090759
铅钡 | K2O | Al2O3 | 31 | 0.9241999477
铅钡 | K2O | Al2O3 | 32 | 0.9480012035
铅钡 | K2O | Al2O3 | 33 | 0.9787985143
铅钡 | K2O | Al2O3 | 34 | 0.911852232
铅钡 | K2O | Al2O3 | 35 | 0.9634137004
铅钡 | K2O | Al2O3 | 36 | 0.9653776315
铅钡 | K2O | Al2O3 | 37 | 0.9465140217
铅钡 | K2O | Al2O3 | 38 | 0.9365259629
铅钡 | K2O | Al2O3 | 39 | 0.9869856045
铅钡 | K2O | Al2O3 | 40 | 0.9882717805
铅钡 | K2O | Al2O3 | 41 | 0.86392314
铅钡 | K2O | Al2O3 | 42未风化点1 | 0.9906303775
铅钡 | K2O | Al2O3 | 42未风化点2 | 0.9561302234
铅钡 | K2O | Al2O3 | 43部位1 | 0.94398665
铅钡 | K2O | Al2O3 | 43部位2 | 0.9174913408
铅钡 | K2O | Al2O3 | 44未风化点 | 0.8175628793
铅钡 | K2O | Al2O3 | 45 | 0.9341187151
铅钡 | K2O | Al2O3 | 46 | 0.987098956
铅钡 | K2O | Al2O3 | 47 | 0.9250729071
铅钡 | K2O | Al2O3 | 48 | 0.8463411142
铅钡 | K2O | Al2O3 | 49 | 0.8757476948
铅钡 | K2O | Al2O3 | 49未风化点 | 0.9958689746
铅钡 | K2O | Al2O3 | 50 | 0.9530020806
铅钡 | K2O | Al2O3 | 50未风化点 | 0.9011383244
铅钡 | K2O | Al2O3 | 51部位1 | 0.8783849394
铅钡 | K2O | Al2O3 | 51部位2 | 0.9379158455
铅钡 | K2O | Al2O3 | 52 | 0.9703165348
铅钡 | K2O | Al2O3 | 53未风化点 | 0.91034713
铅钡 | K2O | Al2O3 | 54 | 0.93547349
铅钡 | K2O | Al2O3 | 54严重风化点 | 0.9121941736
铅钡 | K2O | Al2O3 | 55 | 0.9631689866
铅钡 | K2O | Al2O3 | 56 | 0.9534813495
铅钡 | K2O | Al2O3 | 57 | 0.9456345483
铅钡 | K2O | Al2O3 | 58 | 0.9117905808
铅钡 | K2O | Fe2O3 | 02 | 0.7626764788
铅钡 | K2O | Fe2O3 | 08 | 1
铅钡 | K2O | Fe2O3 | 08严重风化点 | 1
铅钡 | K2O | Fe2O3 | 11 | 0.8951838879
铅钡 | K2O | Fe2O3 | 19 | 0.8360367376
铅钡 | K2O | Fe2O3 | 20 | 0.8523624287
铅钡 | K2O | Fe2O3 | 23未风化点 | 1
铅钡 | K2O | Fe2O3 | 24 | 1
铅钡 | K2O | Fe2O3 | 25未风化点 | 0.8139607048
铅钡 | K2O | Fe2O3 | 26 | 1
铅钡 | K2O | Fe2O3 | 26严重风化点 | 0.8176437655
铅钡 | K2O | Fe2O3 | 28未风化点 | 0.9220760174
铅钡 | K2O | Fe2O3 | 29未风化点 | 0.9543545857
铅钡 | K2O | Fe2O3 | 30部位1 | 0.6786301869
铅钡 | K2O | Fe2O3 | 30部位2 | 0.7122324272
铅钡 | K2O | Fe2O3 | 31 | 0.5963619165
铅钡 | K2O | Fe2O3 | 32 | 0.9705256284
铅钡 | K2O | Fe2O3 | 33 | 0.9228200036
铅钡 | K2O | Fe2O3 | 34 | 0.934504229
铅钡 | K2O | Fe2O3 | 35 | 0.9755451038
铅钡 | K2O | Fe2O3 | 36 | 0.9700519859
铅钡 | K2O | Fe2O3 | 37 | 0.8863360499
铅钡 | K2O | Fe2O3 | 38 | 0.9589907375
铅钡 | K2O | Fe2O3 | 39 | 1
铅钡 | K2O | Fe2O3 | 40 | 0.9727464669
铅钡 | K2O | Fe2O3 | 41 | 0.9817190223
铅钡 | K2O | Fe2O3 | 42未风化点1 | 0.9228200036
铅钡 | K2O | Fe2O3 | 42未风化点2 | 0.8367163202
铅钡 | K2O | Fe2O3 | 43部位1 | 0.89922527
铅钡 | K2O | Fe2O3 | 43部位2 | 0.8298981149
铅钡 | K2O | Fe2O3 | 44未风化点 | 0.9979743898
铅钡 | K2O | Fe2O3 | 45 | 0.9422119816
铅钡 | K2O | Fe2O3 | 46 | 0.8776614011
铅钡 | K2O | Fe2O3 | 47 | 0.8608117211
铅钡 | K2O | Fe2O3 | 48 | 0.9741470678
铅钡 | K2O | Fe2O3 | 49 | 0.7122324272
铅钡 | K2O | Fe2O3 | 49未风化点 | 0.9803899465
铅钡 | K2O | Fe2O3 | 50 | 0.9535967651
铅钡 | K2O | Fe2O3 | 50未风化点 | 1
铅钡 | K2O | Fe2O3 | 51部位1 | 0.8507195537
铅钡 | K2O | Fe2O3 | 51部位2 | 0.9416794095
铅钡 | K2O | Fe2O3 | 52 | 0.9671970905
铅钡 | K2O | Fe2O3 | 53未风化点 | 0.9422119816
铅钡 | K2O | Fe2O3 | 54 | 0.8485930107
铅钡 | K2O | Fe2O3 | 54严重风化点 | 1
铅钡 | K2O | Fe2O3 | 55 | 1
铅钡 | K2O | Fe2O3 | 56 | 1
铅钡 | K2O | Fe2O3 | 57 | 1
铅钡 | K2O | Fe2O3 | 58 | 0.9409477211
铅钡 | K2O | CuO | 02 | 0.6361058448
铅钡 | K2O | CuO | 08 | 0.6511767596
铅钡 | K2O | CuO | 08严重风化点 | 0.8608969624
铅钡 | K2O | CuO | 11 | 0.8798164487
铅钡 | K2O | CuO | 19 | 0.8470134612
铅钡 | K2O | CuO | 20 | 0.8696399477
铅钡 | K2O | CuO | 23未风化点 | 0.866655934
铅钡 | K2O | CuO | 24 | 0.6967002172
铅钡 | K2O | CuO | 25未风化点 | 0.9455072558
铅钡 | K2O | CuO | 26 | 0.6477041867
铅钡 | K2O | CuO | 26严重风化点 | 0.9635986381
铅钡 | K2O | CuO | 28未风化点 | 0.8865358432
铅钡 | K2O | CuO | 29未风化点 | 0.8855900005
铅钡 | K2O | CuO | 30部位1 | 0.5598576123
铅钡 | K2O | CuO | 30部位2 | 1
铅钡 | K2O | CuO | 31 | 0.9778596245
铅钡 | K2O | CuO | 32 | 0.8997429888
铅钡 | K2O | CuO | 33 | 0.9438864062
铅钡 | K2O | CuO | 34 | 0.9418949956
铅钡 | K2O | CuO | 35 | 0.9918338995
铅钡 | K2O | CuO | 36 | 0.9587106289
铅钡 | K2O | CuO | 37 | 0.9740423867
铅钡 | K2O | CuO | 38 | 0.9637954204
铅钡 | K2O | CuO | 39 | 0.9566784054
铅钡 | K2O | CuO | 40 | 1
铅钡 | K2O | CuO | 41 | 0.8093547981
铅钡 | K2O | CuO | 42未风化点1 | 0.9489837417
铅钡 | K2O | CuO | 42未风化点2 | 0.9477042534
铅钡 | K2O | CuO | 43部位1 | 0.7841279145
铅钡 | K2O | CuO | 43部位2 | 0.9279002083
铅钡 | K2O | CuO | 44未风化点 | 0.9179481345
铅钡 | K2O | CuO | 45 | 0.9670624631
铅钡 | K2O | CuO | 46 | 0.9092821521
铅钡 | K2O | CuO | 47 | 0.8863312941
铅钡 | K2O | CuO | 48 | 0.8485930107
铅钡 | K2O | CuO | 49 | 0.9652315493
铅钡 | K2O | CuO | 49未风化点 | 0.8740390603
铅钡 | K2O | CuO | 50 | 0.9450474502
铅钡 | K2O | CuO | 50未风化点 | 0.9652315493
铅钡 | K2O | CuO | 51部位1 | 0.9341447313
铅钡 | K2O | CuO | 51部位2 | 0.962840373
铅钡 | K2O | CuO | 52 | 0.9652315493
铅钡 | K2O | CuO | 53未风化点 | 0.9675439462
铅钡 | K2O | CuO | 54 | 0.8805058602
铅钡 | K2O | CuO | 54严重风化点 | 0.9354937939
铅钡 | K2O | CuO | 55 | 0.9576212618
铅钡 | K2O | CuO | 56 | 0.9609359452
铅钡 | K2O | CuO | 57 | 0.9436707127
铅钡 | K2O | CuO | 58 | 0.9722822538
铅钡 | K2O | PbO | 02 | 0.690662043
铅钡 | K2O | PbO | 08 | 0.9232085125
铅钡 | K2O | PbO | 08严重风化点 | 0.9139825184
铅钡 | K2O | PbO | 11 | 0.9583576444
铅钡 | K2O | PbO | 19 | 0.8895306694
铅钡 | K2O | PbO | 20 | 0.7305136529
铅钡 | K2O | PbO | 23未风化点 | 0.9530652557
铅钡 | K2O | PbO | 24 | 0.9220728299
铅钡 | K2O | PbO | 25未风化点 | 0.9153169805
铅钡 | K2O | PbO | 26 | 0.9211121549
铅钡 | K2O | PbO | 26严重风化点 | 0.8800870103
铅钡 | K2O | PbO | 28未风化点 | 0.9130276395
铅钡 | K2O | PbO | 29未风化点 | 0.8837295491
铅钡 | K2O | PbO | 30部位1 | 0.5979355749
铅钡 | K2O | PbO | 30部位2 | 0.9013433657
铅钡 | K2O | PbO | 31 | 0.9541993897
铅钡 | K2O | PbO | 32 | 0.9435919336
铅钡 | K2O | PbO | 33 | 0.9645368343
铅钡 | K2O | PbO | 34 | 0.9956338117
铅钡 | K2O | PbO | 35 | 0.9398935087
铅钡 | K2O | PbO | 36 | 0.9591224299
铅钡 | K2O | PbO | 37 | 0.9274372342
铅钡 | K2O | PbO | 38 | 0.8748822966
铅钡 | K2O | PbO | 39 | 0.8496164257
铅钡 | K2O | PbO | 40 | 0.8308229038
铅钡 | K2O | PbO | 41 | 0.8949582864
铅钡 | K2O | PbO | 42未风化点1 | 0.9802214243
铅钡 | K2O | PbO | 42未风化点2 | 0.8796658155
铅钡 | K2O | PbO | 43部位1 | 0.8520939992
铅钡 | K2O | PbO | 43部位2 | 0.8851235354
铅钡 | K2O | PbO | 44未风化点 | 0.9328001706
铅钡 | K2O | PbO | 45 | 0.9852629962
铅钡 | K2O | PbO | 46 | 0.9379451061
铅钡 | K2O | PbO | 47 | 0.919093918
铅钡 | K2O | PbO | 48 | 0.8827228413
铅钡 | K2O | PbO | 49 | 0.9098102815
铅钡 | K2O | PbO | 49未风化点 | 0.9086726496
铅钡 | K2O | PbO | 50 | 0.8868309545
铅钡 | K2O | PbO | 50未风化点 | 0.9184622413
铅钡 | K2O | PbO | 51部位1 | 0.895491078
铅钡 | K2O | PbO | 51部位2 | 0.8703989927
铅钡 | K2O | PbO | 52 | 0.879098125
铅钡 | K2O | PbO | 53未风化点 | 0.9787465253
铅钡 | K2O | PbO | 54 | 0.9827296811
铅钡 | K2O | PbO | 54严重风化点 | 0.8550310966
铅钡 | K2O | PbO | 55 | 0.9128452394
铅钡 | K2O | PbO | 56 | 0.8931482504
铅钡 | K2O | PbO | 57 | 0.8843289878
铅钡 | K2O | PbO | 58 | 0.9298450184
铅钡 | K2O | BaO | 02 | 0.6307379072
铅钡 | K2O | BaO | 08 | 0.7764349085
铅钡 | K2O | BaO | 08严重风化点 | 0.7798403037
铅钡 | K2O | BaO | 11 | 0.9826908321
铅钡 | K2O | BaO | 19 | 0.9529921839
铅钡 | K2O | BaO | 20 | 0.8483613215
铅钡 | K2O | BaO | 23未风化点 | 0.9014302262
铅钡 | K2O | BaO | 24 | 0.8052577591
铅钡 | K2O | BaO | 25未风化点 | 0.9422296039
铅钡 | K2O | BaO | 26 | 0.7708066038
铅钡 | K2O | BaO | 26严重风化点 | 0.9059452154
铅钡 | K2O | BaO | 28未风化点 | 0.9027562105
铅钡 | K2O | BaO | 29未风化点 | 0.8706603926
铅钡 | K2O | BaO | 30部位1 | 0.5912627296
铅钡 | K2O | BaO | 30部位2 | 0.9128867516
铅钡 | K2O | BaO | 31 | 0.9694317689
铅钡 | K2O | BaO | 32 | 0.9327525274
铅钡 | K2O | BaO | 33 | 0.951561486
铅钡 | K2O | BaO | 34 | 0.9549343467
铅钡 | K2O | BaO | 35 | 0.9502369268
铅钡 | K2O | BaO | 36 | 0.9786723705
铅钡 | K2O | BaO | 37 | 0.9681420155
铅钡 | K2O | BaO | 38 | 0.9172099048
铅钡 | K2O | BaO | 39 | 0.9375869096
铅钡 | K2O | BaO | 40 | 0.9419023013
铅钡 | K2O | BaO | 41 | 0.8655439891
铅钡 | K2O | BaO | 42未风化点1 | 0.9872666519
铅钡 | K2O | BaO | 42未风化点2 | 0.913379215
铅钡 | K2O | BaO | 43部位1 | 0.9370199066
铅钡 | K2O | BaO | 43部位2 | 0.9708201317
铅钡 | K2O | BaO | 44未风化点 | 0.9403929184
铅钡 | K2O | BaO | 45 | 0.961799269
铅钡 | K2O | BaO | 46 | 0.9554390715
铅钡 | K2O | BaO | 47 | 0.9288549184
铅钡 | K2O | BaO | 48 | 0.9000708712
铅钡 | K2O | BaO | 49 | 0.9467531932
铅钡 | K2O | BaO | 49未风化点 | 0.8860233441
铅钡 | K2O | BaO | 50 | 0.8842336509
铅钡 | K2O | BaO | 50未风化点 | 0.9457625276
铅钡 | K2O | BaO | 51部位1 | 0.9238506433
铅钡 | K2O | BaO | 51部位2 | 1
铅钡 | K2O | BaO | 52 | 0.9262174508
铅钡 | K2O | BaO | 53未风化点 | 0.9789000512
铅钡 | K2O | BaO | 54 | 0.8980586666
铅钡 | K2O | BaO | 54严重风化点 | 1
铅钡 | K2O | BaO | 55 | 0.9317074028
铅钡 | K2O | BaO | 56 | 0.8753135928
铅钡 | K2O | BaO | 57 | 0.862437328
铅钡 | K2O | BaO | 58 | 0.8936965972
铅钡 | K2O | P2O5 | 02 | 0.6754123908
铅钡 | K2O | P2O5 | 08 | 0.9046047639
铅钡 | K2O | P2O5 | 08严重风化点 | 0.818281927
铅钡 | K2O | P2O5 | 11 | 0.8632255961
铅钡 | K2O | P2O5 | 19 | 0.7940424216
铅钡 | K2O | P2O5 | 20 | 0.8150174754
铅钡 | K2O | P2O5 | 23未风化点 | 1
铅钡 | K2O | P2O5 | 24 | 0.9959043857
铅钡 | K2O | P2O5 | 25未风化点 | 0.9944497847
铅钡 | K2O | P2O5 | 26 | 0.9157988897
铅钡 | K2O | P2O5 | 26严重风化点 | 0.956385612
铅钡 | K2O | P2O5 | 28未风化点 | 0.8973297324
铅钡 | K2O | P2O5 | 29未风化点 | 0.8656312945
铅钡 | K2O | P2O5 | 30部位1 | 0.5598576123
铅钡 | K2O | P2O5 | 30部位2 | 0.9602289307
铅钡 | K2O | P2O5 | 31 | 0.9545746503
铅钡 | K2O | P2O5 | 32 | 0.899203578
铅钡 | K2O | P2O5 | 33 | 0.9260835055
铅钡 | K2O | P2O5 | 34 | 0.8854226194
铅钡 | K2O | P2O5 | 35 | 0.9878129838
铅钡 | K2O | P2O5 | 36 | 0.9293653959
铅钡 | K2O | P2O5 | 37 | 0.9213590667
铅钡 | K2O | P2O5 | 38 | 0.986096188
铅钡 | K2O | P2O5 | 39 | 0.9670481754
铅钡 | K2O | P2O5 | 40 | 0.9505764772
铅钡 | K2O | P2O5 | 41 | 0.9744746747
铅钡 | K2O | P2O5 | 42未风化点1 | 0.9248255845
铅钡 | K2O | P2O5 | 42未风化点2 | 0.8367163202
铅钡 | K2O | P2O5 | 43部位1 | 1
铅钡 | K2O | P2O5 | 43部位2 | 0.7262811087
铅钡 | K2O | P2O5 | 44未风化点 | 0.8996743818
铅钡 | K2O | P2O5 | 45 | 0.9422119816
铅钡 | K2O | P2O5 | 46 | 0.88221026
铅钡 | K2O | P2O5 | 47 | 0.8629938945
铅钡 | K2O | P2O5 | 48 | 0.8725173286
铅钡 | K2O | P2O5 | 49 | 0.7541141929
铅钡 | K2O | P2O5 | 49未风化点 | 0.96119539
铅钡 | K2O | P2O5 | 50 | 0.8430028804
铅钡 | K2O | P2O5 | 50未风化点 | 0.8430028804
铅钡 | K2O | P2O5 | 51部位1 | 0.8077968353
铅钡 | K2O | P2O5 | 51部位2 | 0.7955268591
铅钡 | K2O | P2O5 | 52 | 0.856362704
铅钡 | K2O | P2O5 | 53未风化点 | 0.9422119816
铅钡 | K2O | P2O5 | 54 | 0.9488813877
铅钡 | K2O | P2O5 | 54严重风化点 | 0.7066815971
铅钡 | K2O | P2O5 | 55 | 0.9898234829
铅钡 | K2O | P2O5 | 56 | 0.930568666
铅钡 | K2O | P2O5 | 57 | 1
铅钡 | K2O | P2O5 | 58 | 0.9306602491
铅钡 | K2O | SrO | 02 | 0.6524727213
铅钡 | K2O | SrO | 08 | 0.9067438699
铅钡 | K2O | SrO | 08严重风化点 | 0.8715950768
铅钡 | K2O | SrO | 11 | 0.9859583278
铅钡 | K2O | SrO | 19 | 0.9498358788
铅钡 | K2O | SrO | 20 | 0.7163980378
铅钡 | K2O | SrO | 23未风化点 | 0.9159785307
铅钡 | K2O | SrO | 24 | 0.7981172815
铅钡 | K2O | SrO | 25未风化点 | 0.9473347097
铅钡 | K2O | SrO | 26 | 0.8888221162
铅钡 | K2O | SrO | 26严重风化点 | 0.951757467
铅钡 | K2O | SrO | 28未风化点 | 0.8995949808
铅钡 | K2O | SrO | 29未风化点 | 0.910930588
铅钡 | K2O | SrO | 30部位1 | 0.5921082087
铅钡 | K2O | SrO | 30部位2 | 0.8822827608
铅钡 | K2O | SrO | 31 | 0.9230289167
铅钡 | K2O | SrO | 32 | 0.8951838879
铅钡 | K2O | SrO | 33 | 0.9228200036
铅钡 | K2O | SrO | 34 | 0.9274380465
铅钡 | K2O | SrO | 35 | 1
铅钡 | K2O | SrO | 36 | 0.9833742409
铅钡 | K2O | SrO | 37 | 0.9596275942
铅钡 | K2O | SrO | 38 | 0.8976935535
铅钡 | K2O | SrO | 39 | 0.8550231253
铅钡 | K2O | SrO | 40 | 0.8410311503
铅钡 | K2O | SrO | 41 | 0.897114164
铅钡 | K2O | SrO | 42未风化点1 | 0.9865308784
铅钡 | K2O | SrO | 42未风化点2 | 0.8367163202
铅钡 | K2O | SrO | 43部位1 | 0.8489699608
铅钡 | K2O | SrO | 43部位2 | 0.884451828
铅钡 | K2O | SrO | 44未风化点 | 0.9622396002
铅钡 | K2O | SrO | 45 | 0.9974069456
铅钡 | K2O | SrO | 46 | 0.9805206202
铅钡 | K2O | SrO | 47 | 0.9305991426
铅钡 | K2O | SrO | 48 | 0.9017703297
铅钡 | K2O | SrO | 49 | 0.8866315867
铅钡 | K2O | SrO | 49未风化点 | 0.9226111851
铅钡 | K2O | SrO | 50 | 0.8449819092
铅钡 | K2O | SrO | 50未风化点 | 0.9399096177
铅钡 | K2O | SrO | 51部位1 | 0.9021960153
铅钡 | K2O | SrO | 51部位2 | 1
铅钡 | K2O | SrO | 52 | 0.8910234963
铅钡 | K2O | SrO | 53未风化点 | 0.9864672288
铅钡 | K2O | SrO | 54 | 0.9379204413
铅钡 | K2O | SrO | 54严重风化点 | 0.7625895173
铅钡 | K2O | SrO | 55 | 1
铅钡 | K2O | SrO | 56 | 1
铅钡 | K2O | SrO | 57 | 1
铅钡 | K2O | SrO | 58 | 0.8905823483
铅钡 | K2O | SnO2 | 02 | 0.6307379072
铅钡 | K2O | SnO2 | 08 | 1
铅钡 | K2O | SnO2 | 08严重风化点 | 1
铅钡 | K2O | SnO2 | 11 | 0.8951838879
铅钡 | K2O | SnO2 | 19 | 1
铅钡 | K2O | SnO2 | 20 | 0.7163980378
铅钡 | K2O | SnO2 | 23未风化点 | 1
铅钡 | K2O | SnO2 | 24 | 1
铅钡 | K2O | SnO2 | 25未风化点 | 1
铅钡 | K2O | SnO2 | 26 | 1
铅钡 | K2O | SnO2 | 26严重风化点 | 0.8176437655
铅钡 | K2O | SnO2 | 28未风化点 | 0.8080784128
铅钡 | K2O | SnO2 | 29未风化点 | 0.8566999078
铅钡 | K2O | SnO2 | 30部位1 | 0.8920593368
铅钡 | K2O | SnO2 | 30部位2 | 0.5774727447
铅钡 | K2O | SnO2 | 31 | 1
铅钡 | K2O | SnO2 | 32 | 0.8951838879
铅钡 | K2O | SnO2 | 33 | 0.9228200036
铅钡 | K2O | SnO2 | 34 | 0.8776614011
铅钡 | K2O | SnO2 | 35 | 1
铅钡 | K2O | SnO2 | 36 | 0.9275927774
铅钡 | K2O | SnO2 | 37 | 0.8863360499
铅钡 | K2O | SnO2 | 38 | 1
铅钡 | K2O | SnO2 | 39 | 1
铅钡 | K2O | SnO2 | 40 | 1
铅钡 | K2O | SnO2 | 41 | 0.8030005498
铅钡 | K2O | SnO2 | 42未风化点1 | 0.9228200036
铅钡 | K2O | SnO2 | 42未风化点2 | 0.8367163202
铅钡 | K2O | SnO2 | 43部位1 | 1
铅钡 | K2O | SnO2 | 43部位2 | 1
铅钡 | K2O | SnO2 | 44未风化点 | 0.8996743818
铅钡 | K2O | SnO2 | 45 | 0.9422119816
铅钡 | K2O | SnO2 | 46 | 0.8776614011
铅钡 | K2O | SnO2 | 47 | 0.8608117211
铅钡 | K2O | SnO2 | 48 | 0.3333333333
铅钡 | K2O | SnO2 | 49 | 1
铅钡 | K2O | SnO2 | 49未风化点 | 0.8566999078
铅钡 | K2O | SnO2 | 50 | 1
铅钡 | K2O | SnO2 | 50未风化点 | 1
铅钡 | K2O | SnO2 | 51部位1 | 0.5613023664
铅钡 | K2O | SnO2 | 51部位2 | 1
铅钡 | K2O | SnO2 | 52 | 1
铅钡 | K2O | SnO2 | 53未风化点 | 0.9422119816
铅钡 | K2O | SnO2 | 54 | 0.8485930107
铅钡 | K2O | SnO2 | 54严重风化点 | 1
铅钡 | K2O | SnO2 | 55 | 1
铅钡 | K2O | SnO2 | 56 | 1
铅钡 | K2O | SnO2 | 57 | 1
铅钡 | K2O | SnO2 | 58 | 0.8406381054
铅钡 | K2O | SO2 | 02 | 0.6307379072
铅钡 | K2O | SO2 | 08 | 0.7621466636
铅钡 | K2O | SO2 | 08严重风化点 | 0.354853122
铅钡 | K2O | SO2 | 11 | 0.8951838879
铅钡 | K2O | SO2 | 19 | 1
铅钡 | K2O | SO2 | 20 | 0.7163980378
铅钡 | K2O | SO2 | 23未风化点 | 1
铅钡 | K2O | SO2 | 24 | 1
铅钡 | K2O | SO2 | 25未风化点 | 1
铅钡 | K2O | SO2 | 26 | 0.8083508278
铅钡 | K2O | SO2 | 26严重风化点 | 0.3695045788
铅钡 | K2O | SO2 | 28未风化点 | 0.8733874413
铅钡 | K2O | SO2 | 29未风化点 | 0.8566999078
铅钡 | K2O | SO2 | 30部位1 | 0.5598576123
铅钡 | K2O | SO2 | 30部位2 | 1
铅钡 | K2O | SO2 | 31 | 1
铅钡 | K2O | SO2 | 32 | 0.8951838879
铅钡 | K2O | SO2 | 33 | 0.9228200036
铅钡 | K2O | SO2 | 34 | 0.8776614011
铅钡 | K2O | SO2 | 35 | 1
铅钡 | K2O | SO2 | 36 | 0.9275927774
铅钡 | K2O | SO2 | 37 | 0.7607555157
铅钡 | K2O | SO2 | 38 | 1
铅钡 | K2O | SO2 | 39 | 1
铅钡 | K2O | SO2 | 40 | 1
铅钡 | K2O | SO2 | 41 | 0.8030005498
铅钡 | K2O | SO2 | 42未风化点1 | 0.9228200036
铅钡 | K2O | SO2 | 42未风化点2 | 0.8367163202
铅钡 | K2O | SO2 | 43部位1 | 1
铅钡 | K2O | SO2 | 43部位2 | 1
铅钡 | K2O | SO2 | 44未风化点 | 0.8996743818
铅钡 | K2O | SO2 | 45 | 0.9422119816
铅钡 | K2O | SO2 | 46 | 0.8776614011
铅钡 | K2O | SO2 | 47 | 0.8608117211
铅钡 | K2O | SO2 | 48 | 0.8485930107
铅钡 | K2O | SO2 | 49 | 1
铅钡 | K2O | SO2 | 49未风化点 | 0.8566999078
铅钡 | K2O | SO2 | 50 | 1
铅钡 | K2O | SO2 | 50未风化点 | 1
铅钡 | K2O | SO2 | 51部位1 | 1
铅钡 | K2O | SO2 | 51部位2 | 1
铅钡 | K2O | SO2 | 52 | 1
铅钡 | K2O | SO2 | 53未风化点 | 0.9422119816
铅钡 | K2O | SO2 | 54 | 0.8485930107
铅钡 | K2O | SO2 | 54严重风化点 | 1
铅钡 | K2O | SO2 | 55 | 1
铅钡 | K2O | SO2 | 56 | 1
铅钡 | K2O | SO2 | 57 | 1
铅钡 | K2O | SO2 | 58 | 0.8406381054
铅钡 | CaO | SiO2 | 02 | 0.9806871247
铅钡 | CaO | SiO2 | 08 | 0.9810821113
铅钡 | CaO | SiO2 | 08严重风化点 | 0.8803180052
铅钡 | CaO | SiO2 | 11 | 0.9257421372
铅钡 | CaO | SiO2 | 19 | 0.9406753675
铅钡 | CaO | SiO2 | 20 | 0.9166841433
铅钡 | CaO | SiO2 | 23未风化点 | 0.9026968701
铅钡 | CaO | SiO2 | 24 | 0.9469521315
铅钡 | CaO | SiO2 | 25未风化点 | 0.9140283829
铅钡 | CaO | SiO2 | 26 | 0.9820396956
铅钡 | CaO | SiO2 | 26严重风化点 | 0.8851013312
铅钡 | CaO | SiO2 | 28未风化点 | 0.9059586663
铅钡 | CaO | SiO2 | 29未风化点 | 0.9837539609
铅钡 | CaO | SiO2 | 30部位1 | 0.8899953423
铅钡 | CaO | SiO2 | 30部位2 | 0.9043496893
铅钡 | CaO | SiO2 | 31 | 0.9203619077
铅钡 | CaO | SiO2 | 32 | 0.8708020145
铅钡 | CaO | SiO2 | 33 | 0.866421566
铅钡 | CaO | SiO2 | 34 | 0.9514206401
铅钡 | CaO | SiO2 | 35 | 0.8750338968
铅钡 | CaO | SiO2 | 36 | 0.9266165574
铅钡 | CaO | SiO2 | 37 | 0.9048146952
铅钡 | CaO | SiO2 | 38 | 0.9535253268
铅钡 | CaO | SiO2 | 39 | 0.9875068376
铅钡 | CaO | SiO2 | 40 | 0.9563709051
铅钡 | CaO | SiO2 | 41 | 0.8446539016
铅钡 | CaO | SiO2 | 42未风化点1 | 0.9188999552
铅钡 | CaO | SiO2 | 42未风化点2 | 0.8889883833
铅钡 | CaO | SiO2 | 43部位1 | 0.8253871177
铅钡 | CaO | SiO2 | 43部位2 | 0.80484971
铅钡 | CaO | SiO2 | 44未风化点 | 0.9532532273
铅钡 | CaO | SiO2 | 45 | 0.9006352561
铅钡 | CaO | SiO2 | 46 | 0.8815906974
铅钡 | CaO | SiO2 | 47 | 0.9214482087
铅钡 | CaO | SiO2 | 48 | 0.9996412195
铅钡 | CaO | SiO2 | 49 | 0.8762281006
铅钡 | CaO | SiO2 | 49未风化点 | 0.9644183911
铅钡 | CaO | SiO2 | 50 | 0.9062674734
铅钡 | CaO | SiO2 | 50未风化点 | 0.9667295207
铅钡 | CaO | SiO2 | 51部位1 | 0.9047398621
铅钡 | CaO | SiO2 | 51部位2 | 0.8440749039
铅钡 | CaO | SiO2 | 52 | 0.9595960098
铅钡 | CaO | SiO2 | 53未风化点 | 0.8937465447
铅钡 | CaO | SiO2 | 54 | 0.9149414699
铅钡 | CaO | SiO2 | 54严重风化点 | 0.9600386806
铅钡 | CaO | SiO2 | 55 | 0.9371207181
铅钡 | CaO | SiO2 | 56 | 0.9851315804
铅钡 | CaO | SiO2 | 57 | 0.9985968018
铅钡 | CaO | SiO2 | 58 | 0.9198983825
铅钡 | CaO | Na2O | 02 | 0.9025644585
铅钡 | CaO | Na2O | 08 | 0.9360853408
铅钡 | CaO | Na2O | 08严重风化点 | 0.8717117448
铅钡 | CaO | Na2O | 11 | 0.8606361822
铅钡 | CaO | Na2O | 19 | 0.8809227577
铅钡 | CaO | Na2O | 20 | 1
铅钡 | CaO | Na2O | 23未风化点 | 0.55399722
铅钡 | CaO | Na2O | 24 | 0.9787770881
铅钡 | CaO | Na2O | 25未风化点 | 0.8247603316
铅钡 | CaO | Na2O | 26 | 0.9377051544
铅钡 | CaO | Na2O | 26严重风化点 | 0.8780679343
铅钡 | CaO | Na2O | 28未风化点 | 0.9417793209
铅钡 | CaO | Na2O | 29未风化点 | 0.9603536608
铅钡 | CaO | Na2O | 30部位1 | 0.828402466
铅钡 | CaO | Na2O | 30部位2 | 0.8363937301
铅钡 | CaO | Na2O | 31 | 0.9312593039
铅钡 | CaO | Na2O | 32 | 0.9792192559
铅钡 | CaO | Na2O | 33 | 0.9713208674
铅钡 | CaO | Na2O | 34 | 0.965265218
铅钡 | CaO | Na2O | 35 | 0.9827710321
铅钡 | CaO | Na2O | 36 | 0.8230061335
铅钡 | CaO | Na2O | 37 | 0.9605599201
铅钡 | CaO | Na2O | 38 | 0.8985338258
铅钡 | CaO | Na2O | 39 | 0.9512856147
铅钡 | CaO | Na2O | 40 | 0.9205805762
铅钡 | CaO | Na2O | 41 | 0.8137849952
铅钡 | CaO | Na2O | 42未风化点1 | 0.6394927777
铅钡 | CaO | Na2O | 42未风化点2 | 0.6273873467
铅钡 | CaO | Na2O | 43部位1 | 0.8053193674
铅钡 | CaO | Na2O | 43部位2 | 0.7720463031
铅钡 | CaO | Na2O | 44未风化点 | 0.8188451092
铅钡 | CaO | Na2O | 45 | 0.8068537882
铅钡 | CaO | Na2O | 46 | 1
铅钡 | CaO | Na2O | 47 | 0.6910268768
铅钡 | CaO | Na2O | 48 | 0.9556127317
铅钡 | CaO | Na2O | 49 | 0.8255628648
铅钡 | CaO | Na2O | 49未风化点 | 0.9124427196
铅钡 | CaO | Na2O | 50 | 0.8717117448
铅钡 | CaO | Na2O | 50未风化点 | 0.8741726306
铅钡 | CaO | Na2O | 51部位1 | 0.8582508153
铅钡 | CaO | Na2O | 51部位2 | 0.808624058
铅钡 | CaO | Na2O | 52 | 0.977669235
铅钡 | CaO | Na2O | 53未风化点 | 0.7801020899
铅钡 | CaO | Na2O | 54 | 0.8717117448
铅钡 | CaO | Na2O | 54严重风化点 | 1
铅钡 | CaO | Na2O | 55 | 0.8121952144
铅钡 | CaO | Na2O | 56 | 0.9471289656
铅钡 | CaO | Na2O | 57 | 0.9430084835
铅钡 | CaO | Na2O | 58 | 0.861320153
铅钡 | CaO | K2O | 02 | 0.6828250867
铅钡 | CaO | K2O | 08 | 0.9360853408
铅钡 | CaO | K2O | 08严重风化点 | 0.8717117448
铅钡 | CaO | K2O | 11 | 0.9547090223
铅钡 | CaO | K2O | 19 | 0.8809227577
铅钡 | CaO | K2O | 20 | 0.7209334151
铅钡 | CaO | K2O | 23未风化点 | 0.9774529776
铅钡 | CaO | K2O | 24 | 0.9787770881
铅钡 | CaO | K2O | 25未风化点 | 0.9717563226
铅钡 | CaO | K2O | 26 | 0.9377051544
铅钡 | CaO | K2O | 26严重风化点 | 0.9265992596
铅钡 | CaO | K2O | 28未风化点 | 0.9259845443
铅钡 | CaO | K2O | 29未风化点 | 0.9745834376
铅钡 | CaO | K2O | 30部位1 | 0.6403743441
铅钡 | CaO | K2O | 30部位2 | 0.8363937301
铅钡 | CaO | K2O | 31 | 0.9312593039
铅钡 | CaO | K2O | 32 | 0.9146872541
铅钡 | CaO | K2O | 33 | 0.9503410634
铅钡 | CaO | K2O | 34 | 0.9088308
铅钡 | CaO | K2O | 35 | 0.9827710321
铅钡 | CaO | K2O | 36 | 0.9440570064
铅钡 | CaO | K2O | 37 | 0.9222232897
铅钡 | CaO | K2O | 38 | 0.9695829426
铅钡 | CaO | K2O | 39 | 0.9512856147
铅钡 | CaO | K2O | 40 | 0.9205805762
铅钡 | CaO | K2O | 41 | 0.989059654
铅钡 | CaO | K2O | 42未风化点1 | 0.9566323452
铅钡 | CaO | K2O | 42未风化点2 | 0.839757947
铅钡 | CaO | K2O | 43部位1 | 0.8053193674
铅钡 | CaO | K2O | 43部位2 | 0.7720463031
铅钡 | CaO | K2O | 44未风化点 | 0.989792901
铅钡 | CaO | K2O | 45 | 0.979221858
铅钡 | CaO | K2O | 46 | 0.8800496507
铅钡 | CaO | K2O | 47 | 0.8944778529
铅钡 | CaO | K2O | 48 | 0.9575197779
铅钡 | CaO | K2O | 49 | 0.8255628648
铅钡 | CaO | K2O | 49未风化点 | 0.9366802096
铅钡 | CaO | K2O | 50 | 0.8717117448
铅钡 | CaO | K2O | 50未风化点 | 0.8741726306
铅钡 | CaO | K2O | 51部位1 | 0.8582508153
铅钡 | CaO | K2O | 51部位2 | 0.808624058
铅钡 | CaO | K2O | 52 | 0.9052028881
铅钡 | CaO | K2O | 53未风化点 | 0.9765748139
铅钡 | CaO | K2O | 54 | 0.9734300476
铅钡 | CaO | K2O | 54严重风化点 | 1
铅钡 | CaO | K2O | 55 | 0.9504513687
铅钡 | CaO | K2O | 56 | 0.9471289656
铅钡 | CaO | K2O | 57 | 0.9430084835
铅钡 | CaO | K2O | 58 | 0.9762203693
铅钡 | CaO | MgO | 02 | 0.9390285054
铅钡 | CaO | MgO | 08 | 0.9360853408
铅钡 | CaO | MgO | 08严重风化点 | 0.8717117448
铅钡 | CaO | MgO | 11 | 0.9452622862
铅钡 | CaO | MgO | 19 | 0.9535333168
铅钡 | CaO | MgO | 20 | 1
铅钡 | CaO | MgO | 23未风化点 | 0.9251065117
铅钡 | CaO | MgO | 24 | 0.9787770881
铅钡 | CaO | MgO | 25未风化点 | 0.9717563226
铅钡 | CaO | MgO | 26 | 0.9377051544
铅钡 | CaO | MgO | 26严重风化点 | 0.8780679343
铅钡 | CaO | MgO | 28未风化点 | 0.9219203361
铅钡 | CaO | MgO | 29未风化点 | 0.9252206174
铅钡 | CaO | MgO | 30部位1 | 0.9402378567
铅钡 | CaO | MgO | 30部位2 | 0.8921498877
铅钡 | CaO | MgO | 31 | 0.9464488218
铅钡 | CaO | MgO | 32 | 0.9792192559
铅钡 | CaO | MgO | 33 | 0.8952660611
铅钡 | CaO | MgO | 34 | 0.965265218
铅钡 | CaO | MgO | 35 | 0.9827710321
铅钡 | CaO | MgO | 36 | 0.9832168166
铅钡 | CaO | MgO | 37 | 0.9605599201
铅钡 | CaO | MgO | 38 | 0.9695829426
铅钡 | CaO | MgO | 39 | 0.9512856147
铅钡 | CaO | MgO | 40 | 0.9205805762
铅钡 | CaO | MgO | 41 | 0.8538595776
铅钡 | CaO | MgO | 42未风化点1 | 0.8902718927
铅钡 | CaO | MgO | 42未风化点2 | 0.8547342692
铅钡 | CaO | MgO | 43部位1 | 0.8998086086
铅钡 | CaO | MgO | 43部位2 | 0.8649977125
铅钡 | CaO | MgO | 44未风化点 | 0.9101439774
铅钡 | CaO | MgO | 45 | 0.9348709614
铅钡 | CaO | MgO | 46 | 0.8034222378
铅钡 | CaO | MgO | 47 | 0.9530746862
铅钡 | CaO | MgO | 48 | 0.9127998713
铅钡 | CaO | MgO | 49 | 0.9959382868
铅钡 | CaO | MgO | 49未风化点 | 0.9260497896
铅钡 | CaO | MgO | 50 | 0.9273793098
铅钡 | CaO | MgO | 50未风化点 | 0.9391239453
铅钡 | CaO | MgO | 51部位1 | 0.9908946
铅钡 | CaO | MgO | 51部位2 | 0.9763472108
铅钡 | CaO | MgO | 52 | 0.9764261907
铅钡 | CaO | MgO | 53未风化点 | 0.8841425664
铅钡 | CaO | MgO | 54 | 0.9611987812
铅钡 | CaO | MgO | 54严重风化点 | 0.8601198701
铅钡 | CaO | MgO | 55 | 0.9504513687
铅钡 | CaO | MgO | 56 | 0.9471289656
铅钡 | CaO | MgO | 57 | 0.9430084835
铅钡 | CaO | MgO | 58 | 0.9566963214
铅钡 | CaO | Al2O3 | 02 | 0.9617183512
铅钡 | CaO | Al2O3 | 08 | 0.967376138
铅钡 | CaO | Al2O3 | 08严重风化点 | 0.8940188685
铅钡 | CaO | Al2O3 | 11 | 0.9152781044
铅钡 | CaO | Al2O3 | 19 | 0.9586682865
铅钡 | CaO | Al2O3 | 20 | 0.8767782717
铅钡 | CaO | Al2O3 | 23未风化点 | 0.9866307204
铅钡 | CaO | Al2O3 | 24 | 0.981047864
铅钡 | CaO | Al2O3 | 25未风化点 | 0.9804587182
铅钡 | CaO | Al2O3 | 26 | 0.9538504367
铅钡 | CaO | Al2O3 | 26严重风化点 | 0.9021725806
铅钡 | CaO | Al2O3 | 28未风化点 | 0.9439491667
铅钡 | CaO | Al2O3 | 29未风化点 | 0.8114869369
铅钡 | CaO | Al2O3 | 30部位1 | 0.9132676871
铅钡 | CaO | Al2O3 | 30部位2 | 0.9123494153
铅钡 | CaO | Al2O3 | 31 | 0.9936576513
铅钡 | CaO | Al2O3 | 32 | 0.9618754884
铅钡 | CaO | Al2O3 | 33 | 0.9698629001
铅钡 | CaO | Al2O3 | 34 | 0.9942430782
铅钡 | CaO | Al2O3 | 35 | 0.9807745747
铅钡 | CaO | Al2O3 | 36 | 0.9763817628
铅钡 | CaO | Al2O3 | 37 | 0.9717406141
铅钡 | CaO | Al2O3 | 38 | 0.9662756835
铅钡 | CaO | Al2O3 | 39 | 0.9630984083
铅钡 | CaO | Al2O3 | 40 | 0.9305209217
铅钡 | CaO | Al2O3 | 41 | 0.874925043
铅钡 | CaO | Al2O3 | 42未风化点1 | 0.9482429056
铅钡 | CaO | Al2O3 | 42未风化点2 | 0.8726350066
铅钡 | CaO | Al2O3 | 43部位1 | 0.8447925126
铅钡 | CaO | Al2O3 | 43部位2 | 0.8282771219
铅钡 | CaO | Al2O3 | 44未风化点 | 0.8139942443
铅钡 | CaO | Al2O3 | 45 | 0.9172777793
铅钡 | CaO | Al2O3 | 46 | 0.890059982
铅钡 | CaO | Al2O3 | 47 | 0.9626756486
铅钡 | CaO | Al2O3 | 48 | 0.8184014845
铅钡 | CaO | Al2O3 | 49 | 0.9323481893
铅钡 | CaO | Al2O3 | 49未风化点 | 0.9331349398
铅钡 | CaO | Al2O3 | 50 | 0.909962408
铅钡 | CaO | Al2O3 | 50未风化点 | 0.9646319217
铅钡 | CaO | Al2O3 | 51部位1 | 0.9710823819
铅钡 | CaO | Al2O3 | 51部位2 | 0.8532836573
铅钡 | CaO | Al2O3 | 52 | 0.9303954607
铅钡 | CaO | Al2O3 | 53未风化点 | 0.8926303293
铅钡 | CaO | Al2O3 | 54 | 0.961397848
铅钡 | CaO | Al2O3 | 54严重风化点 | 0.9139743637
铅钡 | CaO | Al2O3 | 55 | 0.9854736084
铅钡 | CaO | Al2O3 | 56 | 0.9919488942
铅钡 | CaO | Al2O3 | 57 | 0.995797573
铅钡 | CaO | Al2O3 | 58 | 0.9343714347
铅钡 | CaO | Fe2O3 | 02 | 0.8618947272
铅钡 | CaO | Fe2O3 | 08 | 0.9360853408
铅钡 | CaO | Fe2O3 | 08严重风化点 | 0.8717117448
铅钡 | CaO | Fe2O3 | 11 | 0.8606361822
铅钡 | CaO | Fe2O3 | 19 | 0.9464355625
铅钡 | CaO | Fe2O3 | 20 | 0.8212048142
铅钡 | CaO | Fe2O3 | 23未风化点 | 0.9774529776
铅钡 | CaO | Fe2O3 | 24 | 0.9787770881
铅钡 | CaO | Fe2O3 | 25未风化点 | 0.8372222716
铅钡 | CaO | Fe2O3 | 26 | 0.9377051544
铅钡 | CaO | Fe2O3 | 26严重风化点 | 0.8780679343
铅钡 | CaO | Fe2O3 | 28未风化点 | 0.9973042569
铅钡 | CaO | Fe2O3 | 29未风化点 | 0.9797311225
铅钡 | CaO | Fe2O3 | 30部位1 | 0.910303575
铅钡 | CaO | Fe2O3 | 30部位2 | 0.8337054499
铅钡 | CaO | Fe2O3 | 31 | 0.6297207381
铅钡 | CaO | Fe2O3 | 32 | 0.8904991667
铅钡 | CaO | Fe2O3 | 33 | 0.9713208674
铅钡 | CaO | Fe2O3 | 34 | 0.9691956786
铅钡 | CaO | Fe2O3 | 35 | 0.9930675413
铅钡 | CaO | Fe2O3 | 36 | 0.9717509007
铅钡 | CaO | Fe2O3 | 37 | 0.9605599201
铅钡 | CaO | Fe2O3 | 38 | 0.9896648567
铅钡 | CaO | Fe2O3 | 39 | 0.9512856147
铅钡 | CaO | Fe2O3 | 40 | 0.9443981727
铅钡 | CaO | Fe2O3 | 41 | 0.9715626635
铅钡 | CaO | Fe2O3 | 42未风化点1 | 0.9648355596
铅钡 | CaO | Fe2O3 | 42未风化点2 | 1
铅钡 | CaO | Fe2O3 | 43部位1 | 0.8832666453
铅钡 | CaO | Fe2O3 | 43部位2 | 0.9133766557
铅钡 | CaO | Fe2O3 | 44未风化点 | 0.9878523249
铅钡 | CaO | Fe2O3 | 45 | 0.9626929925
铅钡 | CaO | Fe2O3 | 46 | 1
铅钡 | CaO | Fe2O3 | 47 | 0.9614120137
铅钡 | CaO | Fe2O3 | 48 | 0.9819184558
铅钡 | CaO | Fe2O3 | 49 | 0.8447524494
铅钡 | CaO | Fe2O3 | 49未风化点 | 0.9198288045
铅钡 | CaO | Fe2O3 | 50 | 0.909432891
铅钡 | CaO | Fe2O3 | 50未风化点 | 0.8741726306
铅钡 | CaO | Fe2O3 | 51部位1 | 0.9936185082
铅钡 | CaO | Fe2O3 | 51部位2 | 0.8502606743
铅钡 | CaO | Fe2O3 | 52 | 0.9332174613
铅钡 | CaO | Fe2O3 | 53未风化点 | 0.965265218
铅钡 | CaO | Fe2O3 | 54 | 0.8717117448
铅钡 | CaO | Fe2O3 | 54严重风化点 | 1
铅钡 | CaO | Fe2O3 | 55 | 0.9504513687
铅钡 | CaO | Fe2O3 | 56 | 0.9471289656
铅钡 | CaO | Fe2O3 | 57 | 0.9430084835
铅钡 | CaO | Fe2O3 | 58 | 0.964313373
铅钡 | CaO | CuO | 02 | 0.9133490069
铅钡 | CaO | CuO | 08 | 0.6870397006
铅钡 | CaO | CuO | 08严重风化点 | 0.9892891953
铅钡 | CaO | CuO | 11 | 0.9206992418
铅钡 | CaO | CuO | 19 | 0.9602099451
铅钡 | CaO | CuO | 20 | 0.8061170451
铅钡 | CaO | CuO | 23未风化点 | 0.8870121069
铅钡 | CaO | CuO | 24 | 0.7122519089
铅钡 | CaO | CuO | 25未风化点 | 0.973434649
铅钡 | CaO | CuO | 26 | 0.6824000679
铅钡 | CaO | CuO | 26严重风化点 | 0.9594381305
铅钡 | CaO | CuO | 28未风化点 | 0.9567406769
铅钡 | CaO | CuO | 29未风化点 | 0.9088880338
铅钡 | CaO | CuO | 30部位1 | 0.828402466
铅钡 | CaO | CuO | 30部位2 | 0.8363937301
铅钡 | CaO | CuO | 31 | 0.9508637798
铅钡 | CaO | CuO | 32 | 0.984555386
铅钡 | CaO | CuO | 33 | 0.9941573566
铅钡 | CaO | CuO | 34 | 0.9615442189
铅钡 | CaO | CuO | 35 | 0.9906087225
铅钡 | CaO | CuO | 36 | 0.9831432174
铅钡 | CaO | CuO | 37 | 0.9005809804
铅钡 | CaO | CuO | 38 | 0.9946685402
铅钡 | CaO | CuO | 39 | 0.993117543
铅钡 | CaO | CuO | 40 | 0.9205805762
铅钡 | CaO | CuO | 41 | 0.8201658459
铅钡 | CaO | CuO | 42未风化点1 | 0.9108297649
铅钡 | CaO | CuO | 42未风化点2 | 0.8796143215
铅钡 | CaO | CuO | 43部位1 | 0.9732815971
铅钡 | CaO | CuO | 43部位2 | 0.8201557375
铅钡 | CaO | CuO | 44未风化点 | 0.9284266543
铅钡 | CaO | CuO | 45 | 0.9880594838
铅钡 | CaO | CuO | 46 | 0.9627011167
铅钡 | CaO | CuO | 47 | 0.9926239922
铅钡 | CaO | CuO | 48 | 0.8848785868
铅钡 | CaO | CuO | 49 | 0.8502873663
铅钡 | CaO | CuO | 49未风化点 | 0.9316915303
铅钡 | CaO | CuO | 50 | 0.9171702255
铅钡 | CaO | CuO | 50未风化点 | 0.9019434163
铅钡 | CaO | CuO | 51部位1 | 0.9122202845
铅钡 | CaO | CuO | 51部位2 | 0.8340763778
铅钡 | CaO | CuO | 52 | 0.9350138255
铅钡 | CaO | CuO | 53未风化点 | 0.9912634084
铅钡 | CaO | CuO | 54 | 0.9046456411
铅钡 | CaO | CuO | 54严重风化点 | 0.936834314
铅钡 | CaO | CuO | 55 | 0.9912186202
铅钡 | CaO | CuO | 56 | 0.984182131
铅钡 | CaO | CuO | 57 | 0.9979359926
铅钡 | CaO | CuO | 58 | 0.9964956527
铅钡 | CaO | PbO | 02 | 0.9741338659
铅钡 | CaO | PbO | 08 | 0.987113097
铅钡 | CaO | PbO | 08严重风化点 | 0.9477388117
铅钡 | CaO | PbO | 11 | 0.9174922301
铅钡 | CaO | PbO | 19 | 0.9864464499
铅钡 | CaO | PbO | 20 | 0.9743037762
铅钡 | CaO | PbO | 23未风化点 | 0.9755273529
铅钡 | CaO | PbO | 24 | 0.942546834
铅钡 | CaO | PbO | 25未风化点 | 0.9421511089
铅钡 | CaO | PbO | 26 | 0.9829835389
铅钡 | CaO | PbO | 26严重风化点 | 0.9487542617
铅钡 | CaO | PbO | 28未风化点 | 0.9869598623
铅钡 | CaO | PbO | 29未风化点 | 0.9069718892
铅钡 | CaO | PbO | 30部位1 | 0.9124766592
铅钡 | CaO | PbO | 30部位2 | 0.9186262268
铅钡 | CaO | PbO | 31 | 0.9738231321
铅钡 | CaO | PbO | 32 | 0.9663555836
铅钡 | CaO | PbO | 33 | 0.9839591576
铅钡 | CaO | PbO | 34 | 0.9123864789
铅钡 | CaO | PbO | 35 | 0.9569371229
铅钡 | CaO | PbO | 36 | 0.9083209667
铅钡 | CaO | PbO | 37 | 0.9922292903
铅钡 | CaO | PbO | 38 | 0.9021466023
铅钡 | CaO | PbO | 39 | 0.8913717365
铅钡 | CaO | PbO | 40 | 0.8986033857
铅钡 | CaO | PbO | 41 | 0.9060387202
铅钡 | CaO | PbO | 42未风化点1 | 0.9750355809
铅钡 | CaO | PbO | 42未风化点2 | 0.9460214832
铅钡 | CaO | PbO | 43部位1 | 0.9328233256
铅钡 | CaO | PbO | 43部位2 | 0.8559062443
铅钡 | CaO | PbO | 44未风化点 | 0.9432800352
铅钡 | CaO | PbO | 45 | 0.9934497935
铅钡 | CaO | PbO | 46 | 0.9331782332
铅钡 | CaO | PbO | 47 | 0.9690906111
铅钡 | CaO | PbO | 48 | 0.9211950405
铅钡 | CaO | PbO | 49 | 0.8973732576
铅钡 | CaO | PbO | 49未风化点 | 0.970236416
铅钡 | CaO | PbO | 50 | 0.9781019565
铅钡 | CaO | PbO | 50未风化点 | 0.9459559289
铅钡 | CaO | PbO | 51部位1 | 0.9514352574
铅钡 | CaO | PbO | 51部位2 | 0.9165288224
铅钡 | CaO | PbO | 52 | 0.9711057263
铅钡 | CaO | PbO | 53未风化点 | 0.9972537769
铅钡 | CaO | PbO | 54 | 0.9899900231
铅钡 | CaO | PbO | 54严重风化点 | 0.8577895435
铅钡 | CaO | PbO | 55 | 0.9604059483
铅钡 | CaO | PbO | 56 | 0.9423660811
铅钡 | CaO | PbO | 57 | 0.9368001329
铅钡 | CaO | PbO | 58 | 0.9529113691
铅钡 | CaO | BaO | 02 | 0.9025644585
铅钡 | CaO | BaO | 08 | 0.8242173924
铅钡 | CaO | BaO | 08严重风化点 | 0.8858312292
铅钡 | CaO | BaO | 11 | 0.97067001
铅钡 | CaO | BaO | 19 | 0.9200131886
铅钡 | CaO | BaO | 20 | 0.8248697785
铅钡 | CaO | BaO | 23未风化点 | 0.922632235
铅钡 | CaO | BaO | 24 | 0.8231870461
铅钡 | CaO | BaO | 25未风化点 | 0.9700376576
铅钡 | CaO | BaO | 26 | 0.8167844543
铅钡 | CaO | BaO | 26严重风化点 | 0.8469324345
铅钡 | CaO | BaO | 28未风化点 | 0.9752313896
铅钡 | CaO | BaO | 29未风化点 | 0.8935123065
铅钡 | CaO | BaO | 30部位1 | 0.8973645643
铅钡 | CaO | BaO | 30部位2 | 0.9071942064
铅钡 | CaO | BaO | 31 | 0.9587892056
铅钡 | CaO | BaO | 32 | 0.9777336959
铅钡 | CaO | BaO | 33 | 0.9975273843
铅钡 | CaO | BaO | 34 | 0.9486142724
铅钡 | CaO | BaO | 35 | 0.9674207158
铅钡 | CaO | BaO | 36 | 0.9254400111
铅钡 | CaO | BaO | 37 | 0.9504260411
铅钡 | CaO | BaO | 38 | 0.9461727575
铅钡 | CaO | BaO | 39 | 0.9863079189
铅钡 | CaO | BaO | 40 | 0.9746987492
铅钡 | CaO | BaO | 41 | 0.8765505318
铅钡 | CaO | BaO | 42未风化点1 | 0.9452285897
铅钡 | CaO | BaO | 42未风化点2 | 0.9106742362
铅钡 | CaO | BaO | 43部位1 | 0.8503248405
铅钡 | CaO | BaO | 43部位2 | 0.7899712141
铅钡 | CaO | BaO | 44未风化点 | 0.9508714248
铅钡 | CaO | BaO | 45 | 0.9433464071
铅钡 | CaO | BaO | 46 | 0.9168466981
铅钡 | CaO | BaO | 47 | 0.9587035399
铅钡 | CaO | BaO | 48 | 0.939676527
铅钡 | CaO | BaO | 49 | 0.8648268088
铅钡 | CaO | BaO | 49未风化点 | 0.9450146088
铅钡 | CaO | BaO | 50 | 0.9812102274
铅钡 | CaO | BaO | 50未风化点 | 0.9192333537
铅钡 | CaO | BaO | 51部位1 | 0.9220304142
铅钡 | CaO | BaO | 51部位2 | 0.808624058
铅钡 | CaO | BaO | 52 | 0.973869434
铅钡 | CaO | BaO | 53未风化点 | 0.9568794665
铅钡 | CaO | BaO | 54 | 0.9227647542
铅钡 | CaO | BaO | 54严重风化点 | 1
铅钡 | CaO | BaO | 55 | 0.9808338101
铅钡 | CaO | BaO | 56 | 0.9229643727
铅钡 | CaO | BaO | 57 | 0.9127997819
铅钡 | CaO | BaO | 58 | 0.9157923888
铅钡 | CaO | P2O5 | 02 | 0.9946164732
铅钡 | CaO | P2O5 | 08 | 0.9663355394
铅钡 | CaO | P2O5 | 08严重风化点 | 0.9345983265
铅钡 | CaO | P2O5 | 11 | 0.9029415073
铅钡 | CaO | P2O5 | 19 | 0.8940932222
铅钡 | CaO | P2O5 | 20 | 0.8582528584
铅钡 | CaO | P2O5 | 23未风化点 | 0.9774529776
铅钡 | CaO | P2O5 | 24 | 0.9826446702
铅钡 | CaO | P2O5 | 25未风化点 | 0.9769372661
铅钡 | CaO | P2O5 | 26 | 0.9770682244
铅钡 | CaO | P2O5 | 26严重风化点 | 0.9665352284
铅钡 | CaO | P2O5 | 28未风化点 | 0.9690412097
铅钡 | CaO | P2O5 | 29未风化点 | 0.8883333446
铅钡 | CaO | P2O5 | 30部位1 | 0.828402466
铅钡 | CaO | P2O5 | 30部位2 | 0.8657187217
铅钡 | CaO | P2O5 | 31 | 0.9734412479
铅钡 | CaO | P2O5 | 32 | 0.9839238435
铅钡 | CaO | P2O5 | 33 | 0.9748565886
铅钡 | CaO | P2O5 | 34 | 0.9744510139
铅钡 | CaO | P2O5 | 35 | 0.994562419
铅钡 | CaO | P2O5 | 36 | 0.9851643604
铅钡 | CaO | P2O5 | 37 | 0.9991245198
铅钡 | CaO | P2O5 | 38 | 0.9827196661
铅钡 | CaO | P2O5 | 39 | 0.9824242222
铅钡 | CaO | P2O5 | 40 | 0.9657812654
铅钡 | CaO | P2O5 | 41 | 0.985657182
铅钡 | CaO | P2O5 | 42未风化点1 | 0.9669793964
铅钡 | CaO | P2O5 | 42未风化点2 | 1
铅钡 | CaO | P2O5 | 43部位1 | 0.8053193674
铅钡 | CaO | P2O5 | 43部位2 | 0.9317422538
铅钡 | CaO | P2O5 | 44未风化点 | 0.9101439774
铅钡 | CaO | P2O5 | 45 | 0.9626929925
铅钡 | CaO | P2O5 | 46 | 0.9942881935
铅钡 | CaO | P2O5 | 47 | 0.9640742785
铅钡 | CaO | P2O5 | 48 | 0.9103296703
铅钡 | CaO | P2O5 | 49 | 0.9029088235
铅钡 | CaO | P2O5 | 49未风化点 | 0.9726447981
铅钡 | CaO | P2O5 | 50 | 0.966243134
铅钡 | CaO | P2O5 | 50未风化点 | 0.963237465
铅钡 | CaO | P2O5 | 51部位1 | 0.9367712254
铅钡 | CaO | P2O5 | 51部位2 | 0.9855533234
铅钡 | CaO | P2O5 | 52 | 0.9440337612
铅钡 | CaO | P2O5 | 53未风化点 | 0.965265218
铅钡 | CaO | P2O5 | 54 | 0.9752460199
铅钡 | CaO | P2O5 | 54严重风化点 | 0.7113097436
铅钡 | CaO | P2O5 | 55 | 0.9596205102
铅钡 | CaO | P2O5 | 56 | 0.9831544034
铅钡 | CaO | P2O5 | 57 | 0.9430084835
铅钡 | CaO | P2O5 | 58 | 0.9114007887
铅钡 | CaO | SrO | 02 | 0.9466898344
铅钡 | CaO | SrO | 08 | 0.9687226582
铅钡 | CaO | SrO | 08严重风化点 | 0.9968952703
铅钡 | CaO | SrO | 11 | 0.9421826806
铅钡 | CaO | SrO | 19 | 0.922908208
铅钡 | CaO | SrO | 20 | 1
铅钡 | CaO | SrO | 23未风化点 | 0.9375350723
铅钡 | CaO | SrO | 24 | 0.8158905576
铅钡 | CaO | SrO | 25未风化点 | 0.975328709
铅钡 | CaO | SrO | 26 | 0.9470804228
铅钡 | CaO | SrO | 26严重风化点 | 0.9712021747
铅钡 | CaO | SrO | 28未风化点 | 0.971624751
铅钡 | CaO | SrO | 29未风化点 | 0.9349900407
铅钡 | CaO | SrO | 30部位1 | 0.8992701928
铅钡 | CaO | SrO | 30部位2 | 0.9388390246
铅钡 | CaO | SrO | 31 | 0.9923341033
铅钡 | CaO | SrO | 32 | 0.9792192559
铅钡 | CaO | SrO | 33 | 0.9713208674
铅钡 | CaO | SrO | 34 | 0.97674257
铅钡 | CaO | SrO | 35 | 0.9827710321
铅钡 | CaO | SrO | 36 | 0.9590244767
铅钡 | CaO | SrO | 37 | 0.9585904094
铅钡 | CaO | SrO | 38 | 0.9258688541
铅钡 | CaO | SrO | 39 | 0.8971918776
铅钡 | CaO | SrO | 40 | 0.9102885706
铅钡 | CaO | SrO | 41 | 0.9081992454
铅钡 | CaO | SrO | 42未风化点1 | 0.9445690706
铅钡 | CaO | SrO | 42未风化点2 | 1
铅钡 | CaO | SrO | 43部位1 | 0.9365123137
铅钡 | CaO | SrO | 43部位2 | 0.8565213139
铅钡 | CaO | SrO | 44未风化点 | 0.972706483
铅钡 | CaO | SrO | 45 | 0.9767903286
铅钡 | CaO | SrO | 46 | 0.8953562702
铅钡 | CaO | SrO | 47 | 0.839706066
铅钡 | CaO | SrO | 48 | 0.9414878206
铅钡 | CaO | SrO | 49 | 0.9205840158
铅钡 | CaO | SrO | 49未风化点 | 0.9857856454
铅钡 | CaO | SrO | 50 | 0.9687861425
铅钡 | CaO | SrO | 50未风化点 | 0.9247059182
铅钡 | CaO | SrO | 51部位1 | 0.9441455752
铅钡 | CaO | SrO | 51部位2 | 0.808624058
铅钡 | CaO | SrO | 52 | 0.9853506645
铅钡 | CaO | SrO | 53未风化点 | 0.9639472176
铅钡 | CaO | SrO | 54 | 0.9157379389
铅钡 | CaO | SrO | 54严重风化点 | 0.7666268351
铅钡 | CaO | SrO | 55 | 0.9504513687
铅钡 | CaO | SrO | 56 | 0.9471289656
铅钡 | CaO | SrO | 57 | 0.9430084835
铅钡 | CaO | SrO | 58 | 0.9125948046
铅钡 | CaO | SnO2 | 02 | 0.9025644585
铅钡 | CaO | SnO2 | 08 | 0.9360853408
铅钡 | CaO | SnO2 | 08严重风化点 | 0.8717117448
铅钡 | CaO | SnO2 | 11 | 0.8606361822
铅钡 | CaO | SnO2 | 19 | 0.8809227577
铅钡 | CaO | SnO2 | 20 | 1
铅钡 | CaO | SnO2 | 23未风化点 | 0.9774529776
铅钡 | CaO | SnO2 | 24 | 0.9787770881
铅钡 | CaO | SnO2 | 25未风化点 | 0.9717563226
铅钡 | CaO | SnO2 | 26 | 0.9377051544
铅钡 | CaO | SnO2 | 26严重风化点 | 0.8780679343
铅钡 | CaO | SnO2 | 28未风化点 | 0.7620981795
铅钡 | CaO | SnO2 | 29未风化点 | 0.8791363221
铅钡 | CaO | SnO2 | 30部位1 | 0.6928715031
铅钡 | CaO | SnO2 | 30部位2 | 0.657962355
铅钡 | CaO | SnO2 | 31 | 0.9312593039
铅钡 | CaO | SnO2 | 32 | 0.9792192559
铅钡 | CaO | SnO2 | 33 | 0.9713208674
铅钡 | CaO | SnO2 | 34 | 0.965265218
铅钡 | CaO | SnO2 | 35 | 0.9827710321
铅钡 | CaO | SnO2 | 36 | 0.9832168166
铅钡 | CaO | SnO2 | 37 | 0.9605599201
铅钡 | CaO | SnO2 | 38 | 0.9695829426
铅钡 | CaO | SnO2 | 39 | 0.9512856147
铅钡 | CaO | SnO2 | 40 | 0.9205805762
铅钡 | CaO | SnO2 | 41 | 0.8137849952
铅钡 | CaO | SnO2 | 42未风化点1 | 0.9648355596
铅钡 | CaO | SnO2 | 42未风化点2 | 1
铅钡 | CaO | SnO2 | 43部位1 | 0.8053193674
铅钡 | CaO | SnO2 | 43部位2 | 0.7720463031
铅钡 | CaO | SnO2 | 44未风化点 | 0.9101439774
铅钡 | CaO | SnO2 | 45 | 0.9626929925
铅钡 | CaO | SnO2 | 46 | 1
铅钡 | CaO | SnO2 | 47 | 0.9614120137
铅钡 | CaO | SnO2 | 48 | 0.3333333333
铅钡 | CaO | SnO2 | 49 | 0.8255628648
铅钡 | CaO | SnO2 | 49未风化点 | 0.9124427196
铅钡 | CaO | SnO2 | 50 | 0.8717117448
铅钡 | CaO | SnO2 | 50未风化点 | 0.8741726306
铅钡 | CaO | SnO2 | 51部位1 | 0.6253622143
铅钡 | CaO | SnO2 | 51部位2 | 0.808624058
铅钡 | CaO | SnO2 | 52 | 0.9052028881
铅钡 | CaO | SnO2 | 53未风化点 | 0.965265218
铅钡 | CaO | SnO2 | 54 | 0.8717117448
铅钡 | CaO | SnO2 | 54严重风化点 | 1
铅钡 | CaO | SnO2 | 55 | 0.9504513687
铅钡 | CaO | SnO2 | 56 | 0.9471289656
铅钡 | CaO | SnO2 | 57 | 0.9430084835
铅钡 | CaO | SnO2 | 58 | 0.861320153
铅钡 | CaO | SO2 | 02 | 0.9025644585
铅钡 | CaO | SO2 | 08 | 0.8084845704
铅钡 | CaO | SO2 | 08严重风化点 | 0.3801457469
铅钡 | CaO | SO2 | 11 | 0.8606361822
铅钡 | CaO | SO2 | 19 | 0.8809227577
铅钡 | CaO | SO2 | 20 | 1
铅钡 | CaO | SO2 | 23未风化点 | 0.9774529776
铅钡 | CaO | SO2 | 24 | 0.9787770881
铅钡 | CaO | SO2 | 25未风化点 | 0.9717563226
铅钡 | CaO | SO2 | 26 | 0.8580787704
铅钡 | CaO | SO2 | 26严重风化点 | 0.3639419232
铅钡 | CaO | SO2 | 28未风化点 | 0.9417793209
铅钡 | CaO | SO2 | 29未风化点 | 0.8791363221
铅钡 | CaO | SO2 | 30部位1 | 0.828402466
铅钡 | CaO | SO2 | 30部位2 | 0.8363937301
铅钡 | CaO | SO2 | 31 | 0.9312593039
铅钡 | CaO | SO2 | 32 | 0.9792192559
铅钡 | CaO | SO2 | 33 | 0.9713208674
铅钡 | CaO | SO2 | 34 | 0.965265218
铅钡 | CaO | SO2 | 35 | 0.9827710321
铅钡 | CaO | SO2 | 36 | 0.9832168166
铅钡 | CaO | SO2 | 37 | 0.718471916
铅钡 | CaO | SO2 | 38 | 0.9695829426
铅钡 | CaO | SO2 | 39 | 0.9512856147
铅钡 | CaO | SO2 | 40 | 0.9205805762
铅钡 | CaO | SO2 | 41 | 0.8137849952
铅钡 | CaO | SO2 | 42未风化点1 | 0.9648355596
铅钡 | CaO | SO2 | 42未风化点2 | 1
铅钡 | CaO | SO2 | 43部位1 | 0.8053193674
铅钡 | CaO | SO2 | 43部位2 | 0.7720463031
铅钡 | CaO | SO2 | 44未风化点 | 0.9101439774
铅钡 | CaO | SO2 | 45 | 0.9626929925
铅钡 | CaO | SO2 | 46 | 1
铅钡 | CaO | SO2 | 47 | 0.9614120137
铅钡 | CaO | SO2 | 48 | 0.8848785868
铅钡 | CaO | SO2 | 49 | 0.8255628648
铅钡 | CaO | SO2 | 49未风化点 | 0.9124427196
铅钡 | CaO | SO2 | 50 | 0.8717117448
铅钡 | CaO | SO2 | 50未风化点 | 0.8741726306
铅钡 | CaO | SO2 | 51部位1 | 0.8582508153
铅钡 | CaO | SO2 | 51部位2 | 0.808624058
铅钡 | CaO | SO2 | 52 | 0.9052028881
铅钡 | CaO | SO2 | 53未风化点 | 0.965265218
铅钡 | CaO | SO2 | 54 | 0.8717117448
铅钡 | CaO | SO2 | 54严重风化点 | 1
铅钡 | CaO | SO2 | 55 | 0.9504513687
铅钡 | CaO | SO2 | 56 | 0.9471289656
铅钡 | CaO | SO2 | 57 | 0.9430084835
铅钡 | CaO | SO2 | 58 | 0.861320153
铅钡 | MgO | SiO2 | 02 | 0.9183846079
铅钡 | MgO | SiO2 | 08 | 0.9510642392
铅钡 | MgO | SiO2 | 08严重风化点 | 0.9883594667
铅钡 | MgO | SiO2 | 11 | 0.9771102895
铅钡 | MgO | SiO2 | 19 | 0.9851692584
铅钡 | MgO | SiO2 | 20 | 0.9128690632
铅钡 | MgO | SiO2 | 23未风化点 | 0.9725913535
铅钡 | MgO | SiO2 | 24 | 0.9245559272
铅钡 | MgO | SiO2 | 25未风化点 | 0.8855054996
铅钡 | MgO | SiO2 | 26 | 0.9518737344
铅钡 | MgO | SiO2 | 26严重风化点 | 0.9905856144
铅钡 | MgO | SiO2 | 28未风化点 | 0.9803255405
铅钡 | MgO | SiO2 | 29未风化点 | 0.9367376308
铅钡 | MgO | SiO2 | 30部位1 | 0.9406873726
铅钡 | MgO | SiO2 | 30部位2 | 0.9843687993
铅钡 | MgO | SiO2 | 31 | 0.9695087914
铅钡 | MgO | SiO2 | 32 | 0.8488278678
铅钡 | MgO | SiO2 | 33 | 0.9624162206
铅钡 | MgO | SiO2 | 34 | 0.9162453114
铅钡 | MgO | SiO2 | 35 | 0.8558808627
铅钡 | MgO | SiO2 | 36 | 0.9081881175
铅钡 | MgO | SiO2 | 37 | 0.8668556392
铅钡 | MgO | SiO2 | 38 | 0.9223989567
铅钡 | MgO | SiO2 | 39 | 0.9371513343
铅钡 | MgO | SiO2 | 40 | 0.9590571596
铅钡 | MgO | SiO2 | 41 | 0.7283956079
铅钡 | MgO | SiO2 | 42未风化点1 | 0.9645527147
铅钡 | MgO | SiO2 | 42未风化点2 | 0.9547984636
铅钡 | MgO | SiO2 | 43部位1 | 0.9047876769
铅钡 | MgO | SiO2 | 43部位2 | 0.9168177927
铅钡 | MgO | SiO2 | 44未风化点 | 0.8656670101
铅钡 | MgO | SiO2 | 45 | 0.9590480143
铅钡 | MgO | SiO2 | 46 | 0.8961390999
铅钡 | MgO | SiO2 | 47 | 0.9635592479
铅钡 | MgO | SiO2 | 48 | 0.9085134098
铅钡 | MgO | SiO2 | 49 | 0.8675858233
铅钡 | MgO | SiO2 | 49未风化点 | 0.9568314426
铅钡 | MgO | SiO2 | 50 | 0.9742984004
铅钡 | MgO | SiO2 | 50未风化点 | 0.9690561878
铅钡 | MgO | SiO2 | 51部位1 | 0.8926805494
铅钡 | MgO | SiO2 | 51部位2 | 0.8557583321
铅钡 | MgO | SiO2 | 52 | 0.9814859695
铅钡 | MgO | SiO2 | 53未风化点 | 0.987397335
铅钡 | MgO | SiO2 | 54 | 0.8771762199
铅钡 | MgO | SiO2 | 54严重风化点 | 0.8872534667
铅钡 | MgO | SiO2 | 55 | 0.888722376
铅钡 | MgO | SiO2 | 56 | 0.9306892968
铅钡 | MgO | SiO2 | 57 | 0.9390173636
铅钡 | MgO | SiO2 | 58 | 0.957936797
铅钡 | MgO | Na2O | 02 | 0.8463411792
铅钡 | MgO | Na2O | 08 | 1
铅钡 | MgO | Na2O | 08严重风化点 | 1
铅钡 | MgO | Na2O | 11 | 0.9015167923
铅钡 | MgO | Na2O | 19 | 0.9167765836
铅钡 | MgO | Na2O | 20 | 1
铅钡 | MgO | Na2O | 23未风化点 | 0.5680434802
铅钡 | MgO | Na2O | 24 | 1
铅钡 | MgO | Na2O | 25未风化点 | 0.7976683598
铅钡 | MgO | Na2O | 26 | 1
铅钡 | MgO | Na2O | 26严重风化点 | 1
铅钡 | MgO | Na2O | 28未风化点 | 0.8666551257
铅钡 | MgO | Na2O | 29未风化点 | 0.886343031
铅钡 | MgO | Na2O | 30部位1 | 0.8689725865
铅钡 | MgO | Na2O | 30部位2 | 0.9272400528
铅钡 | MgO | Na2O | 31 | 0.8795564029
铅钡 | MgO | Na2O | 32 | 1
铅钡 | MgO | Na2O | 33 | 0.8666551257
铅钡 | MgO | Na2O | 34 | 1
铅钡 | MgO | Na2O | 35 | 1
铅钡 | MgO | Na2O | 36 | 0.804006383
铅钡 | MgO | Na2O | 37 | 1
铅钡 | MgO | Na2O | 38 | 0.8684072446
铅钡 | MgO | Na2O | 39 | 1
铅钡 | MgO | Na2O | 40 | 1
铅钡 | MgO | Na2O | 41 | 0.7042045496
铅钡 | MgO | Na2O | 42未风化点1 | 0.6837222098
铅钡 | MgO | Na2O | 42未风化点2 | 0.6919344622
铅钡 | MgO | Na2O | 43部位1 | 0.8795564029
铅钡 | MgO | Na2O | 43部位2 | 0.8724721099
铅钡 | MgO | Na2O | 44未风化点 | 0.7484979635
铅钡 | MgO | Na2O | 45 | 0.8487316507
铅钡 | MgO | Na2O | 46 | 0.7955773935
铅钡 | MgO | Na2O | 47 | 0.7052960005
铅钡 | MgO | Na2O | 48 | 0.8702453293
铅钡 | MgO | Na2O | 49 | 0.8155433206
铅钡 | MgO | Na2O | 49未风化点 | 0.8441427051
铅钡 | MgO | Na2O | 50 | 0.9325618686
铅钡 | MgO | Na2O | 50未风化点 | 0.9232883814
铅钡 | MgO | Na2O | 51部位1 | 0.8452405126
铅钡 | MgO | Na2O | 51部位2 | 0.8175951694
铅钡 | MgO | Na2O | 52 | 0.9529794883
铅钡 | MgO | Na2O | 53未风化点 | 0.8632516873
铅钡 | MgO | Na2O | 54 | 0.8354618502
铅钡 | MgO | Na2O | 54严重风化点 | 0.8541268476
铅钡 | MgO | Na2O | 55 | 0.770667424
铅钡 | MgO | Na2O | 56 | 1
铅钡 | MgO | Na2O | 57 | 1
铅钡 | MgO | Na2O | 58 | 0.8916227229
铅钡 | MgO | K2O | 02 | 0.7044155613
铅钡 | MgO | K2O | 08 | 1
铅钡 | MgO | K2O | 08严重风化点 | 1
铅钡 | MgO | K2O | 11 | 0.989126578
铅钡 | MgO | K2O | 19 | 0.9167765836
铅钡 | MgO | K2O | 20 | 0.7109808901
铅钡 | MgO | K2O | 23未风化点 | 0.9015167923
铅钡 | MgO | K2O | 24 | 1
铅钡 | MgO | K2O | 25未风化点 | 1
铅钡 | MgO | K2O | 26 | 1
铅钡 | MgO | K2O | 26严重风化点 | 0.8136575042
铅钡 | MgO | K2O | 28未风化点 | 0.9950252773
铅钡 | MgO | K2O | 29未风化点 | 0.9456355055
铅钡 | MgO | K2O | 30部位1 | 0.603680502
铅钡 | MgO | K2O | 30部位2 | 0.9272400528
铅钡 | MgO | K2O | 31 | 0.8795564029
铅钡 | MgO | K2O | 32 | 0.8926701351
铅钡 | MgO | K2O | 33 | 0.9363474387
铅钡 | MgO | K2O | 34 | 0.8747861953
铅钡 | MgO | K2O | 35 | 1
铅钡 | MgO | K2O | 36 | 0.9257918395
铅钡 | MgO | K2O | 37 | 0.8836376862
铅钡 | MgO | K2O | 38 | 1
铅钡 | MgO | K2O | 39 | 1
铅钡 | MgO | K2O | 40 | 1
铅钡 | MgO | K2O | 41 | 0.8560751356
铅钡 | MgO | K2O | 42未风化点1 | 0.9243620626
铅钡 | MgO | K2O | 42未风化点2 | 0.978558137
铅钡 | MgO | K2O | 43部位1 | 0.8795564029
铅钡 | MgO | K2O | 43部位2 | 0.8724721099
铅钡 | MgO | K2O | 44未风化点 | 0.8972559618
铅钡 | MgO | K2O | 45 | 0.9515857176
铅钡 | MgO | K2O | 46 | 0.8978173667
铅钡 | MgO | K2O | 47 | 0.9326768011
铅钡 | MgO | K2O | 48 | 0.9490078506
铅钡 | MgO | K2O | 49 | 0.8155433206
铅钡 | MgO | K2O | 49未风化点 | 0.9872934703
铅钡 | MgO | K2O | 50 | 0.9325618686
铅钡 | MgO | K2O | 50未风化点 | 0.9232883814
铅钡 | MgO | K2O | 51部位1 | 0.8452405126
铅钡 | MgO | K2O | 51部位2 | 0.8175951694
铅钡 | MgO | K2O | 52 | 0.9219786319
铅钡 | MgO | K2O | 53未风化点 | 0.8989393611
铅钡 | MgO | K2O | 54 | 0.9864578399
铅钡 | MgO | K2O | 54严重风化点 | 0.8541268476
铅钡 | MgO | K2O | 55 | 1
铅钡 | MgO | K2O | 56 | 1
铅钡 | MgO | K2O | 57 | 1
铅钡 | MgO | K2O | 58 | 0.9318665806
铅钡 | MgO | CaO | 02 | 0.9361653369
铅钡 | MgO | CaO | 08 | 0.9330938112
铅钡 | MgO | CaO | 08严重风化点 | 0.8661380711
铅钡 | MgO | CaO | 11 | 0.9426739798
铅钡 | MgO | CaO | 19 | 0.9513159682
铅钡 | MgO | CaO | 20 | 1
铅钡 | MgO | CaO | 23未风化点 | 0.9216441309
铅钡 | MgO | CaO | 24 | 0.9777362237
铅钡 | MgO | CaO | 25未风化点 | 0.9703815487
铅钡 | MgO | CaO | 26 | 0.9347841584
铅钡 | MgO | CaO | 26严重风化点 | 0.8727300962
铅钡 | MgO | CaO | 28未风化点 | 0.9183236609
铅钡 | MgO | CaO | 29未风化点 | 0.9217630657
铅钡 | MgO | CaO | 30部位1 | 0.9374276941
铅钡 | MgO | CaO | 30部位2 | 0.8873494284
铅钡 | MgO | CaO | 31 | 0.9439132925
铅钡 | MgO | CaO | 32 | 0.9781995942
铅钡 | MgO | CaO | 33 | 0.8905872939
铅钡 | MgO | CaO | 34 | 0.9635863261
铅钡 | MgO | CaO | 35 | 0.9819224303
铅钡 | MgO | CaO | 36 | 0.9823897782
铅钡 | MgO | CaO | 37 | 0.958663339
铅钡 | MgO | CaO | 38 | 0.9681058506
铅钡 | MgO | CaO | 39 | 0.9489667483
铅钡 | MgO | CaO | 40 | 0.9169277471
铅钡 | MgO | CaO | 41 | 0.8476458486
铅钡 | MgO | CaO | 42未风化点1 | 0.8853985807
铅钡 | MgO | CaO | 42未风化点2 | 0.8485511346
铅钡 | MgO | CaO | 43部位1 | 0.8953090399
铅钡 | MgO | CaO | 43部位2 | 0.8591794606
铅钡 | MgO | CaO | 44未风化点 | 0.9060601092
铅钡 | MgO | CaO | 45 | 0.9318267322
铅钡 | MgO | CaO | 46 | 0.7955773935
铅钡 | MgO | CaO | 47 | 0.9508365806
铅钡 | MgO | CaO | 48 | 0.9088246188
铅钡 | MgO | CaO | 49 | 0.9957354155
铅钡 | MgO | CaO | 49未风化点 | 0.9226273699
铅钡 | MgO | CaO | 50 | 0.9240133716
铅钡 | MgO | CaO | 50未风化点 | 0.9362649544
铅钡 | MgO | CaO | 51部位1 | 0.990442228
铅钡 | MgO | CaO | 51部位2 | 0.9751901953
铅钡 | MgO | CaO | 52 | 0.9752729407
铅钡 | MgO | CaO | 53未风化点 | 0.8790340229
铅钡 | MgO | CaO | 54 | 0.9593316208
铅钡 | MgO | CaO | 54严重风化点 | 0.8541268476
铅钡 | MgO | CaO | 55 | 0.9480949579
铅钡 | MgO | CaO | 56 | 0.9446237554
铅钡 | MgO | CaO | 57 | 0.9403203332
铅钡 | MgO | CaO | 58 | 0.9546227258
铅钡 | MgO | Al2O3 | 02 | 0.9742930578
铅钡 | MgO | Al2O3 | 08 | 0.9649828064
铅钡 | MgO | Al2O3 | 08严重风化点 | 0.9708178232
铅钡 | MgO | Al2O3 | 11 | 0.9648830004
铅钡 | MgO | Al2O3 | 19 | 0.9941354437
铅钡 | MgO | Al2O3 | 20 | 0.8713922451
铅钡 | MgO | Al2O3 | 23未风化点 | 0.9338922487
铅钡 | MgO | Al2O3 | 24 | 0.9587194362
铅钡 | MgO | Al2O3 | 25未风化点 | 0.9510648744
铅钡 | MgO | Al2O3 | 26 | 0.9813962961
铅钡 | MgO | Al2O3 | 26严重风化点 | 0.9690344921
铅钡 | MgO | Al2O3 | 28未风化点 | 0.9741052761
铅钡 | MgO | Al2O3 | 29未风化点 | 0.8627525023
铅钡 | MgO | Al2O3 | 30部位1 | 0.9680691712
铅钡 | MgO | Al2O3 | 30部位2 | 0.9746005227
铅钡 | MgO | Al2O3 | 31 | 0.9499235077
铅钡 | MgO | Al2O3 | 32 | 0.9399291099
铅钡 | MgO | Al2O3 | 33 | 0.9172441233
铅钡 | MgO | Al2O3 | 34 | 0.9579732913
铅钡 | MgO | Al2O3 | 35 | 0.9624676633
铅钡 | MgO | Al2O3 | 36 | 0.9584705921
铅钡 | MgO | Al2O3 | 37 | 0.9313944112
铅钡 | MgO | Al2O3 | 38 | 0.9349316282
铅钡 | MgO | Al2O3 | 39 | 0.9866406304
铅钡 | MgO | Al2O3 | 40 | 0.9879604833
铅钡 | MgO | Al2O3 | 41 | 0.751956691
铅钡 | MgO | Al2O3 | 42未风化点1 | 0.9327359101
铅钡 | MgO | Al2O3 | 42未风化点2 | 0.9754159751
铅钡 | MgO | Al2O3 | 43部位1 | 0.9293632041
铅钡 | MgO | Al2O3 | 43部位2 | 0.9489251679
铅钡 | MgO | Al2O3 | 44未风化点 | 0.7442404511
铅钡 | MgO | Al2O3 | 45 | 0.978909335
铅钡 | MgO | Al2O3 | 46 | 0.8871279935
铅钡 | MgO | Al2O3 | 47 | 0.9891303063
铅钡 | MgO | Al2O3 | 48 | 0.8828444817
铅钡 | MgO | Al2O3 | 49 | 0.9255118044
铅钡 | MgO | Al2O3 | 49未风化点 | 0.9914630496
铅钡 | MgO | Al2O3 | 50 | 0.9787854654
铅钡 | MgO | Al2O3 | 50未风化点 | 0.9712795232
铅钡 | MgO | Al2O3 | 51部位1 | 0.960686324
铅钡 | MgO | Al2O3 | 51部位2 | 0.8657055983
铅钡 | MgO | Al2O3 | 52 | 0.9494778696
铅钡 | MgO | Al2O3 | 53未风化点 | 0.9888319402
铅钡 | MgO | Al2O3 | 54 | 0.9220340919
铅钡 | MgO | Al2O3 | 54严重风化点 | 0.9328859493
铅钡 | MgO | Al2O3 | 55 | 0.9622168699
铅钡 | MgO | Al2O3 | 56 | 0.9522912031
铅钡 | MgO | Al2O3 | 57 | 0.9442553841
铅钡 | MgO | Al2O3 | 58 | 0.9744431076
铅钡 | MgO | Fe2O3 | 02 | 0.9090209407
铅钡 | MgO | Fe2O3 | 08 | 1
铅钡 | MgO | Fe2O3 | 08严重风化点 | 1
铅钡 | MgO | Fe2O3 | 11 | 0.9015167923
铅钡 | MgO | Fe2O3 | 19 | 0.9004058016
铅钡 | MgO | Fe2O3 | 20 | 0.8139052459
铅钡 | MgO | Fe2O3 | 23未风化点 | 0.9015167923
铅钡 | MgO | Fe2O3 | 24 | 1
铅钡 | MgO | Fe2O3 | 25未风化点 | 0.80991265
铅钡 | MgO | Fe2O3 | 26 | 1
铅钡 | MgO | Fe2O3 | 26严重风化点 | 1
铅钡 | MgO | Fe2O3 | 28未风化点 | 0.9159360273
铅钡 | MgO | Fe2O3 | 29未风化点 | 0.9036660889
铅钡 | MgO | Fe2O3 | 30部位1 | 0.8545356586
铅钡 | MgO | Fe2O3 | 30部位2 | 0.7482669119
铅钡 | MgO | Fe2O3 | 31 | 0.6418150743
铅钡 | MgO | Fe2O3 | 32 | 0.8684927928
铅钡 | MgO | Fe2O3 | 33 | 0.8666551257
铅钡 | MgO | Fe2O3 | 34 | 0.9335608847
铅钡 | MgO | Fe2O3 | 35 | 0.9749045857
铅钡 | MgO | Fe2O3 | 36 | 0.9537849142
铅钡 | MgO | Fe2O3 | 37 | 1
铅钡 | MgO | Fe2O3 | 38 | 0.9579353264
铅钡 | MgO | Fe2O3 | 39 | 1
铅钡 | MgO | Fe2O3 | 40 | 0.9720347486
铅钡 | MgO | Fe2O3 | 41 | 0.8703219519
铅钡 | MgO | Fe2O3 | 42未风化点1 | 0.8563777038
铅钡 | MgO | Fe2O3 | 42未风化点2 | 0.8485511346
铅钡 | MgO | Fe2O3 | 43部位1 | 0.9786100052
铅钡 | MgO | Fe2O3 | 43部位2 | 0.9395799343
铅钡 | MgO | Fe2O3 | 44未风化点 | 0.8955811286
铅钡 | MgO | Fe2O3 | 45 | 0.8977808905
铅钡 | MgO | Fe2O3 | 46 | 0.7955773935
铅钡 | MgO | Fe2O3 | 47 | 0.9141975111
铅钡 | MgO | Fe2O3 | 48 | 0.9250829819
铅钡 | MgO | Fe2O3 | 49 | 0.8412449218
铅钡 | MgO | Fe2O3 | 49未风化点 | 0.9923887568
铅钡 | MgO | Fe2O3 | 50 | 0.9781421392
铅钡 | MgO | Fe2O3 | 50未风化点 | 0.9232883814
铅钡 | MgO | Fe2O3 | 51部位1 | 0.9971030478
铅钡 | MgO | Fe2O3 | 51部位2 | 0.8624386326
铅钡 | MgO | Fe2O3 | 52 | 0.9525649081
铅钡 | MgO | Fe2O3 | 53未风化点 | 0.8507726614
铅钡 | MgO | Fe2O3 | 54 | 0.8354618502
铅钡 | MgO | Fe2O3 | 54严重风化点 | 0.8541268476
铅钡 | MgO | Fe2O3 | 55 | 1
铅钡 | MgO | Fe2O3 | 56 | 1
铅钡 | MgO | Fe2O3 | 57 | 1
铅钡 | MgO | Fe2O3 | 58 | 0.9914039055
铅钡 | MgO | CuO | 02 | 0.8562978292
铅钡 | MgO | CuO | 08 | 0.6451309177
铅钡 | MgO | CuO | 08严重风化点 | 0.857691643
铅钡 | MgO | CuO | 11 | 0.8686108168
铅钡 | MgO | CuO | 19 | 0.9134981269
铅钡 | MgO | CuO | 20 | 0.7983527512
铅钡 | MgO | CuO | 23未风化点 | 0.9535139232
铅钡 | MgO | CuO | 24 | 0.6910690675
铅钡 | MgO | CuO | 25未风化点 | 0.9441250532
铅钡 | MgO | CuO | 26 | 0.6416312811
铅钡 | MgO | CuO | 26严重风化点 | 0.8401758904
铅钡 | MgO | CuO | 28未风化点 | 0.8799532201
铅钡 | MgO | CuO | 29未风化点 | 0.8402291964
铅钡 | MgO | CuO | 30部位1 | 0.8689725865
铅钡 | MgO | CuO | 30部位2 | 0.9272400528
铅钡 | MgO | CuO | 31 | 0.8979185254
铅钡 | MgO | CuO | 32 | 0.9942210992
铅钡 | MgO | CuO | 33 | 0.8857189346
铅钡 | MgO | CuO | 34 | 0.9261063077
铅钡 | MgO | CuO | 35 | 0.9916163481
铅钡 | MgO | CuO | 36 | 0.9653145492
铅钡 | MgO | CuO | 37 | 0.8627748946
铅钡 | MgO | CuO | 38 | 0.9628588732
铅钡 | MgO | CuO | 39 | 0.9555662417
铅钡 | MgO | CuO | 40 | 1
铅钡 | MgO | CuO | 41 | 0.7092187561
铅钡 | MgO | CuO | 42未风化点1 | 0.9740664007
铅钡 | MgO | CuO | 42未风化点2 | 0.9664148402
铅钡 | MgO | CuO | 43部位1 | 0.8727818708
铅钡 | MgO | CuO | 43部位2 | 0.9377530764
铅钡 | MgO | CuO | 44未风化点 | 0.9777832451
铅钡 | MgO | CuO | 45 | 0.9209359134
铅钡 | MgO | CuO | 46 | 0.8221917425
铅钡 | MgO | CuO | 47 | 0.9438334248
铅钡 | MgO | CuO | 48 | 0.8084422457
铅钡 | MgO | CuO | 49 | 0.8409100331
铅钡 | MgO | CuO | 49未风化点 | 0.8614336935
铅钡 | MgO | CuO | 50 | 0.9875521195
铅钡 | MgO | CuO | 50未风化点 | 0.9559346222
铅钡 | MgO | CuO | 51部位1 | 0.9003304649
铅钡 | MgO | CuO | 51部位2 | 0.8449738443
铅钡 | MgO | CuO | 52 | 0.9545306836
铅钡 | MgO | CuO | 53未风化点 | 0.8719398605
铅钡 | MgO | CuO | 54 | 0.8672388597
铅钡 | MgO | CuO | 54严重风化点 | 0.9091077832
铅钡 | MgO | CuO | 55 | 0.9565322035
铅钡 | MgO | CuO | 56 | 0.9599285039
铅钡 | MgO | CuO | 57 | 0.9422447719
铅钡 | MgO | CuO | 58 | 0.9580001454
铅钡 | MgO | PbO | 02 | 0.9612588662
铅钡 | MgO | PbO | 08 | 0.9213077785
铅钡 | MgO | PbO | 08严重风化点 | 0.9118752219
铅钡 | MgO | PbO | 11 | 0.9674677227
铅钡 | MgO | PbO | 19 | 0.96455596
铅钡 | MgO | PbO | 20 | 0.9730495618
铅钡 | MgO | PbO | 23未风化点 | 0.9445791477
铅钡 | MgO | PbO | 24 | 0.920146417
铅钡 | MgO | PbO | 25未风化点 | 0.9132392728
铅钡 | MgO | PbO | 26 | 0.9191640755
铅钡 | MgO | PbO | 26严重风化点 | 0.9181838292
铅钡 | MgO | PbO | 28未风化点 | 0.9067696865
铅钡 | MgO | PbO | 29未风化点 | 0.8385093657
铅钡 | MgO | PbO | 30部位1 | 0.9671358701
铅钡 | MgO | PbO | 30部位2 | 0.9671868736
铅钡 | MgO | PbO | 31 | 0.9194149222
铅钡 | MgO | PbO | 32 | 0.9444222367
铅钡 | MgO | PbO | 33 | 0.9043762597
铅钡 | MgO | PbO | 34 | 0.878245865
铅钡 | MgO | PbO | 35 | 0.9383781941
铅钡 | MgO | PbO | 36 | 0.8897420863
铅钡 | MgO | PbO | 37 | 0.9511639463
铅钡 | MgO | PbO | 38 | 0.8719513054
铅钡 | MgO | PbO | 39 | 0.8461976098
铅钡 | MgO | PbO | 40 | 0.8270638019
铅钡 | MgO | PbO | 41 | 0.7760085712
铅钡 | MgO | PbO | 42未风化点1 | 0.9069908698
铅钡 | MgO | PbO | 42未风化点2 | 0.8940075408
铅钡 | MgO | PbO | 43部位1 | 0.9603324313
铅钡 | MgO | PbO | 43部位2 | 0.9872683691
铅钡 | MgO | PbO | 44未风化点 | 0.9610461585
铅钡 | MgO | PbO | 45 | 0.9378780023
铅钡 | MgO | PbO | 46 | 0.8462025113
铅钡 | MgO | PbO | 47 | 0.9821154024
铅钡 | MgO | PbO | 48 | 0.8402232639
铅钡 | MgO | PbO | 49 | 0.8893767027
铅钡 | MgO | PbO | 49未风化点 | 0.8959958511
铅钡 | MgO | PbO | 50 | 0.9445331466
铅钡 | MgO | PbO | 50未风化点 | 0.991988468
铅钡 | MgO | PbO | 51部位1 | 0.9405089715
铅钡 | MgO | PbO | 51部位2 | 0.9344043426
铅钡 | MgO | PbO | 52 | 0.946431524
铅钡 | MgO | PbO | 53未风化点 | 0.8812743058
铅钡 | MgO | PbO | 54 | 0.969204467
铅钡 | MgO | PbO | 54严重风化点 | 0.9966940606
铅钡 | MgO | PbO | 55 | 0.910712803
铅钡 | MgO | PbO | 56 | 0.8905916446
铅钡 | MgO | PbO | 57 | 0.8815893422
铅钡 | MgO | PbO | 58 | 0.9956588946
铅钡 | MgO | BaO | 02 | 0.8463411792
铅钡 | MgO | BaO | 08 | 0.7717992455
铅钡 | MgO | BaO | 08严重风化点 | 0.7752548131
铅钡 | MgO | BaO | 11 | 0.9717415372
铅钡 | MgO | BaO | 19 | 0.961421484
铅钡 | MgO | BaO | 20 | 0.8176866193
铅钡 | MgO | BaO | 23未风化点 | 0.9969649647
铅钡 | MgO | BaO | 24 | 0.8010666177
铅钡 | MgO | BaO | 25未风化点 | 0.9407694721
铅钡 | MgO | BaO | 26 | 0.7660893953
铅钡 | MgO | BaO | 26严重风化点 | 0.7487119889
铅钡 | MgO | BaO | 28未风化点 | 0.8963687144
铅钡 | MgO | BaO | 29未风化点 | 0.8264227871
铅钡 | MgO | BaO | 30部位1 | 0.9493408049
铅钡 | MgO | BaO | 30部位2 | 0.9808532781
铅钡 | MgO | BaO | 31 | 0.9053399233
铅钡 | MgO | BaO | 32 | 0.9558383768
铅钡 | MgO | BaO | 33 | 0.8926567142
铅钡 | MgO | BaO | 34 | 0.9135121556
铅钡 | MgO | BaO | 35 | 0.9489682167
铅钡 | MgO | BaO | 36 | 0.9070012552
铅钡 | MgO | BaO | 37 | 0.91083377
铅钡 | MgO | BaO | 38 | 0.9151743362
铅钡 | MgO | BaO | 39 | 0.9360174031
铅钡 | MgO | BaO | 40 | 0.9404344199
铅钡 | MgO | BaO | 41 | 0.7532173722
铅钡 | MgO | BaO | 42未风化点1 | 0.9358186626
铅钡 | MgO | BaO | 42未风化点2 | 0.9298245815
铅钡 | MgO | BaO | 43部位1 | 0.9364016467
铅钡 | MgO | BaO | 43部位2 | 0.8966165218
铅钡 | MgO | BaO | 44未风化点 | 0.9529064415
铅钡 | MgO | BaO | 45 | 0.9900084121
铅钡 | MgO | BaO | 46 | 0.8608041054
铅钡 | MgO | BaO | 47 | 0.9935721747
铅钡 | MgO | BaO | 48 | 0.8563561475
铅钡 | MgO | BaO | 49 | 0.8558537252
铅钡 | MgO | BaO | 49未风化点 | 0.8733895226
铅钡 | MgO | BaO | 50 | 0.9415085317
铅钡 | MgO | BaO | 50未风化点 | 0.9763750109
铅钡 | MgO | BaO | 51部位1 | 0.9103698132
铅钡 | MgO | BaO | 51部位2 | 0.8175951694
铅钡 | MgO | BaO | 52 | 0.9971843372
铅钡 | MgO | BaO | 53未风化点 | 0.9171886484
铅钡 | MgO | BaO | 54 | 0.884728141
铅钡 | MgO | BaO | 54严重风化点 | 0.8541268476
铅钡 | MgO | BaO | 55 | 0.9300010824
铅钡 | MgO | BaO | 56 | 0.8723912315
铅钡 | MgO | BaO | 57 | 0.8592617003
铅钡 | MgO | BaO | 58 | 0.953262817
铅钡 | MgO | P2O5 | 02 | 0.9312100661
铅钡 | MgO | P2O5 | 08 | 0.9022922868
铅钡 | MgO | P2O5 | 08严重风化点 | 0.8143064476
铅钡 | MgO | P2O5 | 11 | 0.8520097535
铅钡 | MgO | P2O5 | 19 | 0.8506520894
铅钡 | MgO | P2O5 | 20 | 0.8521935915
铅钡 | MgO | P2O5 | 23未风化点 | 0.9015167923
铅钡 | MgO | P2O5 | 24 | 0.9957948155
铅钡 | MgO | P2O5 | 25未风化点 | 0.9943015222
铅钡 | MgO | P2O5 | 26 | 0.9137318914
铅钡 | MgO | P2O5 | 26严重风化点 | 0.8458878494
铅钡 | MgO | P2O5 | 28未风化点 | 0.8908756703
铅钡 | MgO | P2O5 | 29未风化点 | 0.8217693443
铅钡 | MgO | P2O5 | 30部位1 | 0.8689725865
铅钡 | MgO | P2O5 | 30部位2 | 0.965308447
铅钡 | MgO | P2O5 | 31 | 0.919057442
铅钡 | MgO | P2O5 | 32 | 0.9948983018
铅钡 | MgO | P2O5 | 33 | 0.8696104256
铅钡 | MgO | P2O5 | 34 | 0.989848394
铅钡 | MgO | P2O5 | 35 | 0.9874896631
铅钡 | MgO | P2O5 | 36 | 0.9978929776
铅钡 | MgO | P2O5 | 37 | 0.9578183871
铅钡 | MgO | P2O5 | 38 | 0.985727979
铅钡 | MgO | P2O5 | 39 | 0.9661928196
铅钡 | MgO | P2O5 | 40 | 0.9493159623
铅钡 | MgO | P2O5 | 41 | 0.8368064791
铅钡 | MgO | P2O5 | 42未风化点1 | 0.8581511019
铅钡 | MgO | P2O5 | 42未风化点2 | 0.8485511346
铅钡 | MgO | P2O5 | 43部位1 | 0.8795564029
铅钡 | MgO | P2O5 | 43部位2 | 0.8059095129
铅钡 | MgO | P2O5 | 44未风化点 | 1
铅钡 | MgO | P2O5 | 45 | 0.8977808905
铅钡 | MgO | P2O5 | 46 | 0.7994142137
铅钡 | MgO | P2O5 | 47 | 0.9167254494
铅钡 | MgO | P2O5 | 48 | 0.8307259095
铅钡 | MgO | P2O5 | 49 | 0.9020039484
铅钡 | MgO | P2O5 | 49未风化点 | 0.9484733541
铅钡 | MgO | P2O5 | 50 | 0.8937156975
铅钡 | MgO | P2O5 | 50未风化点 | 0.9024018493
铅钡 | MgO | P2O5 | 51部位1 | 0.9423008526
铅钡 | MgO | P2O5 | 51部位2 | 0.9607673372
铅钡 | MgO | P2O5 | 52 | 0.9194456222
铅钡 | MgO | P2O5 | 53未风化点 | 0.8507726614
铅钡 | MgO | P2O5 | 54 | 0.9354117741
铅钡 | MgO | P2O5 | 54严重风化点 | 0.7965402813
铅钡 | MgO | P2O5 | 55 | 0.9895529366
铅钡 | MgO | P2O5 | 56 | 0.9288360668
铅钡 | MgO | P2O5 | 57 | 1
铅钡 | MgO | P2O5 | 58 | 0.8698506414
铅钡 | MgO | SrO | 02 | 0.8870562367
铅钡 | MgO | SrO | 08 | 0.9044777713
铅钡 | MgO | SrO | 08严重风化点 | 0.8685986454
铅钡 | MgO | SrO | 11 | 0.9963818264
铅钡 | MgO | SrO | 19 | 0.9647425701
铅钡 | MgO | SrO | 20 | 1
铅钡 | MgO | SrO | 23未风化点 | 0.9851744552
铅钡 | MgO | SrO | 24 | 0.7938118149
铅钡 | MgO | SrO | 25未风化点 | 0.9459962127
铅钡 | MgO | SrO | 26 | 0.8861751919
铅钡 | MgO | SrO | 26严重风化点 | 0.8496402507
铅钡 | MgO | SrO | 28未风化点 | 0.8931685488
铅钡 | MgO | SrO | 29未风化点 | 0.8636359376
铅钡 | MgO | SrO | 30部位1 | 0.9515810887
铅钡 | MgO | SrO | 30部位2 | 0.9446986022
铅钡 | MgO | SrO | 31 | 0.9511971871
铅钡 | MgO | SrO | 32 | 1
铅钡 | MgO | SrO | 33 | 0.8666551257
铅钡 | MgO | SrO | 34 | 0.9409149158
铅钡 | MgO | SrO | 35 | 1
铅钡 | MgO | SrO | 36 | 0.9409149158
铅钡 | MgO | SrO | 37 | 0.918708652
铅钡 | MgO | SrO | 38 | 0.8952329446
铅钡 | MgO | SrO | 39 | 0.8517057711
铅钡 | MgO | SrO | 40 | 0.8374544977
铅钡 | MgO | SrO | 41 | 0.777672561
铅钡 | MgO | SrO | 42未风化点1 | 0.9364985102
铅钡 | MgO | SrO | 42未风化点2 | 0.8485511346
铅钡 | MgO | SrO | 43部位1 | 0.9562600547
铅钡 | MgO | SrO | 43部位2 | 0.9881279054
铅钡 | MgO | SrO | 44未风化点 | 0.9309143426
铅钡 | MgO | SrO | 45 | 0.9540092763
铅钡 | MgO | SrO | 46 | 0.881669104
铅钡 | MgO | SrO | 47 | 0.8705016634
铅钡 | MgO | SrO | 48 | 0.8579357977
铅钡 | MgO | SrO | 49 | 0.9133445548
铅钡 | MgO | SrO | 49未风化点 | 0.9099149642
铅钡 | MgO | SrO | 50 | 0.8960002278
铅钡 | MgO | SrO | 50未风化点 | 0.9828632551
铅钡 | MgO | SrO | 51部位1 | 0.9330306318
铅钡 | MgO | SrO | 51部位2 | 0.8175951694
铅钡 | MgO | SrO | 52 | 0.9606453659
铅钡 | MgO | SrO | 53未风化点 | 0.9104689387
铅钡 | MgO | SrO | 54 | 0.9485518139
铅钡 | MgO | SrO | 54严重风化点 | 0.8703984181
铅钡 | MgO | SrO | 55 | 1
铅钡 | MgO | SrO | 56 | 1
铅钡 | MgO | SrO | 57 | 1
铅钡 | MgO | SrO | 58 | 0.9496256102
铅钡 | MgO | SnO2 | 02 | 0.8463411792
铅钡 | MgO | SnO2 | 08 | 1
铅钡 | MgO | SnO2 | 08严重风化点 | 1
铅钡 | MgO | SnO2 | 11 | 0.9015167923
铅钡 | MgO | SnO2 | 19 | 0.9167765836
铅钡 | MgO | SnO2 | 20 | 1
铅钡 | MgO | SnO2 | 23未风化点 | 0.9015167923
铅钡 | MgO | SnO2 | 24 | 1
铅钡 | MgO | SnO2 | 25未风化点 | 1
铅钡 | MgO | SnO2 | 26 | 1
铅钡 | MgO | SnO2 | 26严重风化点 | 1
铅钡 | MgO | SnO2 | 28未风化点 | 0.8071775162
铅钡 | MgO | SnO2 | 29未风化点 | 0.8135017446
铅钡 | MgO | SnO2 | 30部位1 | 0.6526337857
铅钡 | MgO | SnO2 | 30部位2 | 0.5977745398
铅钡 | MgO | SnO2 | 31 | 0.8795564029
铅钡 | MgO | SnO2 | 32 | 1
铅钡 | MgO | SnO2 | 33 | 0.8666551257
铅钡 | MgO | SnO2 | 34 | 1
铅钡 | MgO | SnO2 | 35 | 1
铅钡 | MgO | SnO2 | 36 | 1
铅钡 | MgO | SnO2 | 37 | 1
铅钡 | MgO | SnO2 | 38 | 1
铅钡 | MgO | SnO2 | 39 | 1
铅钡 | MgO | SnO2 | 40 | 1
铅钡 | MgO | SnO2 | 41 | 0.7042045496
铅钡 | MgO | SnO2 | 42未风化点1 | 0.8563777038
铅钡 | MgO | SnO2 | 42未风化点2 | 0.8485511346
铅钡 | MgO | SnO2 | 43部位1 | 0.8795564029
铅钡 | MgO | SnO2 | 43部位2 | 0.8724721099
铅钡 | MgO | SnO2 | 44未风化点 | 1
铅钡 | MgO | SnO2 | 45 | 0.8977808905
铅钡 | MgO | SnO2 | 46 | 0.7955773935
铅钡 | MgO | SnO2 | 47 | 0.9141975111
铅钡 | MgO | SnO2 | 48 | 0.3333333333
铅钡 | MgO | SnO2 | 49 | 0.8155433206
铅钡 | MgO | SnO2 | 49未风化点 | 0.8441427051
铅钡 | MgO | SnO2 | 50 | 0.9325618686
铅钡 | MgO | SnO2 | 50未风化点 | 0.9232883814
铅钡 | MgO | SnO2 | 51部位1 | 0.6174846447
铅钡 | MgO | SnO2 | 51部位2 | 0.8175951694
铅钡 | MgO | SnO2 | 52 | 0.9219786319
铅钡 | MgO | SnO2 | 53未风化点 | 0.8507726614
铅钡 | MgO | SnO2 | 54 | 0.8354618502
铅钡 | MgO | SnO2 | 54严重风化点 | 0.8541268476
铅钡 | MgO | SnO2 | 55 | 1
铅钡 | MgO | SnO2 | 56 | 1
铅钡 | MgO | SnO2 | 57 | 1
铅钡 | MgO | SnO2 | 58 | 0.8916227229
铅钡 | MgO | SO2 | 02 | 0.8463411792
铅钡 | MgO | SO2 | 08 | 0.757307337
铅钡 | MgO | SO2 | 08严重风化点 | 0.348807405
铅钡 | MgO | SO2 | 11 | 0.9015167923
铅钡 | MgO | SO2 | 19 | 0.9167765836
铅钡 | MgO | SO2 | 20 | 1
铅钡 | MgO | SO2 | 23未风化点 | 0.9015167923
铅钡 | MgO | SO2 | 24 | 1
铅钡 | MgO | SO2 | 25未风化点 | 1
铅钡 | MgO | SO2 | 26 | 0.8042100686
铅钡 | MgO | SO2 | 26严重风化点 | 0.3354368607
铅钡 | MgO | SO2 | 28未风化点 | 0.8666551257
铅钡 | MgO | SO2 | 29未风化点 | 0.8135017446
铅钡 | MgO | SO2 | 30部位1 | 0.8689725865
铅钡 | MgO | SO2 | 30部位2 | 0.9272400528
铅钡 | MgO | SO2 | 31 | 0.8795564029
铅钡 | MgO | SO2 | 32 | 1
铅钡 | MgO | SO2 | 33 | 0.8666551257
铅钡 | MgO | SO2 | 34 | 1
铅钡 | MgO | SO2 | 35 | 1
铅钡 | MgO | SO2 | 36 | 1
铅钡 | MgO | SO2 | 37 | 0.6874660911
铅钡 | MgO | SO2 | 38 | 1
铅钡 | MgO | SO2 | 39 | 1
铅钡 | MgO | SO2 | 40 | 1
铅钡 | MgO | SO2 | 41 | 0.7042045496
铅钡 | MgO | SO2 | 42未风化点1 | 0.8563777038
铅钡 | MgO | SO2 | 42未风化点2 | 0.8485511346
铅钡 | MgO | SO2 | 43部位1 | 0.8795564029
铅钡 | MgO | SO2 | 43部位2 | 0.8724721099
铅钡 | MgO | SO2 | 44未风化点 | 1
铅钡 | MgO | SO2 | 45 | 0.8977808905
铅钡 | MgO | SO2 | 46 | 0.7955773935
铅钡 | MgO | SO2 | 47 | 0.9141975111
铅钡 | MgO | SO2 | 48 | 0.8084422457
铅钡 | MgO | SO2 | 49 | 0.8155433206
铅钡 | MgO | SO2 | 49未风化点 | 0.8441427051
铅钡 | MgO | SO2 | 50 | 0.9325618686
铅钡 | MgO | SO2 | 50未风化点 | 0.9232883814
铅钡 | MgO | SO2 | 51部位1 | 0.8452405126
铅钡 | MgO | SO2 | 51部位2 | 0.8175951694
铅钡 | MgO | SO2 | 52 | 0.9219786319
铅钡 | MgO | SO2 | 53未风化点 | 0.8507726614
铅钡 | MgO | SO2 | 54 | 0.8354618502
铅钡 | MgO | SO2 | 54严重风化点 | 0.8541268476
铅钡 | MgO | SO2 | 55 | 1
铅钡 | MgO | SO2 | 56 | 1
铅钡 | MgO | SO2 | 57 | 1
铅钡 | MgO | SO2 | 58 | 0.8916227229
铅钡 | Al2O3 | SiO2 | 02 | 0.9403998756
铅钡 | Al2O3 | SiO2 | 08 | 0.985356535
铅钡 | Al2O3 | SiO2 | 08严重风化点 | 0.9822642498
铅钡 | Al2O3 | SiO2 | 11 | 0.9875482076
铅钡 | Al2O3 | SiO2 | 19 | 0.9796285385
铅钡 | Al2O3 | SiO2 | 20 | 0.9498717926
铅钡 | Al2O3 | SiO2 | 23未风化点 | 0.9084408835
铅钡 | Al2O3 | SiO2 | 24 | 0.9626214839
铅钡 | Al2O3 | SiO2 | 25未风化点 | 0.9266733035
铅钡 | Al2O3 | SiO2 | 26 | 0.96925999
铅钡 | Al2O3 | SiO2 | 26严重风化点 | 0.9781567417
铅钡 | Al2O3 | SiO2 | 28未风化点 | 0.9549771231
铅钡 | Al2O3 | SiO2 | 29未风化点 | 0.8119065796
铅钡 | Al2O3 | SiO2 | 30部位1 | 0.9707406231
铅钡 | Al2O3 | SiO2 | 30部位2 | 0.990343145
铅钡 | Al2O3 | SiO2 | 31 | 0.9211409827
铅钡 | Al2O3 | SiO2 | 32 | 0.8957448008
铅钡 | Al2O3 | SiO2 | 33 | 0.8835012059
铅钡 | Al2O3 | SiO2 | 34 | 0.9541475485
铅钡 | Al2O3 | SiO2 | 35 | 0.8834074269
铅钡 | Al2O3 | SiO2 | 36 | 0.944698034
铅钡 | Al2O3 | SiO2 | 37 | 0.9248366293
铅钡 | Al2O3 | SiO2 | 38 | 0.9859872437
铅钡 | Al2O3 | SiO2 | 39 | 0.9485951903
铅钡 | Al2O3 | SiO2 | 40 | 0.9703194491
铅钡 | Al2O3 | SiO2 | 41 | 0.9583891567
铅钡 | Al2O3 | SiO2 | 42未风化点1 | 0.9656499438
铅钡 | Al2O3 | SiO2 | 42未风化点2 | 0.9784642371
铅钡 | Al2O3 | SiO2 | 43部位1 | 0.9715551562
铅钡 | Al2O3 | SiO2 | 43部位2 | 0.9641792709
铅钡 | Al2O3 | SiO2 | 44未风化点 | 0.8385323966
铅钡 | Al2O3 | SiO2 | 45 | 0.9794293783
铅钡 | Al2O3 | SiO2 | 46 | 0.9891851516
铅钡 | Al2O3 | SiO2 | 47 | 0.9529656477
铅钡 | Al2O3 | SiO2 | 48 | 0.8073458508
铅钡 | Al2O3 | SiO2 | 49 | 0.9317238353
铅钡 | Al2O3 | SiO2 | 49未风化点 | 0.9645604059
铅钡 | Al2O3 | SiO2 | 50 | 0.9958815411
铅钡 | Al2O3 | SiO2 | 50未风化点 | 0.9982699552
铅钡 | Al2O3 | SiO2 | 51部位1 | 0.9253952058
铅钡 | Al2O3 | SiO2 | 51部位2 | 0.9870904949
铅钡 | Al2O3 | SiO2 | 52 | 0.9666239427
铅钡 | Al2O3 | SiO2 | 53未风化点 | 0.9991830962
铅钡 | Al2O3 | SiO2 | 54 | 0.9468087179
铅钡 | Al2O3 | SiO2 | 54严重风化点 | 0.9471139219
铅钡 | Al2O3 | SiO2 | 55 | 0.9195971251
铅钡 | Al2O3 | SiO2 | 56 | 0.9762744995
铅钡 | Al2O3 | SiO2 | 57 | 0.9946604568
铅钡 | Al2O3 | SiO2 | 58 | 0.9828569093
铅钡 | Al2O3 | Na2O | 02 | 0.8632491241
铅钡 | Al2O3 | Na2O | 08 | 0.9647682265
铅钡 | Al2O3 | Na2O | 08严重风化点 | 0.97074934
铅钡 | Al2O3 | Na2O | 11 | 0.9310957383
铅钡 | Al2O3 | Na2O | 19 | 0.9103835715
铅钡 | Al2O3 | Na2O | 20 | 0.8690819501
铅钡 | Al2O3 | Na2O | 23未风化点 | 0.5400768005
铅钡 | Al2O3 | Na2O | 24 | 0.9583500555
铅钡 | Al2O3 | Na2O | 25未风化点 | 0.8287508388
铅钡 | Al2O3 | Na2O | 26 | 0.9815973088
铅钡 | Al2O3 | Na2O | 26严重风化点 | 0.9689211653
铅钡 | Al2O3 | Na2O | 28未风化点 | 0.8851010819
铅钡 | Al2O3 | Na2O | 29未风化点 | 0.772855272
铅钡 | Al2O3 | Na2O | 30部位1 | 0.8927805251
铅钡 | Al2O3 | Na2O | 30部位2 | 0.9037583736
铅钡 | Al2O3 | Na2O | 31 | 0.9210940864
铅钡 | Al2O3 | Na2O | 32 | 0.939107866
铅钡 | Al2O3 | Na2O | 33 | 0.9393528109
铅钡 | Al2O3 | Na2O | 34 | 0.9575856089
铅钡 | Al2O3 | Na2O | 35 | 0.9621906697
铅钡 | Al2O3 | Na2O | 36 | 0.8299910552
铅钡 | Al2O3 | Na2O | 37 | 0.9303741369
铅钡 | Al2O3 | Na2O | 38 | 0.9230851548
铅钡 | Al2O3 | Na2O | 39 | 0.9869774628
铅钡 | Al2O3 | Na2O | 40 | 0.9883317291
铅钡 | Al2O3 | Na2O | 41 | 0.9159403998
铅钡 | Al2O3 | Na2O | 42未风化点1 | 0.6461799973
铅钡 | Al2O3 | Na2O | 42未风化点2 | 0.6749195763
铅钡 | Al2O3 | Na2O | 43部位1 | 0.9418093056
铅钡 | Al2O3 | Na2O | 43部位2 | 0.9140806017
铅钡 | Al2O3 | Na2O | 44未风化点 | 0.9929032608
铅钡 | Al2O3 | Na2O | 45 | 0.8620951637
铅钡 | Al2O3 | Na2O | 46 | 0.8831476745
铅钡 | Al2O3 | Na2O | 47 | 0.6949219815
铅钡 | Al2O3 | Na2O | 48 | 0.7762438332
铅钡 | Al2O3 | Na2O | 49 | 0.8705524935
铅钡 | Al2O3 | Na2O | 49未风化点 | 0.8476052391
铅钡 | Al2O3 | Na2O | 50 | 0.9512623345
铅钡 | Al2O3 | Na2O | 50未风化点 | 0.8970054355
铅钡 | Al2O3 | Na2O | 51部位1 | 0.8732967472
铅钡 | Al2O3 | Na2O | 51部位2 | 0.9354489626
铅钡 | Al2O3 | Na2O | 52 | 0.9054194835
铅钡 | Al2O3 | Na2O | 53未风化点 | 0.8522853609
铅钡 | Al2O3 | Na2O | 54 | 0.8972289071
铅钡 | Al2O3 | Na2O | 54严重风化点 | 0.9085462484
铅钡 | Al2O3 | Na2O | 55 | 0.7910353818
铅钡 | Al2O3 | Na2O | 56 | 0.9517651216
铅钡 | Al2O3 | Na2O | 57 | 0.9435365104
铅钡 | Al2O3 | Na2O | 58 | 0.9115356769
铅钡 | Al2O3 | K2O | 02 | 0.6865238192
铅钡 | Al2O3 | K2O | 08 | 0.9647682265
铅钡 | Al2O3 | K2O | 08严重风化点 | 0.97074934
铅钡 | Al2O3 | K2O | 11 | 0.9542897284
铅钡 | Al2O3 | K2O | 19 | 0.9103835715
铅钡 | Al2O3 | K2O | 20 | 0.7906449006
铅钡 | Al2O3 | K2O | 23未风化点 | 0.9627050786
铅钡 | Al2O3 | K2O | 24 | 0.9583500555
铅钡 | Al2O3 | K2O | 25未风化点 | 0.9505091489
铅钡 | Al2O3 | K2O | 26 | 0.9815973088
铅钡 | Al2O3 | K2O | 26严重风化点 | 0.8323847022
铅钡 | Al2O3 | K2O | 28未风化点 | 0.9790086881
铅钡 | Al2O3 | K2O | 29未风化点 | 0.8187531128
铅钡 | Al2O3 | K2O | 30部位1 | 0.586073418
铅钡 | Al2O3 | K2O | 30部位2 | 0.9037583736
铅钡 | Al2O3 | K2O | 31 | 0.9210940864
铅钡 | Al2O3 | K2O | 32 | 0.9460175953
铅钡 | Al2O3 | K2O | 33 | 0.9783613197
铅钡 | Al2O3 | K2O | 34 | 0.9081891035
铅钡 | Al2O3 | K2O | 35 | 0.9621906697
铅钡 | Al2O3 | K2O | 36 | 0.9642534333
铅钡 | Al2O3 | K2O | 37 | 0.9444584337
铅钡 | Al2O3 | K2O | 38 | 0.933993372
铅钡 | Al2O3 | K2O | 39 | 0.9869774628
铅钡 | Al2O3 | K2O | 40 | 0.9883317291
铅钡 | Al2O3 | K2O | 41 | 0.8582576147
铅钡 | Al2O3 | K2O | 42未风化点1 | 0.9908156757
铅钡 | Al2O3 | K2O | 42未风化点2 | 0.9545444439
铅钡 | Al2O3 | K2O | 43部位1 | 0.9418093056
铅钡 | Al2O3 | K2O | 43部位2 | 0.9140806017
铅钡 | Al2O3 | K2O | 44未风化点 | 0.8102022746
铅钡 | Al2O3 | K2O | 45 | 0.9314728306
铅钡 | Al2O3 | K2O | 46 | 0.9870968076
铅钡 | Al2O3 | K2O | 47 | 0.9220070875
铅钡 | Al2O3 | K2O | 48 | 0.8400048456
铅钡 | Al2O3 | K2O | 49 | 0.8705524935
铅钡 | Al2O3 | K2O | 49未风化点 | 0.9963349288
铅钡 | Al2O3 | K2O | 50 | 0.9512623345
铅钡 | Al2O3 | K2O | 50未风化点 | 0.8970054355
铅钡 | Al2O3 | K2O | 51部位1 | 0.8732967472
铅钡 | Al2O3 | K2O | 51部位2 | 0.9354489626
铅钡 | Al2O3 | K2O | 52 | 0.9694427979
铅钡 | Al2O3 | K2O | 53未风化点 | 0.906617237
铅钡 | Al2O3 | K2O | 54 | 0.9328912863
铅钡 | Al2O3 | K2O | 54严重风化点 | 0.9085462484
铅钡 | Al2O3 | K2O | 55 | 0.9619336713
铅钡 | Al2O3 | K2O | 56 | 0.9517651216
铅钡 | Al2O3 | K2O | 57 | 0.9435365104
铅钡 | Al2O3 | K2O | 58 | 0.9081247126
铅钡 | Al2O3 | CaO | 02 | 0.9595341751
铅钡 | Al2O3 | CaO | 08 | 0.9656013246
铅钡 | Al2O3 | CaO | 08严重风化点 | 0.8873458097
铅钡 | Al2O3 | CaO | 11 | 0.9099335918
铅钡 | Al2O3 | CaO | 19 | 0.956265627
铅钡 | Al2O3 | CaO | 20 | 0.8690819501
铅钡 | Al2O3 | CaO | 23未风化点 | 0.9862888805
铅钡 | Al2O3 | CaO | 24 | 0.9802841869
铅钡 | Al2O3 | CaO | 25未风化点 | 0.9796508282
铅钡 | Al2O3 | CaO | 26 | 0.9511058006
铅钡 | Al2O3 | CaO | 26严重风化点 | 0.8960003347
铅钡 | Al2O3 | CaO | 28未风化点 | 0.9405137732
铅钡 | Al2O3 | CaO | 29未风化点 | 0.800351553
铅钡 | Al2O3 | CaO | 30部位1 | 0.9077943724
铅钡 | Al2O3 | CaO | 30部位2 | 0.9068174897
铅钡 | Al2O3 | CaO | 31 | 0.9938541456
铅钡 | Al2O3 | CaO | 32 | 0.9597026101
铅钡 | Al2O3 | CaO | 33 | 0.9682696931
铅钡 | Al2O3 | CaO | 34 | 0.9944847939
铅钡 | Al2O3 | CaO | 35 | 0.9799903812
铅钡 | Al2O3 | CaO | 36 | 0.9752694975
铅钡 | Al2O3 | CaO | 37 | 0.9702852154
铅钡 | Al2O3 | CaO | 38 | 0.9644208322
铅钡 | Al2O3 | CaO | 39 | 0.9610135953
铅钡 | Al2O3 | CaO | 40 | 0.9261745506
铅钡 | Al2O3 | CaO | 41 | 0.8671216064
铅钡 | Al2O3 | CaO | 42未风化点1 | 0.9451050742
铅钡 | Al2O3 | CaO | 42未风化点2 | 0.8646999782
铅钡 | Al2O3 | CaO | 43部位1 | 0.8353255282
铅钡 | Al2O3 | CaO | 43部位2 | 0.8179605462
铅钡 | Al2O3 | CaO | 44未风化点 | 0.8029782646
铅钡 | Al2O3 | CaO | 45 | 0.9120620377
铅钡 | Al2O3 | CaO | 46 | 0.8831476745
铅钡 | Al2O3 | CaO | 47 | 0.9605603637
铅钡 | Al2O3 | CaO | 48 | 0.8075978288
铅钡 | Al2O3 | CaO | 49 | 0.9281240354
铅钡 | Al2O3 | CaO | 49未风化点 | 0.928963577
铅钡 | Al2O3 | CaO | 50 | 0.904278772
铅钡 | Al2O3 | CaO | 50未风化点 | 0.9626578909
铅钡 | Al2O3 | CaO | 51部位1 | 0.9695786079
铅钡 | Al2O3 | CaO | 51部位2 | 0.8442705883
铅钡 | Al2O3 | CaO | 52 | 0.9260407182
铅钡 | Al2O3 | CaO | 53未风化点 | 0.8858730655
铅钡 | Al2O3 | CaO | 54 | 0.959190641
铅钡 | Al2O3 | CaO | 54严重风化点 | 0.9085462484
铅钡 | Al2O3 | CaO | 55 | 0.9850439114
铅钡 | Al2O3 | CaO | 56 | 0.9920137225
铅钡 | Al2O3 | CaO | 57 | 0.9961596436
铅钡 | Al2O3 | CaO | 58 | 0.9302832469
铅钡 | Al2O3 | MgO | 02 | 0.9743124503
铅钡 | Al2O3 | MgO | 08 | 0.9647682265
铅钡 | Al2O3 | MgO | 08严重风化点 | 0.97074934
铅钡 | Al2O3 | MgO | 11 | 0.9646659374
铅钡 | Al2O3 | MgO | 19 | 0.9946689301
铅钡 | Al2O3 | MgO | 20 | 0.8690819501
铅钡 | Al2O3 | MgO | 23未风化点 | 0.9329298231
铅钡 | Al2O3 | MgO | 24 | 0.9583500555
铅钡 | Al2O3 | MgO | 25未风化点 | 0.9505091489
铅钡 | Al2O3 | MgO | 26 | 0.9815973088
铅钡 | Al2O3 | MgO | 26严重风化点 | 0.9689211653
铅钡 | Al2O3 | MgO | 28未风化点 | 0.9741199039
铅钡 | Al2O3 | MgO | 29未风化点 | 0.8602721785
铅钡 | Al2O3 | MgO | 30部位1 | 0.9679316411
铅钡 | Al2O3 | MgO | 30部位2 | 0.9746277209
铅钡 | Al2O3 | MgO | 31 | 0.949340264
铅钡 | Al2O3 | MgO | 32 | 0.939107866
铅钡 | Al2O3 | MgO | 33 | 0.9159023992
铅钡 | Al2O3 | MgO | 34 | 0.9575856089
铅钡 | Al2O3 | MgO | 35 | 0.9621906697
铅钡 | Al2O3 | MgO | 36 | 0.9580951044
铅钡 | Al2O3 | MgO | 37 | 0.9303741369
铅钡 | Al2O3 | MgO | 38 | 0.933993372
铅钡 | Al2O3 | MgO | 39 | 0.9869774628
铅钡 | Al2O3 | MgO | 40 | 0.9883317291
铅钡 | Al2O3 | MgO | 41 | 0.7476451038
铅钡 | Al2O3 | MgO | 42未风化点1 | 0.931746663
铅钡 | Al2O3 | MgO | 42未风化点2 | 0.9754638999
铅钡 | Al2O3 | MgO | 43部位1 | 0.9282961326
铅钡 | Al2O3 | MgO | 43部位2 | 0.9483179112
铅钡 | Al2O3 | MgO | 44未风化点 | 0.7398253786
铅钡 | Al2O3 | MgO | 45 | 0.979046453
铅钡 | Al2O3 | MgO | 46 | 0.8851375325
铅钡 | Al2O3 | MgO | 47 | 0.9895321315
铅钡 | Al2O3 | MgO | 48 | 0.8807656573
铅钡 | Al2O3 | MgO | 49 | 0.9243566028
铅钡 | Al2O3 | MgO | 49未风化点 | 0.9919260715
铅钡 | Al2O3 | MgO | 50 | 0.9789194096
铅钡 | Al2O3 | MgO | 50未风化点 | 0.9712226775
铅钡 | Al2O3 | MgO | 51部位1 | 0.9603653302
铅钡 | Al2O3 | MgO | 51部位2 | 0.8632829465
铅钡 | Al2O3 | MgO | 52 | 0.9488839004
铅钡 | Al2O3 | MgO | 53未风化点 | 0.989225959
铅钡 | Al2O3 | MgO | 54 | 0.9207999889
铅钡 | Al2O3 | MgO | 54严重风化点 | 0.9319001783
铅钡 | Al2O3 | MgO | 55 | 0.9619336713
铅钡 | Al2O3 | MgO | 56 | 0.9517651216
铅钡 | Al2O3 | MgO | 57 | 0.9435365104
铅钡 | Al2O3 | MgO | 58 | 0.9744663089
铅钡 | Al2O3 | Fe2O3 | 02 | 0.8857510215
铅钡 | Al2O3 | Fe2O3 | 08 | 0.9647682265
铅钡 | Al2O3 | Fe2O3 | 08严重风化点 | 0.97074934
铅钡 | Al2O3 | Fe2O3 | 11 | 0.9310957383
铅钡 | Al2O3 | Fe2O3 | 19 | 0.9036073215
铅钡 | Al2O3 | Fe2O3 | 20 | 0.9238555962
铅钡 | Al2O3 | Fe2O3 | 23未风化点 | 0.9627050786
铅钡 | Al2O3 | Fe2O3 | 24 | 0.9583500555
铅钡 | Al2O3 | Fe2O3 | 25未风化点 | 0.8423164535
铅钡 | Al2O3 | Fe2O3 | 26 | 0.9815973088
铅钡 | Al2O3 | Fe2O3 | 26严重风化点 | 0.9689211653
铅钡 | Al2O3 | Fe2O3 | 28未风化点 | 0.9379462343
铅钡 | Al2O3 | Fe2O3 | 29未风化点 | 0.7863320488
铅钡 | Al2O3 | Fe2O3 | 30部位1 | 0.8280406228
铅钡 | Al2O3 | Fe2O3 | 30部位2 | 0.7589930737
铅钡 | Al2O3 | Fe2O3 | 31 | 0.6151631267
铅钡 | Al2O3 | Fe2O3 | 32 | 0.9182412878
铅钡 | Al2O3 | Fe2O3 | 33 | 0.9393528109
铅钡 | Al2O3 | Fe2O3 | 34 | 0.9734258162
铅钡 | Al2O3 | Fe2O3 | 35 | 0.9872629233
铅钡 | Al2O3 | Fe2O3 | 36 | 0.9954542864
铅钡 | Al2O3 | Fe2O3 | 37 | 0.9303741369
铅钡 | Al2O3 | Fe2O3 | 38 | 0.9749943655
铅钡 | Al2O3 | Fe2O3 | 39 | 0.9869774628
铅钡 | Al2O3 | Fe2O3 | 40 | 0.9839471117
铅钡 | Al2O3 | Fe2O3 | 41 | 0.8440545737
铅钡 | Al2O3 | Fe2O3 | 42未风化点1 | 0.9113050226
铅钡 | Al2O3 | Fe2O3 | 42未风化点2 | 0.8646999782
铅钡 | Al2O3 | Fe2O3 | 43部位1 | 0.948019079
铅钡 | Al2O3 | Fe2O3 | 43部位2 | 0.8925117074
铅钡 | Al2O3 | Fe2O3 | 44未风化点 | 0.8116075354
铅钡 | Al2O3 | Fe2O3 | 45 | 0.8786230834
铅钡 | Al2O3 | Fe2O3 | 46 | 0.8831476745
铅钡 | Al2O3 | Fe2O3 | 47 | 0.9222734774
铅钡 | Al2O3 | Fe2O3 | 48 | 0.820740517
铅钡 | Al2O3 | Fe2O3 | 49 | 0.7841109568
铅钡 | Al2O3 | Fe2O3 | 49未风化点 | 0.9842484806
铅钡 | Al2O3 | Fe2O3 | 50 | 1
铅钡 | Al2O3 | Fe2O3 | 50未风化点 | 0.8970054355
铅钡 | Al2O3 | Fe2O3 | 51部位1 | 0.9631207364
铅钡 | Al2O3 | Fe2O3 | 51部位2 | 0.9962167927
铅钡 | Al2O3 | Fe2O3 | 52 | 0.9971971701
铅钡 | Al2O3 | Fe2O3 | 53未风化点 | 0.8564744469
铅钡 | Al2O3 | Fe2O3 | 54 | 0.8972289071
铅钡 | Al2O3 | Fe2O3 | 54严重风化点 | 0.9085462484
铅钡 | Al2O3 | Fe2O3 | 55 | 0.9619336713
铅钡 | Al2O3 | Fe2O3 | 56 | 0.9517651216
铅钡 | Al2O3 | Fe2O3 | 57 | 0.9435365104
铅钡 | Al2O3 | Fe2O3 | 58 | 0.9660967007
铅钡 | Al2O3 | CuO | 02 | 0.8738757628
铅钡 | Al2O3 | CuO | 08 | 0.6552588307
铅钡 | Al2O3 | CuO | 08严重风化点 | 0.8782605321
铅钡 | Al2O3 | CuO | 11 | 0.8391200306
铅钡 | Al2O3 | CuO | 19 | 0.9171327151
铅钡 | Al2O3 | CuO | 20 | 0.9033737042
铅钡 | Al2O3 | CuO | 23未风化点 | 0.891361194
铅钡 | Al2O3 | CuO | 24 | 0.7074525429
铅钡 | Al2O3 | CuO | 25未风化点 | 0.9928163902
铅钡 | Al2O3 | CuO | 26 | 0.644100008
铅钡 | Al2O3 | CuO | 26严重风化点 | 0.8608865083
铅钡 | Al2O3 | CuO | 28未风化点 | 0.899333021
铅钡 | Al2O3 | CuO | 29未风化点 | 0.736706666
铅钡 | Al2O3 | CuO | 30部位1 | 0.8927805251
铅钡 | Al2O3 | CuO | 30部位2 | 0.9037583736
铅钡 | Al2O3 | CuO | 31 | 0.9417735799
铅钡 | Al2O3 | CuO | 32 | 0.9443935097
铅钡 | Al2O3 | CuO | 33 | 0.9623728841
铅钡 | Al2O3 | CuO | 34 | 0.9651202177
铅钡 | Al2O3 | CuO | 35 | 0.9702838018
铅钡 | Al2O3 | CuO | 36 | 0.9931517092
铅钡 | Al2O3 | CuO | 37 | 0.9200761457
铅钡 | Al2O3 | CuO | 38 | 0.9698190218
铅钡 | Al2O3 | CuO | 39 | 0.9679550528
铅钡 | Al2O3 | CuO | 40 | 0.9883317291
铅钡 | Al2O3 | CuO | 41 | 0.9246588456
铅钡 | Al2O3 | CuO | 42未风化点1 | 0.9560645848
铅钡 | Al2O3 | CuO | 42未风化点2 | 0.9909804392
铅钡 | Al2O3 | CuO | 43部位1 | 0.8151969373
铅钡 | Al2O3 | CuO | 43部位2 | 0.9879626065
铅钡 | Al2O3 | CuO | 44未风化点 | 0.7528005874
铅钡 | Al2O3 | CuO | 45 | 0.9013644
铅钡 | Al2O3 | CuO | 46 | 0.9169305993
铅钡 | Al2O3 | CuO | 47 | 0.9532340768
铅钡 | Al2O3 | CuO | 48 | 0.72551759
铅钡 | Al2O3 | CuO | 49 | 0.9002763793
铅钡 | Al2O3 | CuO | 49未风化点 | 0.8654909162
铅钡 | Al2O3 | CuO | 50 | 0.9914631205
铅钡 | Al2O3 | CuO | 50未风化点 | 0.9285959443
铅钡 | Al2O3 | CuO | 51部位1 | 0.9338289484
铅钡 | Al2O3 | CuO | 51部位2 | 0.9724120658
铅钡 | Al2O3 | CuO | 52 | 0.9949976917
铅钡 | Al2O3 | CuO | 53未风化点 | 0.8784875104
铅钡 | Al2O3 | CuO | 54 | 0.9349520087
铅钡 | Al2O3 | CuO | 54严重风化点 | 0.9727071836
铅钡 | Al2O3 | CuO | 55 | 0.9943878028
铅钡 | Al2O3 | CuO | 56 | 0.9921841517
铅钡 | Al2O3 | CuO | 57 | 0.9983745435
铅钡 | Al2O3 | CuO | 58 | 0.9335718979
铅钡 | Al2O3 | PbO | 02 | 0.9866010425
铅钡 | Al2O3 | PbO | 08 | 0.9526699392
铅钡 | Al2O3 | PbO | 08严重风化点 | 0.9366979728
铅钡 | Al2O3 | PbO | 11 | 0.9978545671
铅钡 | Al2O3 | PbO | 19 | 0.9699885876
铅钡 | Al2O3 | PbO | 20 | 0.8910743533
铅钡 | Al2O3 | PbO | 23未风化点 | 0.9884032688
铅钡 | Al2O3 | PbO | 24 | 0.9577218647
铅钡 | Al2O3 | PbO | 25未风化点 | 0.9578867023
铅钡 | Al2O3 | PbO | 26 | 0.9345377364
铅钡 | Al2O3 | PbO | 26严重风化点 | 0.9452594143
铅钡 | Al2O3 | PbO | 28未风化点 | 0.9280954323
铅钡 | Al2O3 | PbO | 29未风化点 | 0.735350739
铅钡 | Al2O3 | PbO | 30部位1 | 0.9996669907
铅钡 | Al2O3 | PbO | 30部位2 | 0.9926787637
铅钡 | Al2O3 | PbO | 31 | 0.9660640982
铅钡 | Al2O3 | PbO | 32 | 0.9955193041
铅钡 | Al2O3 | PbO | 33 | 0.9850118335
铅钡 | Al2O3 | PbO | 34 | 0.9120134858
铅钡 | Al2O3 | PbO | 35 | 0.9740329483
铅钡 | Al2O3 | PbO | 36 | 0.9242610043
铅钡 | Al2O3 | PbO | 37 | 0.9782897977
铅钡 | Al2O3 | PbO | 38 | 0.9271925296
铅钡 | Al2O3 | PbO | 39 | 0.8533951365
铅钡 | Al2O3 | PbO | 40 | 0.8324934145
铅钡 | Al2O3 | PbO | 41 | 0.9600857072
铅钡 | Al2O3 | PbO | 42未风化点1 | 0.9703893317
铅钡 | Al2O3 | PbO | 42未风化点2 | 0.9132156249
铅钡 | Al2O3 | PbO | 43部位1 | 0.8931800013
铅钡 | Al2O3 | PbO | 43部位2 | 0.9603600605
铅钡 | Al2O3 | PbO | 44未风化点 | 0.7632943729
铅钡 | Al2O3 | PbO | 45 | 0.9180063585
铅钡 | Al2O3 | PbO | 46 | 0.9476790719
铅钡 | Al2O3 | PbO | 47 | 0.9933296661
铅钡 | Al2O3 | PbO | 48 | 0.7516796534
铅钡 | Al2O3 | PbO | 49 | 0.9575580966
铅钡 | Al2O3 | PbO | 49未风化点 | 0.9013067681
铅钡 | Al2O3 | PbO | 50 | 0.9244309075
铅钡 | Al2O3 | PbO | 50未风化点 | 0.9790971358
铅钡 | Al2O3 | PbO | 51部位1 | 0.9782740514
铅钡 | Al2O3 | PbO | 51部位2 | 0.9204801754
铅钡 | Al2O3 | PbO | 52 | 0.8993579417
铅钡 | Al2O3 | PbO | 53未风化点 | 0.8882061932
铅钡 | Al2O3 | PbO | 54 | 0.9492772247
铅钡 | Al2O3 | PbO | 54严重风化点 | 0.928955996
铅钡 | Al2O3 | PbO | 55 | 0.9437750686
铅钡 | Al2O3 | PbO | 56 | 0.9311815084
铅钡 | Al2O3 | PbO | 57 | 0.9289381642
铅钡 | Al2O3 | PbO | 58 | 0.9787300088
铅钡 | Al2O3 | BaO | 02 | 0.8632491241
铅钡 | Al2O3 | BaO | 08 | 0.790345632
铅钡 | Al2O3 | BaO | 08严重风化点 | 0.7900554299
铅钡 | Al2O3 | BaO | 11 | 0.9376945524
铅钡 | Al2O3 | BaO | 19 | 0.9555635105
铅钡 | Al2O3 | BaO | 20 | 0.9288548816
铅钡 | Al2O3 | BaO | 23未风化点 | 0.930220966
铅钡 | Al2O3 | BaO | 24 | 0.8265897447
铅钡 | Al2O3 | BaO | 25未风化点 | 0.9890128063
铅钡 | Al2O3 | BaO | 26 | 0.7734301612
铅钡 | Al2O3 | BaO | 26严重风化点 | 0.7629641428
铅钡 | Al2O3 | BaO | 28未风化点 | 0.916929729
铅钡 | Al2O3 | BaO | 29未风化点 | 0.7258057537
铅钡 | Al2O3 | BaO | 30部位1 | 0.9801943594
铅钡 | Al2O3 | BaO | 30部位2 | 0.9940182949
铅钡 | Al2O3 | BaO | 31 | 0.9501496981
铅钡 | Al2O3 | BaO | 32 | 0.9828321328
铅钡 | Al2O3 | BaO | 33 | 0.970778524
铅钡 | Al2O3 | BaO | 34 | 0.9511091039
铅钡 | Al2O3 | BaO | 35 | 0.9857406261
铅钡 | Al2O3 | BaO | 36 | 0.943381403
铅钡 | Al2O3 | BaO | 37 | 0.9764087129
铅钡 | Al2O3 | BaO | 38 | 0.9775293803
铅钡 | Al2O3 | BaO | 39 | 0.9474040132
铅钡 | Al2O3 | BaO | 40 | 0.9507879262
铅钡 | Al2O3 | BaO | 41 | 0.9984092888
铅钡 | Al2O3 | BaO | 42未风化点1 | 0.9970763325
铅钡 | Al2O3 | BaO | 42未风化点2 | 0.9516080995
铅钡 | Al2O3 | BaO | 43部位1 | 0.9924536615
铅钡 | Al2O3 | BaO | 43部位2 | 0.9413102976
铅钡 | Al2O3 | BaO | 44未风化点 | 0.7686412188
铅钡 | Al2O3 | BaO | 45 | 0.9692269042
铅钡 | Al2O3 | BaO | 46 | 0.9665049018
铅钡 | Al2O3 | BaO | 47 | 0.9960702329
铅钡 | Al2O3 | BaO | 48 | 0.7648976658
铅钡 | Al2O3 | BaO | 49 | 0.9178690824
铅钡 | Al2O3 | BaO | 49未风化点 | 0.8778706138
铅钡 | Al2O3 | BaO | 50 | 0.9214602892
铅钡 | Al2O3 | BaO | 50未风化点 | 0.9483709434
铅钡 | Al2O3 | BaO | 51部位1 | 0.9449107662
铅钡 | Al2O3 | BaO | 51部位2 | 0.9354489626
铅钡 | Al2O3 | BaO | 52 | 0.951497826
铅钡 | Al2O3 | BaO | 53未风化点 | 0.9256631113
铅钡 | Al2O3 | BaO | 54 | 0.9558384453
铅钡 | Al2O3 | BaO | 54严重风化点 | 0.9085462484
铅钡 | Al2O3 | BaO | 55 | 0.9650422815
铅钡 | Al2O3 | BaO | 56 | 0.9108101179
铅钡 | Al2O3 | BaO | 57 | 0.9035712621
铅钡 | Al2O3 | BaO | 58 | 0.9778131927
铅钡 | Al2O3 | P2O5 | 02 | 0.9541979608
铅钡 | Al2O3 | P2O5 | 08 | 0.9318485116
铅钡 | Al2O3 | P2O5 | 08严重风化点 | 0.8317343256
铅钡 | Al2O3 | P2O5 | 11 | 0.8232316585
铅钡 | Al2O3 | P2O5 | 19 | 0.8523116695
铅钡 | Al2O3 | P2O5 | 20 | 0.9748303048
铅钡 | Al2O3 | P2O5 | 23未风化点 | 0.9627050786
铅钡 | Al2O3 | P2O5 | 24 | 0.9623433982
铅钡 | Al2O3 | P2O5 | 25未风化点 | 0.9558480647
铅钡 | Al2O3 | P2O5 | 26 | 0.9287814793
铅钡 | Al2O3 | P2O5 | 26严重风化点 | 0.8670376123
铅钡 | Al2O3 | P2O5 | 28未风化点 | 0.9110379161
铅钡 | Al2O3 | P2O5 | 29未风化点 | 0.7221234368
铅钡 | Al2O3 | P2O5 | 30部位1 | 0.8927805251
铅钡 | Al2O3 | P2O5 | 30部位2 | 0.9408384666
铅钡 | Al2O3 | P2O5 | 31 | 0.965659434
铅钡 | Al2O3 | P2O5 | 32 | 0.9437678442
铅钡 | Al2O3 | P2O5 | 33 | 0.9429140283
铅钡 | Al2O3 | P2O5 | 34 | 0.9673261653
铅钡 | Al2O3 | P2O5 | 35 | 0.9743690126
铅钡 | Al2O3 | P2O5 | 36 | 0.9600865633
铅钡 | Al2O3 | P2O5 | 37 | 0.9711743068
铅钡 | Al2O3 | P2O5 | 38 | 0.9471258605
铅钡 | Al2O3 | P2O5 | 39 | 0.9791400527
铅钡 | Al2O3 | P2O5 | 40 | 0.9600993496
铅钡 | Al2O3 | P2O5 | 41 | 0.8790651378
铅钡 | Al2O3 | P2O5 | 42未风化点1 | 0.9133644769
铅钡 | Al2O3 | P2O5 | 42未风化点2 | 0.8646999782
铅钡 | Al2O3 | P2O5 | 43部位1 | 0.9418093056
铅钡 | Al2O3 | P2O5 | 43部位2 | 0.7683825362
铅钡 | Al2O3 | P2O5 | 44未风化点 | 0.7398253786
铅钡 | Al2O3 | P2O5 | 45 | 0.8786230834
铅钡 | Al2O3 | P2O5 | 46 | 0.8879986596
铅钡 | Al2O3 | P2O5 | 47 | 0.9249117175
铅钡 | Al2O3 | P2O5 | 48 | 0.7438786187
铅钡 | Al2O3 | P2O5 | 49 | 0.8380621174
铅钡 | Al2O3 | P2O5 | 49未风化点 | 0.955854087
铅钡 | Al2O3 | P2O5 | 50 | 0.8745295496
铅钡 | Al2O3 | P2O5 | 50未风化点 | 0.9260234848
铅钡 | Al2O3 | P2O5 | 51部位1 | 0.9057527029
铅钡 | Al2O3 | P2O5 | 51部位2 | 0.8331679767
铅钡 | Al2O3 | P2O5 | 52 | 0.8743539869
铅钡 | Al2O3 | P2O5 | 53未风化点 | 0.8564744469
铅钡 | Al2O3 | P2O5 | 54 | 0.9850133008
铅钡 | Al2O3 | P2O5 | 54严重风化点 | 0.7490761725
铅钡 | Al2O3 | P2O5 | 55 | 0.9720554895
铅钡 | Al2O3 | P2O5 | 56 | 0.9741839254
铅钡 | Al2O3 | P2O5 | 57 | 0.9435365104
铅钡 | Al2O3 | P2O5 | 58 | 0.8477330928
铅钡 | Al2O3 | SrO | 02 | 0.9067764462
铅钡 | Al2O3 | SrO | 08 | 0.934238925
铅钡 | Al2O3 | SrO | 08严重风化点 | 0.8899941721
铅钡 | Al2O3 | SrO | 11 | 0.9681432788
铅钡 | Al2O3 | SrO | 19 | 0.9589275987
铅钡 | Al2O3 | SrO | 20 | 0.8690819501
铅钡 | Al2O3 | SrO | 23未风化点 | 0.9465555522
铅钡 | Al2O3 | SrO | 24 | 0.8186737149
铅钡 | Al2O3 | SrO | 25未风化点 | 0.9949382863
铅钡 | Al2O3 | SrO | 26 | 0.8996252629
铅钡 | Al2O3 | SrO | 26严重风化点 | 0.8710808096
铅钡 | Al2O3 | SrO | 28未风化点 | 0.9134968178
铅钡 | Al2O3 | SrO | 29未风化点 | 0.7551051334
铅钡 | Al2O3 | SrO | 30部位1 | 0.9826434813
铅钡 | Al2O3 | SrO | 30部位2 | 0.9684187265
铅钡 | Al2O3 | SrO | 31 | 0.9992442217
铅钡 | Al2O3 | SrO | 32 | 0.939107866
铅钡 | Al2O3 | SrO | 33 | 0.9393528109
铅钡 | Al2O3 | SrO | 34 | 0.9816283791
铅钡 | Al2O3 | SrO | 35 | 0.9621906697
铅钡 | Al2O3 | SrO | 36 | 0.9810935542
铅钡 | Al2O3 | SrO | 37 | 0.9856955692
铅钡 | Al2O3 | SrO | 38 | 0.9542498278
铅钡 | Al2O3 | SrO | 39 | 0.8591406234
铅钡 | Al2O3 | SrO | 40 | 0.8432920871
铅钡 | Al2O3 | SrO | 41 | 0.9574867609
铅钡 | Al2O3 | SrO | 42未风化点1 | 0.9962862136
铅钡 | Al2O3 | SrO | 42未风化点2 | 0.8646999782
铅钡 | Al2O3 | SrO | 43部位1 | 0.8895672734
铅钡 | Al2O3 | SrO | 43部位2 | 0.9595275791
铅钡 | Al2O3 | SrO | 44未风化点 | 0.7839588202
铅钡 | Al2O3 | SrO | 45 | 0.9338538849
铅钡 | Al2O3 | SrO | 46 | 0.9935743873
铅钡 | Al2O3 | SrO | 47 | 0.8597632635
铅钡 | Al2O3 | SrO | 48 | 0.7661896538
铅钡 | Al2O3 | SrO | 49 | 0.9861256642
铅钡 | Al2O3 | SrO | 49未风化点 | 0.9157553087
铅钡 | Al2O3 | SrO | 50 | 0.8767724912
铅钡 | Al2O3 | SrO | 50未风化点 | 0.9546472732
铅钡 | Al2O3 | SrO | 51部位1 | 0.9699824597
铅钡 | Al2O3 | SrO | 51部位2 | 0.9354489626
铅钡 | Al2O3 | SrO | 52 | 0.9125131595
铅钡 | Al2O3 | SrO | 53未风化点 | 0.9186470161
铅钡 | Al2O3 | SrO | 54 | 0.8759442587
铅钡 | Al2O3 | SrO | 54严重风化点 | 0.815828182
铅钡 | Al2O3 | SrO | 55 | 0.9619336713
铅钡 | Al2O3 | SrO | 56 | 0.9517651216
铅钡 | Al2O3 | SrO | 57 | 0.9435365104
铅钡 | Al2O3 | SrO | 58 | 0.973890034
铅钡 | Al2O3 | SnO2 | 02 | 0.8632491241
铅钡 | Al2O3 | SnO2 | 08 | 0.9647682265
铅钡 | Al2O3 | SnO2 | 08严重风化点 | 0.97074934
铅钡 | Al2O3 | SnO2 | 11 | 0.9310957383
铅钡 | Al2O3 | SnO2 | 19 | 0.9103835715
铅钡 | Al2O3 | SnO2 | 20 | 0.8690819501
铅钡 | Al2O3 | SnO2 | 23未风化点 | 0.9627050786
铅钡 | Al2O3 | SnO2 | 24 | 0.9583500555
铅钡 | Al2O3 | SnO2 | 25未风化点 | 0.9505091489
铅钡 | Al2O3 | SnO2 | 26 | 0.9815973088
铅钡 | Al2O3 | SnO2 | 26严重风化点 | 0.9689211653
铅钡 | Al2O3 | SnO2 | 28未风化点 | 0.786469304
铅钡 | Al2O3 | SnO2 | 29未风化点 | 0.7155710077
铅钡 | Al2O3 | SnO2 | 30部位1 | 0.6333643546
铅钡 | Al2O3 | SnO2 | 30部位2 | 0.6015000965
铅钡 | Al2O3 | SnO2 | 31 | 0.9210940864
铅钡 | Al2O3 | SnO2 | 32 | 0.939107866
铅钡 | Al2O3 | SnO2 | 33 | 0.9393528109
铅钡 | Al2O3 | SnO2 | 34 | 0.9575856089
铅钡 | Al2O3 | SnO2 | 35 | 0.9621906697
铅钡 | Al2O3 | SnO2 | 36 | 0.9580951044
铅钡 | Al2O3 | SnO2 | 37 | 0.9303741369
铅钡 | Al2O3 | SnO2 | 38 | 0.933993372
铅钡 | Al2O3 | SnO2 | 39 | 0.9869774628
铅钡 | Al2O3 | SnO2 | 40 | 0.9883317291
铅钡 | Al2O3 | SnO2 | 41 | 0.9159403998
铅钡 | Al2O3 | SnO2 | 42未风化点1 | 0.9113050226
铅钡 | Al2O3 | SnO2 | 42未风化点2 | 0.8646999782
铅钡 | Al2O3 | SnO2 | 43部位1 | 0.9418093056
铅钡 | Al2O3 | SnO2 | 43部位2 | 0.9140806017
铅钡 | Al2O3 | SnO2 | 44未风化点 | 0.7398253786
铅钡 | Al2O3 | SnO2 | 45 | 0.8786230834
铅钡 | Al2O3 | SnO2 | 46 | 0.8831476745
铅钡 | Al2O3 | SnO2 | 47 | 0.9222734774
铅钡 | Al2O3 | SnO2 | 48 | 0.3431800041
铅钡 | Al2O3 | SnO2 | 49 | 0.8705524935
铅钡 | Al2O3 | SnO2 | 49未风化点 | 0.8476052391
铅钡 | Al2O3 | SnO2 | 50 | 0.9512623345
铅钡 | Al2O3 | SnO2 | 50未风化点 | 0.8970054355
铅钡 | Al2O3 | SnO2 | 51部位1 | 0.5965020284
铅钡 | Al2O3 | SnO2 | 51部位2 | 0.9354489626
铅钡 | Al2O3 | SnO2 | 52 | 0.9694427979
铅钡 | Al2O3 | SnO2 | 53未风化点 | 0.8564744469
铅钡 | Al2O3 | SnO2 | 54 | 0.8972289071
铅钡 | Al2O3 | SnO2 | 54严重风化点 | 0.9085462484
铅钡 | Al2O3 | SnO2 | 55 | 0.9619336713
铅钡 | Al2O3 | SnO2 | 56 | 0.9517651216
铅钡 | Al2O3 | SnO2 | 57 | 0.9435365104
铅钡 | Al2O3 | SnO2 | 58 | 0.9115356769
铅钡 | Al2O3 | SO2 | 02 | 0.8632491241
铅钡 | Al2O3 | SO2 | 08 | 0.7747784218
铅钡 | Al2O3 | SO2 | 08严重风化点 | 0.3468963057
铅钡 | Al2O3 | SO2 | 11 | 0.9310957383
铅钡 | Al2O3 | SO2 | 19 | 0.9103835715
铅钡 | Al2O3 | SO2 | 20 | 0.8690819501
铅钡 | Al2O3 | SO2 | 23未风化点 | 0.9627050786
铅钡 | Al2O3 | SO2 | 24 | 0.9583500555
铅钡 | Al2O3 | SO2 | 25未风化点 | 0.9505091489
铅钡 | Al2O3 | SO2 | 26 | 0.8133392283
铅钡 | Al2O3 | SO2 | 26严重风化点 | 0.3335631529
铅钡 | Al2O3 | SO2 | 28未风化点 | 0.8851010819
铅钡 | Al2O3 | SO2 | 29未风化点 | 0.7155710077
铅钡 | Al2O3 | SO2 | 30部位1 | 0.8927805251
铅钡 | Al2O3 | SO2 | 30部位2 | 0.9037583736
铅钡 | Al2O3 | SO2 | 31 | 0.9210940864
铅钡 | Al2O3 | SO2 | 32 | 0.939107866
铅钡 | Al2O3 | SO2 | 33 | 0.9393528109
铅钡 | Al2O3 | SO2 | 34 | 0.9575856089
铅钡 | Al2O3 | SO2 | 35 | 0.9621906697
铅钡 | Al2O3 | SO2 | 36 | 0.9580951044
铅钡 | Al2O3 | SO2 | 37 | 0.7194648283
铅钡 | Al2O3 | SO2 | 38 | 0.933993372
铅钡 | Al2O3 | SO2 | 39 | 0.9869774628
铅钡 | Al2O3 | SO2 | 40 | 0.9883317291
铅钡 | Al2O3 | SO2 | 41 | 0.9159403998
铅钡 | Al2O3 | SO2 | 42未风化点1 | 0.9113050226
铅钡 | Al2O3 | SO2 | 42未风化点2 | 0.8646999782
铅钡 | Al2O3 | SO2 | 43部位1 | 0.9418093056
铅钡 | Al2O3 | SO2 | 43部位2 | 0.9140806017
铅钡 | Al2O3 | SO2 | 44未风化点 | 0.7398253786
铅钡 | Al2O3 | SO2 | 45 | 0.8786230834
铅钡 | Al2O3 | SO2 | 46 | 0.8831476745
铅钡 | Al2O3 | SO2 | 47 | 0.9222734774
铅钡 | Al2O3 | SO2 | 48 | 0.72551759
铅钡 | Al2O3 | SO2 | 49 | 0.8705524935
铅钡 | Al2O3 | SO2 | 49未风化点 | 0.8476052391
铅钡 | Al2O3 | SO2 | 50 | 0.9512623345
铅钡 | Al2O3 | SO2 | 50未风化点 | 0.8970054355
铅钡 | Al2O3 | SO2 | 51部位1 | 0.8732967472
铅钡 | Al2O3 | SO2 | 51部位2 | 0.9354489626
铅钡 | Al2O3 | SO2 | 52 | 0.9694427979
铅钡 | Al2O3 | SO2 | 53未风化点 | 0.8564744469
铅钡 | Al2O3 | SO2 | 54 | 0.8972289071
铅钡 | Al2O3 | SO2 | 54严重风化点 | 0.9085462484
铅钡 | Al2O3 | SO2 | 55 | 0.9619336713
铅钡 | Al2O3 | SO2 | 56 | 0.9517651216
铅钡 | Al2O3 | SO2 | 57 | 0.9435365104
铅钡 | Al2O3 | SO2 | 58 | 0.9115356769
铅钡 | Fe2O3 | SiO2 | 02 | 0.8463102706
铅钡 | Fe2O3 | SiO2 | 08 | 0.9528788984
铅钡 | Fe2O3 | SiO2 | 08严重风化点 | 0.9888074023
铅钡 | Fe2O3 | SiO2 | 11 | 0.9238079015
铅钡 | Fe2O3 | SiO2 | 19 | 0.8922405687
铅钡 | Fe2O3 | SiO2 | 20 | 0.8865143141
铅钡 | Fe2O3 | SiO2 | 23未风化点 | 0.883333895
铅钡 | Fe2O3 | SiO2 | 24 | 0.9272784173
铅钡 | Fe2O3 | SiO2 | 25未风化点 | 0.9080172089
铅钡 | Fe2O3 | SiO2 | 26 | 0.9536598381
铅钡 | Fe2O3 | SiO2 | 26严重风化点 | 0.9909486708
铅钡 | Fe2O3 | SiO2 | 28未风化点 | 0.9029378889
铅钡 | Fe2O3 | SiO2 | 29未风化点 | 0.9638105969
铅钡 | Fe2O3 | SiO2 | 30部位1 | 0.8168598009
铅钡 | Fe2O3 | SiO2 | 30部位2 | 0.7644863656
铅钡 | Fe2O3 | SiO2 | 31 | 0.6639504325
铅钡 | Fe2O3 | SiO2 | 32 | 0.9750038002
铅钡 | Fe2O3 | SiO2 | 33 | 0.8435931487
铅钡 | Fe2O3 | SiO2 | 34 | 0.9809157368
铅钡 | Fe2O3 | SiO2 | 35 | 0.8794345533
铅钡 | Fe2O3 | SiO2 | 36 | 0.9518456177
铅钡 | Fe2O3 | SiO2 | 37 | 0.8713706284
铅钡 | Fe2O3 | SiO2 | 38 | 0.9627857762
铅钡 | Fe2O3 | SiO2 | 39 | 0.9394490713
铅钡 | Fe2O3 | SiO2 | 40 | 0.9867974751
铅钡 | Fe2O3 | SiO2 | 41 | 0.8229317113
铅钡 | Fe2O3 | SiO2 | 42未风化点1 | 0.8882078136
铅钡 | Fe2O3 | SiO2 | 42未风化点2 | 0.8880722387
铅钡 | Fe2O3 | SiO2 | 43部位1 | 0.9258148807
铅钡 | Fe2O3 | SiO2 | 43部位2 | 0.8703210331
铅钡 | Fe2O3 | SiO2 | 44未风化点 | 0.9642424393
铅钡 | Fe2O3 | SiO2 | 45 | 0.8692133532
铅钡 | Fe2O3 | SiO2 | 46 | 0.8806217002
铅钡 | Fe2O3 | SiO2 | 47 | 0.8876657623
铅钡 | Fe2O3 | SiO2 | 48 | 0.9814044716
铅钡 | Fe2O3 | SiO2 | 49 | 0.7529811043
铅钡 | Fe2O3 | SiO2 | 49未风化点 | 0.9517178763
铅钡 | Fe2O3 | SiO2 | 50 | 0.9961386344
铅钡 | Fe2O3 | SiO2 | 50未风化点 | 0.9004619527
铅钡 | Fe2O3 | SiO2 | 51部位1 | 0.8986739004
铅钡 | Fe2O3 | SiO2 | 51部位2 | 0.9913758514
铅钡 | Fe2O3 | SiO2 | 52 | 0.9711282328
铅钡 | Fe2O3 | SiO2 | 53未风化点 | 0.8648204911
铅钡 | Fe2O3 | SiO2 | 54 | 0.9481316888
铅钡 | Fe2O3 | SiO2 | 54严重风化点 | 0.9596822996
铅钡 | Fe2O3 | SiO2 | 55 | 0.8925877346
铅钡 | Fe2O3 | SiO2 | 56 | 0.9332064466
铅钡 | Fe2O3 | SiO2 | 57 | 0.9412511557
铅钡 | Fe2O3 | SiO2 | 58 | 0.9518963141
铅钡 | Fe2O3 | Na2O | 02 | 0.7869796805
铅钡 | Fe2O3 | Na2O | 08 | 1
铅钡 | Fe2O3 | Na2O | 08严重风化点 | 1
铅钡 | Fe2O3 | Na2O | 11 | 1
铅钡 | Fe2O3 | Na2O | 19 | 0.8378357566
铅钡 | Fe2O3 | Na2O | 20 | 0.819842637
铅钡 | Fe2O3 | Na2O | 23未风化点 | 0.544713936
铅钡 | Fe2O3 | Na2O | 24 | 1
铅钡 | Fe2O3 | Na2O | 25未风化点 | 0.9821106436
铅钡 | Fe2O3 | Na2O | 26 | 1
铅钡 | Fe2O3 | Na2O | 26严重风化点 | 1
铅钡 | Fe2O3 | Na2O | 28未风化点 | 0.9436933952
铅钡 | Fe2O3 | Na2O | 29未风化点 | 0.9796370281
铅钡 | Fe2O3 | Na2O | 30部位1 | 0.7642233751
铅钡 | Fe2O3 | Na2O | 30部位2 | 0.7149266508
铅钡 | Fe2O3 | Na2O | 31 | 0.5995310029
铅钡 | Fe2O3 | Na2O | 32 | 0.8729604015
铅钡 | Fe2O3 | Na2O | 33 | 1
铅钡 | Fe2O3 | Na2O | 34 | 0.9359809209
铅钡 | Fe2O3 | Na2O | 35 | 0.9758576273
铅钡 | Fe2O3 | Na2O | 36 | 0.8419522504
铅钡 | Fe2O3 | Na2O | 37 | 1
铅钡 | Fe2O3 | Na2O | 38 | 0.906262201
铅钡 | Fe2O3 | Na2O | 39 | 1
铅钡 | Fe2O3 | Na2O | 40 | 0.9730937693
铅钡 | Fe2O3 | Na2O | 41 | 0.7933398014
铅钡 | Fe2O3 | Na2O | 42未风化点1 | 0.6227569949
铅钡 | Fe2O3 | Na2O | 42未风化点2 | 0.6252224387
铅钡 | Fe2O3 | Na2O | 43部位1 | 0.9004135642
铅钡 | Fe2O3 | Na2O | 43部位2 | 0.8317509328
铅钡 | Fe2O3 | Na2O | 44未风化点 | 0.8258479014
铅钡 | Fe2O3 | Na2O | 45 | 0.7808111996
铅钡 | Fe2O3 | Na2O | 46 | 1
铅钡 | Fe2O3 | Na2O | 47 | 0.6703372083
铅钡 | Fe2O3 | Na2O | 48 | 0.9385562118
铅钡 | Fe2O3 | Na2O | 49 | 0.7149266508
铅钡 | Fe2O3 | Na2O | 49未风化点 | 0.8440102657
铅钡 | Fe2O3 | Na2O | 50 | 0.954176604
铅钡 | Fe2O3 | Na2O | 50未风化点 | 1
铅钡 | Fe2O3 | Na2O | 51部位1 | 0.8523859163
铅钡 | Fe2O3 | Na2O | 51部位2 | 0.9423991685
铅钡 | Fe2O3 | Na2O | 52 | 0.9130088071
铅钡 | Fe2O3 | Na2O | 53未风化点 | 0.7571042327
铅钡 | Fe2O3 | Na2O | 54 | 1
铅钡 | Fe2O3 | Na2O | 54严重风化点 | 1
铅钡 | Fe2O3 | Na2O | 55 | 0.777607387
铅钡 | Fe2O3 | Na2O | 56 | 1
铅钡 | Fe2O3 | Na2O | 57 | 1
铅钡 | Fe2O3 | Na2O | 58 | 0.8887676169
铅钡 | Fe2O3 | K2O | 02 | 0.765054213
铅钡 | Fe2O3 | K2O | 08 | 1
铅钡 | Fe2O3 | K2O | 08严重风化点 | 1
铅钡 | Fe2O3 | K2O | 11 | 0.8964143469
铅钡 | Fe2O3 | K2O | 19 | 0.8378357566
铅钡 | Fe2O3 | K2O | 20 | 0.8540135994
铅钡 | Fe2O3 | K2O | 23未风化点 | 1
铅钡 | Fe2O3 | K2O | 24 | 1
铅钡 | Fe2O3 | K2O | 25未风化点 | 0.8159486198
铅钡 | Fe2O3 | K2O | 26 | 1
铅钡 | Fe2O3 | K2O | 26严重风化点 | 0.8196010476
铅钡 | Fe2O3 | K2O | 28未风化点 | 0.9230179321
铅钡 | Fe2O3 | K2O | 29未风化点 | 0.9549254027
铅钡 | Fe2O3 | K2O | 30部位1 | 0.6814983258
铅钡 | Fe2O3 | K2O | 30部位2 | 0.7149266508
铅钡 | Fe2O3 | K2O | 31 | 0.5995310029
铅钡 | Fe2O3 | K2O | 32 | 0.9709003852
铅钡 | Fe2O3 | K2O | 33 | 0.9237536689
铅钡 | Fe2O3 | K2O | 34 | 0.9353064564
铅钡 | Fe2O3 | K2O | 35 | 0.9758576273
铅钡 | Fe2O3 | K2O | 36 | 0.9704325815
铅钡 | Fe2O3 | K2O | 37 | 0.8876573407
铅钡 | Fe2O3 | K2O | 38 | 0.9595060373
铅钡 | Fe2O3 | K2O | 39 | 1
铅钡 | Fe2O3 | K2O | 40 | 0.9730937693
铅钡 | Fe2O3 | K2O | 41 | 0.9819541051
铅钡 | Fe2O3 | K2O | 42未风化点1 | 0.9237536689
铅钡 | Fe2O3 | K2O | 42未风化点2 | 0.838509323
铅钡 | Fe2O3 | K2O | 43部位1 | 0.9004135642
铅钡 | Fe2O3 | K2O | 43部位2 | 0.8317509328
铅钡 | Fe2O3 | K2O | 44未风化点 | 0.9980008636
铅钡 | Fe2O3 | K2O | 45 | 0.9429255662
铅钡 | Fe2O3 | K2O | 46 | 0.8790697724
铅钡 | Fe2O3 | K2O | 47 | 0.8623836521
铅钡 | Fe2O3 | K2O | 48 | 0.9744769902
铅钡 | Fe2O3 | K2O | 49 | 0.7149266508
铅钡 | Fe2O3 | K2O | 49未风化点 | 0.9806417835
铅钡 | Fe2O3 | K2O | 50 | 0.954176604
铅钡 | Fe2O3 | K2O | 50未风化点 | 1
铅钡 | Fe2O3 | K2O | 51部位1 | 0.8523859163
铅钡 | Fe2O3 | K2O | 51部位2 | 0.9423991685
铅钡 | Fe2O3 | K2O | 52 | 0.9676127563
铅钡 | Fe2O3 | K2O | 53未风化点 | 0.9429255662
铅钡 | Fe2O3 | K2O | 54 | 0.8502789334
铅钡 | Fe2O3 | K2O | 54严重风化点 | 1
铅钡 | Fe2O3 | K2O | 55 | 1
铅钡 | Fe2O3 | K2O | 56 | 1
铅钡 | Fe2O3 | K2O | 57 | 1
铅钡 | Fe2O3 | K2O | 58 | 0.9416759509
铅钡 | Fe2O3 | CaO | 02 | 0.8607900007
铅钡 | Fe2O3 | CaO | 08 | 0.9355296856
铅钡 | Fe2O3 | CaO | 08严重风化点 | 0.8706737632
铅钡 | Fe2O3 | CaO | 11 | 0.8595230293
铅钡 | Fe2O3 | CaO | 19 | 0.9459646949
铅钡 | Fe2O3 | CaO | 20 | 0.819842637
铅钡 | Fe2O3 | CaO | 23未风化点 | 0.9772482194
铅钡 | Fe2O3 | CaO | 24 | 0.9785840912
铅钡 | Fe2O3 | CaO | 25未风化点 | 0.835957749
铅钡 | Fe2O3 | CaO | 26 | 0.9371626362
铅钡 | Fe2O3 | CaO | 26严重风化点 | 0.8770741285
铅钡 | Fe2O3 | CaO | 28未风化点 | 0.997279274
铅钡 | Fe2O3 | CaO | 29未风化点 | 0.9795466201
铅钡 | Fe2O3 | CaO | 30部位1 | 0.9095454395
铅钡 | Fe2O3 | CaO | 30部位2 | 0.8324190757
铅钡 | Fe2O3 | CaO | 31 | 0.6275613393
铅钡 | Fe2O3 | CaO | 32 | 0.8895939417
铅钡 | Fe2O3 | CaO | 33 | 0.9710620698
铅钡 | Fe2O3 | CaO | 34 | 0.9689183172
铅钡 | Fe2O3 | CaO | 35 | 0.9930035699
铅钡 | Fe2O3 | CaO | 36 | 0.9714958698
铅钡 | Fe2O3 | CaO | 37 | 0.9602079949
铅钡 | Fe2O3 | CaO | 38 | 0.9895698159
铅钡 | Fe2O3 | CaO | 39 | 0.9508551685
铅钡 | Fe2O3 | CaO | 40 | 0.9439104565
铅钡 | Fe2O3 | CaO | 41 | 0.9713059834
铅钡 | Fe2O3 | CaO | 42未风化点1 | 0.9645203769
铅钡 | Fe2O3 | CaO | 42未风化点2 | 1
铅钡 | Fe2O3 | CaO | 43部位1 | 0.8823095323
铅钡 | Fe2O3 | CaO | 43部位2 | 0.912642002
铅钡 | Fe2O3 | CaO | 44未风化点 | 0.9877408226
铅钡 | Fe2O3 | CaO | 45 | 0.9623593549
铅钡 | Fe2O3 | CaO | 46 | 1
铅钡 | Fe2O3 | CaO | 47 | 0.9610673836
铅钡 | Fe2O3 | CaO | 48 | 0.9817534933
铅钡 | Fe2O3 | CaO | 49 | 0.843535492
铅钡 | Fe2O3 | CaO | 49未风化点 | 0.9191440274
铅钡 | Fe2O3 | CaO | 50 | 0.9086681347
铅钡 | Fe2O3 | CaO | 50未风化点 | 0.8731516627
铅钡 | Fe2O3 | CaO | 51部位1 | 0.9935595881
铅钡 | Fe2O3 | CaO | 51部位2 | 0.8490791807
铅钡 | Fe2O3 | CaO | 52 | 0.9326386678
铅钡 | Fe2O3 | CaO | 53未风化点 | 0.9649537464
铅钡 | Fe2O3 | CaO | 54 | 0.8706737632
铅钡 | Fe2O3 | CaO | 54严重风化点 | 1
铅钡 | Fe2O3 | CaO | 55 | 0.9500139384
铅钡 | Fe2O3 | CaO | 56 | 0.94666385
铅钡 | Fe2O3 | CaO | 57 | 0.9425093196
铅钡 | Fe2O3 | CaO | 58 | 0.9639936845
铅钡 | Fe2O3 | MgO | 02 | 0.9122508233
铅钡 | Fe2O3 | MgO | 08 | 1
铅钡 | Fe2O3 | MgO | 08严重风化点 | 1
铅钡 | Fe2O3 | MgO | 11 | 0.9049852364
铅钡 | Fe2O3 | MgO | 19 | 0.9039092028
铅钡 | Fe2O3 | MgO | 20 | 0.819842637
铅钡 | Fe2O3 | MgO | 23未风化点 | 0.9049852364
铅钡 | Fe2O3 | MgO | 24 | 1
铅钡 | Fe2O3 | MgO | 25未风化点 | 0.8159486198
铅钡 | Fe2O3 | MgO | 26 | 1
铅钡 | Fe2O3 | MgO | 26严重风化点 | 1
铅钡 | Fe2O3 | MgO | 28未风化点 | 0.9189423056
铅钡 | Fe2O3 | MgO | 29未风化点 | 0.9070666409
铅钡 | Fe2O3 | MgO | 30部位1 | 0.8594006632
铅钡 | Fe2O3 | MgO | 30部位2 | 0.7556698381
铅钡 | Fe2O3 | MgO | 31 | 0.6508879416
铅钡 | Fe2O3 | MgO | 32 | 0.8729604015
铅钡 | Fe2O3 | MgO | 33 | 0.871175904
铅钡 | Fe2O3 | MgO | 34 | 0.9359809209
铅钡 | Fe2O3 | MgO | 35 | 0.9758576273
铅钡 | Fe2O3 | MgO | 36 | 0.9555034043
铅钡 | Fe2O3 | MgO | 37 | 1
铅钡 | Fe2O3 | MgO | 38 | 0.9595060373
铅钡 | Fe2O3 | MgO | 39 | 1
铅钡 | Fe2O3 | MgO | 40 | 0.9730937693
铅钡 | Fe2O3 | MgO | 41 | 0.8747363824
铅钡 | Fe2O3 | MgO | 42未风化点1 | 0.8611911091
铅钡 | Fe2O3 | MgO | 42未风化点2 | 0.8535819954
铅钡 | Fe2O3 | MgO | 43部位1 | 0.9794252969
铅钡 | Fe2O3 | MgO | 43部位2 | 0.9417943968
铅钡 | Fe2O3 | MgO | 44未风化点 | 0.8992352532
铅钡 | Fe2O3 | MgO | 45 | 0.9013665128
铅钡 | Fe2O3 | MgO | 46 | 0.8019572538
铅钡 | Fe2O3 | MgO | 47 | 0.9172603456
铅钡 | Fe2O3 | MgO | 48 | 0.927787938
铅钡 | Fe2O3 | MgO | 49 | 0.8464745711
铅钡 | Fe2O3 | MgO | 49未风化点 | 0.9926827905
铅钡 | Fe2O3 | MgO | 50 | 0.9789748807
铅钡 | Fe2O3 | MgO | 50未风化点 | 0.9260529539
铅钡 | Fe2O3 | MgO | 51部位1 | 0.9972154724
铅钡 | Fe2O3 | MgO | 51部位2 | 0.8670804377
铅钡 | Fe2O3 | MgO | 52 | 0.9543265912
铅钡 | Fe2O3 | MgO | 53未风化点 | 0.8557422726
铅钡 | Fe2O3 | MgO | 54 | 0.8408459621
铅钡 | Fe2O3 | MgO | 54严重风化点 | 0.8590032689
铅钡 | Fe2O3 | MgO | 55 | 1
铅钡 | Fe2O3 | MgO | 56 | 1
铅钡 | Fe2O3 | MgO | 57 | 1
铅钡 | Fe2O3 | MgO | 58 | 0.9917356687
铅钡 | Fe2O3 | Al2O3 | 02 | 0.8916246632
铅钡 | Fe2O3 | Al2O3 | 08 | 0.9662996196
铅钡 | Fe2O3 | Al2O3 | 08严重风化点 | 0.9719215967
铅钡 | Fe2O3 | Al2O3 | 11 | 0.9345692408
铅钡 | Fe2O3 | Al2O3 | 19 | 0.9085654051
铅钡 | Fe2O3 | Al2O3 | 20 | 0.927728938
铅钡 | Fe2O3 | Al2O3 | 23未风化点 | 0.9643593642
铅钡 | Fe2O3 | Al2O3 | 24 | 0.9602620827
铅钡 | Fe2O3 | Al2O3 | 25未风化点 | 0.8502557332
铅钡 | Fe2O3 | Al2O3 | 26 | 0.9821073285
铅钡 | Fe2O3 | Al2O3 | 26严重风化点 | 0.9702036473
铅钡 | Fe2O3 | Al2O3 | 28未风化点 | 0.941035623
铅钡 | Fe2O3 | Al2O3 | 29未风化点 | 0.7965937923
铅钡 | Fe2O3 | Al2O3 | 30部位1 | 0.8366086306
铅钡 | Fe2O3 | Al2O3 | 30部位2 | 0.7702486594
铅钡 | Fe2O3 | Al2O3 | 31 | 0.6301087691
铅钡 | Fe2O3 | Al2O3 | 32 | 0.9224203451
铅钡 | Fe2O3 | Al2O3 | 33 | 0.9423626352
铅钡 | Fe2O3 | Al2O3 | 34 | 0.9744359833
铅钡 | Fe2O3 | Al2O3 | 35 | 0.9874215109
铅钡 | Fe2O3 | Al2O3 | 36 | 0.9950980341
铅钡 | Fe2O3 | Al2O3 | 37 | 0.9338877725
铅钡 | Fe2O3 | Al2O3 | 38 | 0.9759091436
铅钡 | Fe2O3 | Al2O3 | 39 | 0.9871538484
铅钡 | Fe2O3 | Al2O3 | 40 | 0.9843118384
铅钡 | Fe2O3 | Al2O3 | 41 | 0.8519156037
铅钡 | Fe2O3 | Al2O3 | 42未风化点1 | 0.9158565424
铅钡 | Fe2O3 | Al2O3 | 42未风化点2 | 0.8716033949
铅钡 | Fe2O3 | Al2O3 | 43部位1 | 0.9505334591
铅钡 | Fe2O3 | Al2O3 | 43部位2 | 0.8980432377
铅钡 | Fe2O3 | Al2O3 | 44未风化点 | 0.8208683884
铅钡 | Fe2O3 | Al2O3 | 45 | 0.8848514279
铅钡 | Fe2O3 | Al2O3 | 46 | 0.8891515783
铅钡 | Fe2O3 | Al2O3 | 47 | 0.9262333538
铅钡 | Fe2O3 | Al2O3 | 48 | 0.8296203958
铅钡 | Fe2O3 | Al2O3 | 49 | 0.7944568913
铅钡 | Fe2O3 | Al2O3 | 49未风化点 | 0.9845945256
铅钡 | Fe2O3 | Al2O3 | 50 | 0.9993546094
铅钡 | Fe2O3 | Al2O3 | 50未风化点 | 0.9023065113
铅钡 | Fe2O3 | Al2O3 | 51部位1 | 0.9647503039
铅钡 | Fe2O3 | Al2O3 | 51部位2 | 0.9958122107
铅钡 | Fe2O3 | Al2O3 | 52 | 0.996730348
铅钡 | Fe2O3 | Al2O3 | 53未风化点 | 0.8637656159
铅钡 | Fe2O3 | Al2O3 | 54 | 0.9025184589
铅钡 | Fe2O3 | Al2O3 | 54严重风化点 | 0.9132442976
铅钡 | Fe2O3 | Al2O3 | 55 | 0.9636337757
铅钡 | Fe2O3 | Al2O3 | 56 | 0.9540625611
铅钡 | Fe2O3 | Al2O3 | 57 | 0.9463082784
铅钡 | Fe2O3 | Al2O3 | 58 | 0.9675486938
铅钡 | Fe2O3 | CuO | 02 | 0.7952432497
铅钡 | Fe2O3 | CuO | 08 | 0.6541650518
铅钡 | Fe2O3 | CuO | 08严重风化点 | 0.8624680845
铅钡 | Fe2O3 | CuO | 11 | 0.7997649513
铅钡 | Fe2O3 | CuO | 19 | 0.9849325908
铅钡 | Fe2O3 | CuO | 20 | 0.977513828
铅钡 | Fe2O3 | CuO | 23未风化点 | 0.8681719709
铅钡 | Fe2O3 | CuO | 24 | 0.699478502
铅钡 | Fe2O3 | CuO | 25未风化点 | 0.855659798
铅钡 | Fe2O3 | CuO | 26 | 0.6507062703
铅钡 | Fe2O3 | CuO | 26严重风化点 | 0.845434285
铅钡 | Fe2O3 | CuO | 28未风化点 | 0.9588579598
铅钡 | Fe2O3 | CuO | 29未风化点 | 0.9256716737
铅钡 | Fe2O3 | CuO | 30部位1 | 0.7642233751
铅钡 | Fe2O3 | CuO | 30部位2 | 0.7149266508
铅钡 | Fe2O3 | CuO | 31 | 0.6076717485
铅钡 | Fe2O3 | CuO | 32 | 0.877238351
铅钡 | Fe2O3 | CuO | 33 | 0.9766877386
铅钡 | Fe2O3 | CuO | 34 | 0.9917814214
铅钡 | Fe2O3 | CuO | 35 | 0.983657385
铅钡 | Fe2O3 | CuO | 36 | 0.9881078105
铅钡 | Fe2O3 | CuO | 37 | 0.8674070975
铅钡 | Fe2O3 | CuO | 38 | 0.9948959124
铅钡 | Fe2O3 | CuO | 39 | 0.9572214646
铅钡 | Fe2O3 | CuO | 40 | 0.9730937693
铅钡 | Fe2O3 | CuO | 41 | 0.7994596432
铅钡 | Fe2O3 | CuO | 42未风化点1 | 0.8805960231
铅钡 | Fe2O3 | CuO | 42未风化点2 | 0.8786313774
铅钡 | Fe2O3 | CuO | 43部位1 | 0.8612551754
铅钡 | Fe2O3 | CuO | 43部位2 | 0.8884162812
铅钡 | Fe2O3 | CuO | 44未风化点 | 0.9172471293
铅钡 | Fe2O3 | CuO | 45 | 0.9737897079
铅钡 | Fe2O3 | CuO | 46 | 0.9623675489
铅钡 | Fe2O3 | CuO | 47 | 0.9680449365
铅钡 | Fe2O3 | CuO | 48 | 0.8696460171
铅钡 | Fe2O3 | CuO | 49 | 0.7335703509
铅钡 | Fe2O3 | CuO | 49未风化点 | 0.860609856
铅钡 | Fe2O3 | CuO | 50 | 0.9907244254
铅钡 | Fe2O3 | CuO | 50未风化点 | 0.9656712376
铅钡 | Fe2O3 | CuO | 51部位1 | 0.9061230925
铅钡 | Fe2O3 | CuO | 51部位2 | 0.9774854438
铅钡 | Fe2O3 | CuO | 52 | 0.9979264752
铅钡 | Fe2O3 | CuO | 53未风化点 | 0.973308374
铅钡 | Fe2O3 | CuO | 54 | 0.9595537546
铅钡 | Fe2O3 | CuO | 54严重风化点 | 0.936284727
铅钡 | Fe2O3 | CuO | 55 | 0.9581530188
铅钡 | Fe2O3 | CuO | 56 | 0.9614277857
铅钡 | Fe2O3 | CuO | 57 | 0.9443673481
铅钡 | Fe2O3 | CuO | 58 | 0.967303363
铅钡 | Fe2O3 | PbO | 02 | 0.8811164053
铅钡 | Fe2O3 | PbO | 08 | 0.9241378643
铅钡 | Fe2O3 | PbO | 08严重风化点 | 0.9150132472
铅钡 | Fe2O3 | PbO | 11 | 0.9322507349
铅钡 | Fe2O3 | PbO | 19 | 0.9337160935
铅钡 | Fe2O3 | PbO | 20 | 0.8381335691
铅钡 | Fe2O3 | PbO | 23未风化点 | 0.9536514133
铅钡 | Fe2O3 | PbO | 24 | 0.9230147799
铅钡 | Fe2O3 | PbO | 25未风化点 | 0.881631101
铅钡 | Fe2O3 | PbO | 26 | 0.9220647357
铅钡 | Fe2O3 | PbO | 26严重风化点 | 0.9211166451
铅钡 | Fe2O3 | PbO | 28未风化点 | 0.9895042671
铅钡 | Fe2O3 | PbO | 29未风化点 | 0.9236657562
铅钡 | Fe2O3 | PbO | 30部位1 | 0.8359386135
铅钡 | Fe2O3 | PbO | 30部位2 | 0.7747594645
铅钡 | Fe2O3 | PbO | 31 | 0.6170553946
铅钡 | Fe2O3 | PbO | 32 | 0.9182997312
铅钡 | Fe2O3 | PbO | 33 | 0.955790732
铅钡 | Fe2O3 | PbO | 34 | 0.9391078887
铅钡 | Fe2O3 | PbO | 35 | 0.9630448888
铅钡 | Fe2O3 | PbO | 36 | 0.9323749286
铅钡 | Fe2O3 | PbO | 37 | 0.952975091
铅钡 | Fe2O3 | PbO | 38 | 0.9099718135
铅钡 | Fe2O3 | PbO | 39 | 0.8512929496
铅钡 | Fe2O3 | PbO | 40 | 0.8522903193
铅钡 | Fe2O3 | PbO | 41 | 0.881670171
铅钡 | Fe2O3 | PbO | 42未风化点1 | 0.9410646419
铅钡 | Fe2O3 | PbO | 42未风化点2 | 0.9455471851
铅钡 | Fe2O3 | PbO | 43部位1 | 0.9427687367
铅钡 | Fe2O3 | PbO | 43部位2 | 0.930928082
铅钡 | Fe2O3 | PbO | 44未风化点 | 0.9318790099
铅钡 | Fe2O3 | PbO | 45 | 0.956235451
铅钡 | Fe2O3 | PbO | 46 | 0.9325991243
铅钡 | Fe2O3 | PbO | 47 | 0.9322258599
铅钡 | Fe2O3 | PbO | 48 | 0.9050371324
铅钡 | Fe2O3 | PbO | 49 | 0.7686910135
铅钡 | Fe2O3 | PbO | 49未风化点 | 0.8937105758
铅钡 | Fe2O3 | PbO | 50 | 0.9277165553
铅钡 | Fe2O3 | PbO | 50未风化点 | 0.9194440217
铅钡 | Fe2O3 | PbO | 51部位1 | 0.9451794376
铅钡 | Fe2O3 | PbO | 51部位2 | 0.9209570445
铅钡 | Fe2O3 | PbO | 52 | 0.9072293527
铅钡 | Fe2O3 | PbO | 53未风化点 | 0.9623726924
铅钡 | Fe2O3 | PbO | 54 | 0.8630056497
铅钡 | Fe2O3 | PbO | 54严重风化点 | 0.8566574404
铅钡 | Fe2O3 | PbO | 55 | 0.913888312
铅钡 | Fe2O3 | PbO | 56 | 0.8943997872
铅钡 | Fe2O3 | PbO | 57 | 0.8856706002
铅钡 | Fe2O3 | PbO | 58 | 0.9876313434
铅钡 | Fe2O3 | BaO | 02 | 0.7869796805
铅钡 | Fe2O3 | BaO | 08 | 0.7787147924
铅钡 | Fe2O3 | BaO | 08严重风化点 | 0.7820952061
铅钡 | Fe2O3 | BaO | 11 | 0.8826601067
铅钡 | Fe2O3 | BaO | 19 | 0.8734610278
铅钡 | Fe2O3 | BaO | 20 | 0.9945689357
铅钡 | Fe2O3 | BaO | 23未风化点 | 0.9025953368
铅钡 | Fe2O3 | BaO | 24 | 0.8073166549
铅钡 | Fe2O3 | BaO | 25未风化点 | 0.8583264717
铅钡 | Fe2O3 | BaO | 26 | 0.773127113
铅钡 | Fe2O3 | BaO | 26严重风化点 | 0.7561060925
铅钡 | Fe2O3 | BaO | 28未风化点 | 0.9776073724
铅钡 | Fe2O3 | BaO | 29未风化点 | 0.9095822358
铅钡 | Fe2O3 | BaO | 30部位1 | 0.823121521
铅钡 | Fe2O3 | BaO | 30部位2 | 0.7665370174
铅钡 | Fe2O3 | BaO | 31 | 0.6109290515
铅钡 | Fe2O3 | BaO | 32 | 0.9081634573
铅钡 | Fe2O3 | BaO | 33 | 0.9687087055
铅钡 | Fe2O3 | BaO | 34 | 0.9779053103
铅钡 | Fe2O3 | BaO | 35 | 0.9737632517
铅钡 | Fe2O3 | BaO | 36 | 0.950592653
铅钡 | Fe2O3 | BaO | 37 | 0.914005383
铅钡 | Fe2O3 | BaO | 38 | 0.9552211542
铅钡 | Fe2O3 | BaO | 39 | 0.9383538695
铅钡 | Fe2O3 | BaO | 40 | 0.9678450126
铅钡 | Fe2O3 | BaO | 41 | 0.8534709916
铅钡 | Fe2O3 | BaO | 42未风化点1 | 0.9130182548
铅钡 | Fe2O3 | BaO | 42未风化点2 | 0.9099189236
铅钡 | Fe2O3 | BaO | 43部位1 | 0.9576087727
铅钡 | Fe2O3 | BaO | 43部位2 | 0.8527914151
铅钡 | Fe2O3 | BaO | 44未风化点 | 0.9393566762
铅钡 | Fe2O3 | BaO | 45 | 0.9093166278
铅钡 | Fe2O3 | BaO | 46 | 0.9161387718
铅钡 | Fe2O3 | BaO | 47 | 0.9225216698
铅钡 | Fe2O3 | BaO | 48 | 0.9230387039
铅钡 | Fe2O3 | BaO | 49 | 0.7444686379
铅钡 | Fe2O3 | BaO | 49未风化点 | 0.8720721042
铅钡 | Fe2O3 | BaO | 50 | 0.9249117324
铅钡 | Fe2O3 | BaO | 50未风化点 | 0.9464347616
铅钡 | Fe2O3 | BaO | 51部位1 | 0.9158927373
铅钡 | Fe2O3 | BaO | 51部位2 | 0.9423991685
铅钡 | Fe2O3 | BaO | 52 | 0.9568045077
铅钡 | Fe2O3 | BaO | 53未风化点 | 0.9243839379
铅钡 | Fe2O3 | BaO | 54 | 0.9397982305
铅钡 | Fe2O3 | BaO | 54严重风化点 | 1
铅钡 | Fe2O3 | BaO | 55 | 0.9325414144
铅钡 | Fe2O3 | BaO | 56 | 0.8767451965
铅钡 | Fe2O3 | BaO | 57 | 0.8639938008
铅钡 | Fe2O3 | BaO | 58 | 0.9474597272
铅钡 | Fe2O3 | P2O5 | 02 | 0.8567611111
铅钡 | Fe2O3 | P2O5 | 08 | 0.9057362748
铅钡 | Fe2O3 | P2O5 | 08严重风化点 | 0.8202338655
铅钡 | Fe2O3 | P2O5 | 11 | 0.7862090701
铅钡 | Fe2O3 | P2O5 | 19 | 0.9412380831
铅钡 | Fe2O3 | P2O5 | 20 | 0.9496191835
铅钡 | Fe2O3 | P2O5 | 23未风化点 | 1
铅钡 | Fe2O3 | P2O5 | 24 | 0.995957804
铅钡 | Fe2O3 | P2O5 | 25未风化点 | 0.8196323166
铅钡 | Fe2O3 | P2O5 | 26 | 0.9168098344
铅钡 | Fe2O3 | P2O5 | 26严重风化点 | 0.8509916442
铅钡 | Fe2O3 | P2O5 | 28未风化点 | 0.9713296566
铅钡 | Fe2O3 | P2O5 | 29未风化点 | 0.9041662979
铅钡 | Fe2O3 | P2O5 | 30部位1 | 0.7642233751
铅钡 | Fe2O3 | P2O5 | 30部位2 | 0.7364480807
铅钡 | Fe2O3 | P2O5 | 31 | 0.6169006205
铅钡 | Fe2O3 | P2O5 | 32 | 0.8767322901
铅钡 | Fe2O3 | P2O5 | 33 | 0.9962454483
铅钡 | Fe2O3 | P2O5 | 34 | 0.9446963047
铅钡 | Fe2O3 | P2O5 | 35 | 0.9875920499
铅钡 | Fe2O3 | P2O5 | 36 | 0.9573597285
铅钡 | Fe2O3 | P2O5 | 37 | 0.9593932795
铅钡 | Fe2O3 | P2O5 | 38 | 0.9724904613
铅钡 | Fe2O3 | P2O5 | 39 | 0.9674656647
铅钡 | Fe2O3 | P2O5 | 40 | 0.9768848269
铅钡 | Fe2O3 | P2O5 | 41 | 0.9576448628
铅钡 | Fe2O3 | P2O5 | 42未风化点1 | 0.9976861653
铅钡 | Fe2O3 | P2O5 | 42未风化点2 | 1
铅钡 | Fe2O3 | P2O5 | 43部位1 | 0.9004135642
铅钡 | Fe2O3 | P2O5 | 43部位2 | 0.8549501377
铅钡 | Fe2O3 | P2O5 | 44未风化点 | 0.8992352532
铅钡 | Fe2O3 | P2O5 | 45 | 1
铅钡 | Fe2O3 | P2O5 | 46 | 0.9942354207
铅钡 | Fe2O3 | P2O5 | 47 | 0.9971093788
铅钡 | Fe2O3 | P2O5 | 48 | 0.8944510709
铅钡 | Fe2O3 | P2O5 | 49 | 0.9285432464
铅钡 | Fe2O3 | P2O5 | 49未风化点 | 0.9437676237
铅钡 | Fe2O3 | P2O5 | 50 | 0.8804578953
铅钡 | Fe2O3 | P2O5 | 50未风化点 | 0.8447396607
铅钡 | Fe2O3 | P2O5 | 51部位1 | 0.9419374958
铅钡 | Fe2O3 | P2O5 | 51部位2 | 0.8385455076
铅钡 | Fe2O3 | P2O5 | 52 | 0.8833440953
铅钡 | Fe2O3 | P2O5 | 53未风化点 | 1
铅钡 | Fe2O3 | P2O5 | 54 | 0.8905372544
铅钡 | Fe2O3 | P2O5 | 54严重风化点 | 0.7094065866
铅钡 | Fe2O3 | P2O5 | 55 | 0.9899554134
铅钡 | Fe2O3 | P2O5 | 56 | 0.9314155605
铅钡 | Fe2O3 | P2O5 | 57 | 1
铅钡 | Fe2O3 | P2O5 | 58 | 0.8806951378
铅钡 | Fe2O3 | SrO | 02 | 0.8206414245
铅钡 | Fe2O3 | SrO | 08 | 0.9078525928
铅钡 | Fe2O3 | SrO | 08严重风化点 | 0.8730631836
铅钡 | Fe2O3 | SrO | 11 | 0.9078525928
铅钡 | Fe2O3 | SrO | 19 | 0.8760943896
铅钡 | Fe2O3 | SrO | 20 | 0.819842637
铅钡 | Fe2O3 | SrO | 23未风化点 | 0.9169875141
铅钡 | Fe2O3 | SrO | 24 | 0.8002329415
铅钡 | Fe2O3 | SrO | 25未风化点 | 0.854188137
铅钡 | Fe2O3 | SrO | 26 | 0.8901180903
铅钡 | Fe2O3 | SrO | 26严重风化点 | 0.8546411305
铅钡 | Fe2O3 | SrO | 28未风化点 | 0.9739496181
铅钡 | Fe2O3 | SrO | 29未风化点 | 0.9530201262
铅钡 | Fe2O3 | SrO | 30部位1 | 0.8247395156
铅钡 | Fe2O3 | SrO | 30部位2 | 0.7892231967
铅钡 | Fe2O3 | SrO | 31 | 0.6306471184
铅钡 | Fe2O3 | SrO | 32 | 0.8729604015
铅钡 | Fe2O3 | SrO | 33 | 1
铅钡 | Fe2O3 | SrO | 34 | 0.9920179723
铅钡 | Fe2O3 | SrO | 35 | 0.9758576273
铅钡 | Fe2O3 | SrO | 36 | 0.9864045375
铅钡 | Fe2O3 | SrO | 37 | 0.9216242608
铅钡 | Fe2O3 | SrO | 38 | 0.9343432364
铅钡 | Fe2O3 | SrO | 39 | 0.8566495435
铅钡 | Fe2O3 | SrO | 40 | 0.8628938515
铅钡 | Fe2O3 | SrO | 41 | 0.8837349654
铅钡 | Fe2O3 | SrO | 42未风化点1 | 0.9123971893
铅钡 | Fe2O3 | SrO | 42未风化点2 | 1
铅钡 | Fe2O3 | SrO | 43部位1 | 0.9389957926
铅钡 | Fe2O3 | SrO | 43部位2 | 0.9316625144
铅钡 | Fe2O3 | SrO | 44未风化点 | 0.9608626832
铅钡 | Fe2O3 | SrO | 45 | 0.9406498419
铅钡 | Fe2O3 | SrO | 46 | 0.8944864404
铅钡 | Fe2O3 | SrO | 47 | 0.8109138564
铅钡 | Fe2O3 | SrO | 48 | 0.9248026362
铅钡 | Fe2O3 | SrO | 49 | 0.7858205311
铅钡 | Fe2O3 | SrO | 49未风化点 | 0.9070113093
铅钡 | Fe2O3 | SrO | 50 | 0.882588572
铅钡 | Fe2O3 | SrO | 50未风化点 | 0.9406498419
铅钡 | Fe2O3 | SrO | 51部位1 | 0.9379185955
铅钡 | Fe2O3 | SrO | 51部位2 | 0.9423991685
铅钡 | Fe2O3 | SrO | 52 | 0.9197669792
铅钡 | Fe2O3 | SrO | 53未风化点 | 0.9310398657
铅钡 | Fe2O3 | SrO | 54 | 0.805537995
铅钡 | Fe2O3 | SrO | 54严重风化点 | 0.7649678542
铅钡 | Fe2O3 | SrO | 55 | 1
铅钡 | Fe2O3 | SrO | 56 | 1
铅钡 | Fe2O3 | SrO | 57 | 1
铅钡 | Fe2O3 | SrO | 58 | 0.9440059079
铅钡 | Fe2O3 | SnO2 | 02 | 0.7869796805
铅钡 | Fe2O3 | SnO2 | 08 | 1
铅钡 | Fe2O3 | SnO2 | 08严重风化点 | 1
铅钡 | Fe2O3 | SnO2 | 11 | 1
铅钡 | Fe2O3 | SnO2 | 19 | 0.8378357566
铅钡 | Fe2O3 | SnO2 | 20 | 0.819842637
铅钡 | Fe2O3 | SnO2 | 23未风化点 | 1
铅钡 | Fe2O3 | SnO2 | 24 | 1
铅钡 | Fe2O3 | SnO2 | 25未风化点 | 0.8159486198
铅钡 | Fe2O3 | SnO2 | 26 | 1
铅钡 | Fe2O3 | SnO2 | 26严重风化点 | 1
铅钡 | Fe2O3 | SnO2 | 28未风化点 | 0.7588428237
铅钡 | Fe2O3 | SnO2 | 29未风化点 | 0.8945526883
铅钡 | Fe2O3 | SnO2 | 30部位1 | 0.7418738955
铅钡 | Fe2O3 | SnO2 | 30部位2 | 0.7556542055
铅钡 | Fe2O3 | SnO2 | 31 | 0.5995310029
铅钡 | Fe2O3 | SnO2 | 32 | 0.8729604015
铅钡 | Fe2O3 | SnO2 | 33 | 1
铅钡 | Fe2O3 | SnO2 | 34 | 0.9359809209
铅钡 | Fe2O3 | SnO2 | 35 | 0.9758576273
铅钡 | Fe2O3 | SnO2 | 36 | 0.9555034043
铅钡 | Fe2O3 | SnO2 | 37 | 1
铅钡 | Fe2O3 | SnO2 | 38 | 0.9595060373
铅钡 | Fe2O3 | SnO2 | 39 | 1
铅钡 | Fe2O3 | SnO2 | 40 | 0.9730937693
铅钡 | Fe2O3 | SnO2 | 41 | 0.7933398014
铅钡 | Fe2O3 | SnO2 | 42未风化点1 | 1
铅钡 | Fe2O3 | SnO2 | 42未风化点2 | 1
铅钡 | Fe2O3 | SnO2 | 43部位1 | 0.9004135642
铅钡 | Fe2O3 | SnO2 | 43部位2 | 0.8317509328
铅钡 | Fe2O3 | SnO2 | 44未风化点 | 0.8992352532
铅钡 | Fe2O3 | SnO2 | 45 | 1
铅钡 | Fe2O3 | SnO2 | 46 | 1
铅钡 | Fe2O3 | SnO2 | 47 | 1
铅钡 | Fe2O3 | SnO2 | 48 | 0.3333333333
铅钡 | Fe2O3 | SnO2 | 49 | 0.7149266508
铅钡 | Fe2O3 | SnO2 | 49未风化点 | 0.8440102657
铅钡 | Fe2O3 | SnO2 | 50 | 0.954176604
铅钡 | Fe2O3 | SnO2 | 50未风化点 | 1
铅钡 | Fe2O3 | SnO2 | 51部位1 | 0.6257202879
铅钡 | Fe2O3 | SnO2 | 51部位2 | 0.9423991685
铅钡 | Fe2O3 | SnO2 | 52 | 0.9676127563
铅钡 | Fe2O3 | SnO2 | 53未风化点 | 1
铅钡 | Fe2O3 | SnO2 | 54 | 1
铅钡 | Fe2O3 | SnO2 | 54严重风化点 | 1
铅钡 | Fe2O3 | SnO2 | 55 | 1
铅钡 | Fe2O3 | SnO2 | 56 | 1
铅钡 | Fe2O3 | SnO2 | 57 | 1
铅钡 | Fe2O3 | SnO2 | 58 | 0.8887676169
铅钡 | Fe2O3 | SO2 | 02 | 0.7869796805
铅钡 | Fe2O3 | SO2 | 08 | 0.7645280671
铅钡 | Fe2O3 | SO2 | 08严重风化点 | 0.3578767081
铅钡 | Fe2O3 | SO2 | 11 | 1
铅钡 | Fe2O3 | SO2 | 19 | 0.8378357566
铅钡 | Fe2O3 | SO2 | 20 | 0.819842637
铅钡 | Fe2O3 | SO2 | 23未风化点 | 1
铅钡 | Fe2O3 | SO2 | 24 | 1
铅钡 | Fe2O3 | SO2 | 25未风化点 | 0.8159486198
铅钡 | Fe2O3 | SO2 | 26 | 0.8103847227
铅钡 | Fe2O3 | SO2 | 26严重风化点 | 0.3443423486
铅钡 | Fe2O3 | SO2 | 28未风化点 | 0.9436933952
铅钡 | Fe2O3 | SO2 | 29未风化点 | 0.8945526883
铅钡 | Fe2O3 | SO2 | 30部位1 | 0.7642233751
铅钡 | Fe2O3 | SO2 | 30部位2 | 0.7149266508
铅钡 | Fe2O3 | SO2 | 31 | 0.5995310029
铅钡 | Fe2O3 | SO2 | 32 | 0.8729604015
铅钡 | Fe2O3 | SO2 | 33 | 1
铅钡 | Fe2O3 | SO2 | 34 | 0.9359809209
铅钡 | Fe2O3 | SO2 | 35 | 0.9758576273
铅钡 | Fe2O3 | SO2 | 36 | 0.9555034043
铅钡 | Fe2O3 | SO2 | 37 | 0.6959304489
铅钡 | Fe2O3 | SO2 | 38 | 0.9595060373
铅钡 | Fe2O3 | SO2 | 39 | 1
铅钡 | Fe2O3 | SO2 | 40 | 0.9730937693
铅钡 | Fe2O3 | SO2 | 41 | 0.7933398014
铅钡 | Fe2O3 | SO2 | 42未风化点1 | 1
铅钡 | Fe2O3 | SO2 | 42未风化点2 | 1
铅钡 | Fe2O3 | SO2 | 43部位1 | 0.9004135642
铅钡 | Fe2O3 | SO2 | 43部位2 | 0.8317509328
铅钡 | Fe2O3 | SO2 | 44未风化点 | 0.8992352532
铅钡 | Fe2O3 | SO2 | 45 | 1
铅钡 | Fe2O3 | SO2 | 46 | 1
铅钡 | Fe2O3 | SO2 | 47 | 1
铅钡 | Fe2O3 | SO2 | 48 | 0.8696460171
铅钡 | Fe2O3 | SO2 | 49 | 0.7149266508
铅钡 | Fe2O3 | SO2 | 49未风化点 | 0.8440102657
铅钡 | Fe2O3 | SO2 | 50 | 0.954176604
铅钡 | Fe2O3 | SO2 | 50未风化点 | 1
铅钡 | Fe2O3 | SO2 | 51部位1 | 0.8523859163
铅钡 | Fe2O3 | SO2 | 51部位2 | 0.9423991685
铅钡 | Fe2O3 | SO2 | 52 | 0.9676127563
铅钡 | Fe2O3 | SO2 | 53未风化点 | 1
铅钡 | Fe2O3 | SO2 | 54 | 1
铅钡 | Fe2O3 | SO2 | 54严重风化点 | 1
铅钡 | Fe2O3 | SO2 | 55 | 1
铅钡 | Fe2O3 | SO2 | 56 | 1
铅钡 | Fe2O3 | SO2 | 57 | 1
铅钡 | Fe2O3 | SO2 | 58 | 0.8887676169
铅钡 | CuO | SiO2 | 02 | 0.9340671089
铅钡 | CuO | SiO2 | 08 | 0.6916569466
铅钡 | CuO | SiO2 | 08严重风化点 | 0.8788773959
铅钡 | CuO | SiO2 | 11 | 0.864912991
铅钡 | CuO | SiO2 | 19 | 0.9106455153
铅钡 | CuO | SiO2 | 20 | 0.876817852
铅钡 | CuO | SiO2 | 23未风化点 | 0.9819398371
铅钡 | CuO | SiO2 | 24 | 0.7537357932
铅钡 | CuO | SiO2 | 25未风化点 | 0.9410084769
铅钡 | CuO | SiO2 | 26 | 0.6876813335
铅钡 | CuO | SiO2 | 26严重风化点 | 0.8608962465
铅钡 | CuO | SiO2 | 28未风化点 | 0.877256907
铅钡 | CuO | SiO2 | 29未风化点 | 0.9012024346
铅钡 | CuO | SiO2 | 30部位1 | 0.9272662279
铅钡 | CuO | SiO2 | 30部位2 | 0.9222072345
铅钡 | CuO | SiO2 | 31 | 0.8851410524
铅钡 | CuO | SiO2 | 32 | 0.8665257714
铅钡 | CuO | SiO2 | 33 | 0.8693578492
铅钡 | CuO | SiO2 | 34 | 0.9897166782
铅钡 | CuO | SiO2 | 35 | 0.8748970097
铅钡 | CuO | SiO2 | 36 | 0.9449478094
铅钡 | CuO | SiO2 | 37 | 0.9951453714
铅钡 | CuO | SiO2 | 38 | 0.9608637072
铅钡 | CuO | SiO2 | 39 | 0.981946509
铅钡 | CuO | SiO2 | 40 | 0.9632345505
铅钡 | CuO | SiO2 | 41 | 0.9678764127
铅钡 | CuO | SiO2 | 42未风化点1 | 0.9910278916
铅钡 | CuO | SiO2 | 42未风化点2 | 0.988869651
铅钡 | CuO | SiO2 | 43部位1 | 0.8167218453
铅钡 | CuO | SiO2 | 43部位2 | 0.9786927192
铅钡 | CuO | SiO2 | 44未风化点 | 0.8941131822
铅钡 | CuO | SiO2 | 45 | 0.8969126878
铅钡 | CuO | SiO2 | 46 | 0.9176566226
铅钡 | CuO | SiO2 | 47 | 0.9199475311
铅钡 | CuO | SiO2 | 48 | 0.8914120883
铅钡 | CuO | SiO2 | 49 | 0.9683437677
铅钡 | CuO | SiO2 | 49未风化点 | 0.9062241874
铅钡 | CuO | SiO2 | 50 | 0.9878341036
铅钡 | CuO | SiO2 | 50未风化点 | 0.9347861047
铅钡 | CuO | SiO2 | 51部位1 | 0.9915617433
铅钡 | CuO | SiO2 | 51部位2 | 0.9868408872
铅钡 | CuO | SiO2 | 52 | 0.9749208021
铅钡 | CuO | SiO2 | 53未风化点 | 0.8929371468
铅钡 | CuO | SiO2 | 54 | 0.9884554527
铅钡 | CuO | SiO2 | 54严重风化点 | 0.9763487833
铅钡 | CuO | SiO2 | 55 | 0.9334293593
铅钡 | CuO | SiO2 | 56 | 0.9715704088
铅钡 | CuO | SiO2 | 57 | 0.9967493004
铅钡 | CuO | SiO2 | 58 | 0.9272512156
铅钡 | CuO | Na2O | 02 | 0.9878656874
铅钡 | CuO | Na2O | 08 | 0.6703280219
铅钡 | CuO | Na2O | 08严重风化点 | 0.8708182665
铅钡 | CuO | Na2O | 11 | 0.8110882543
铅钡 | CuO | Na2O | 19 | 0.8577613787
铅钡 | CuO | Na2O | 20 | 0.8157771963
铅钡 | CuO | Na2O | 23未风化点 | 0.6111376721
铅钡 | CuO | Na2O | 24 | 0.7144481356
铅钡 | CuO | Na2O | 25未风化点 | 0.8518810438
铅钡 | CuO | Na2O | 26 | 0.6669485904
铅钡 | CuO | Na2O | 26严重风化点 | 0.8546443675
铅钡 | CuO | Na2O | 28未风化点 | 0.984648908
铅钡 | CuO | Na2O | 29未风化点 | 0.9475428324
铅钡 | CuO | Na2O | 30部位1 | 1
铅钡 | CuO | Na2O | 30部位2 | 1
铅钡 | CuO | Na2O | 31 | 0.9796360802
铅钡 | CuO | Na2O | 32 | 0.9948300599
铅钡 | CuO | Na2O | 33 | 0.9782777913
铅钡 | CuO | Na2O | 34 | 0.9334122453
铅钡 | CuO | Na2O | 35 | 0.9924977172
铅钡 | CuO | Na2O | 36 | 0.8432952955
铅钡 | CuO | Na2O | 37 | 0.8755006966
铅钡 | CuO | Na2O | 38 | 0.9082697498
铅钡 | CuO | Na2O | 39 | 0.9600849865
铅钡 | CuO | Na2O | 40 | 1
铅钡 | CuO | Na2O | 41 | 0.9911035536
铅钡 | CuO | Na2O | 42未风化点1 | 0.6957065847
铅钡 | CuO | Na2O | 42未风化点2 | 0.6997240325
铅钡 | CuO | Na2O | 43部位1 | 0.7982414354
铅钡 | CuO | Na2O | 43部位2 | 0.9334122453
铅钡 | CuO | Na2O | 44未风化点 | 0.7811873142
铅钡 | CuO | Na2O | 45 | 0.8089907476
铅钡 | CuO | Na2O | 46 | 0.9648992322
铅钡 | CuO | Na2O | 47 | 0.700873918
铅钡 | CuO | Na2O | 48 | 0.9271788844
铅钡 | CuO | Na2O | 49 | 0.9679880617
铅钡 | CuO | Na2O | 49未风化点 | 0.9791828983
铅钡 | CuO | Na2O | 50 | 0.9493201775
铅钡 | CuO | Na2O | 50未风化点 | 0.9679880617
铅钡 | CuO | Na2O | 51部位1 | 0.9392106492
铅钡 | CuO | Na2O | 51部位2 | 0.9657797416
铅钡 | CuO | Na2O | 52 | 0.9202140319
铅钡 | CuO | Na2O | 53未风化点 | 0.7855815048
铅钡 | CuO | Na2O | 54 | 0.9622673111
铅钡 | CuO | Na2O | 54严重风化点 | 0.9404625494
铅钡 | CuO | Na2O | 55 | 0.8160424539
铅钡 | CuO | Na2O | 56 | 0.964020327
铅钡 | CuO | Na2O | 57 | 0.9480446006
铅钡 | CuO | Na2O | 58 | 0.8711766745
铅钡 | CuO | K2O | 02 | 0.6556469787
铅钡 | CuO | K2O | 08 | 0.6703280219
铅钡 | CuO | K2O | 08严重风化点 | 0.8708182665
铅钡 | CuO | K2O | 11 | 0.8885630209
铅钡 | CuO | K2O | 19 | 0.8577613787
铅钡 | CuO | K2O | 20 | 0.8790252986
铅钡 | CuO | K2O | 23未风化点 | 0.8762255436
铅钡 | CuO | K2O | 24 | 0.7144481356
铅钡 | CuO | K2O | 25未风化点 | 0.949746133
铅钡 | CuO | K2O | 26 | 0.6669485904
铅钡 | CuO | K2O | 26严重风化点 | 0.9664801152
铅钡 | CuO | K2O | 28未风化点 | 0.8948518425
铅钡 | CuO | K2O | 29未风化点 | 0.8939670311
铅钡 | CuO | K2O | 30部位1 | 0.5807949092
铅钡 | CuO | K2O | 30部位2 | 1
铅钡 | CuO | K2O | 31 | 0.9796360802
铅钡 | CuO | K2O | 32 | 0.9071923451
铅钡 | CuO | K2O | 33 | 0.9482444643
铅钡 | CuO | K2O | 34 | 0.9463989336
铅钡 | CuO | K2O | 35 | 0.9924977172
铅钡 | CuO | K2O | 36 | 0.9619637602
铅钡 | CuO | K2O | 37 | 0.976117642
铅钡 | CuO | K2O | 38 | 0.9666618594
铅钡 | CuO | K2O | 39 | 0.9600849865
铅钡 | CuO | K2O | 40 | 1
铅钡 | CuO | K2O | 41 | 0.8221930021
铅钡 | CuO | K2O | 42未风化点1 | 0.9529656428
铅钡 | CuO | K2O | 42未风化点2 | 0.9517809463
铅钡 | CuO | K2O | 43部位1 | 0.7982414354
铅钡 | CuO | K2O | 43部位2 | 0.9334122453
铅钡 | CuO | K2O | 44未风化点 | 0.9241588222
铅钡 | CuO | K2O | 45 | 0.969678377
铅钡 | CuO | K2O | 46 | 0.916088826
铅钡 | CuO | K2O | 47 | 0.8946605038
铅钡 | CuO | K2O | 48 | 0.8592483988
铅钡 | CuO | K2O | 49 | 0.9679880617
铅钡 | CuO | K2O | 49未风化点 | 0.8831502503
铅钡 | CuO | K2O | 50 | 0.9493201775
铅钡 | CuO | K2O | 50未风化点 | 0.9679880617
铅钡 | CuO | K2O | 51部位1 | 0.9392106492
铅钡 | CuO | K2O | 51部位2 | 0.9657797416
铅钡 | CuO | K2O | 52 | 0.9679880617
铅钡 | CuO | K2O | 53未风化点 | 0.9701228019
铅钡 | CuO | K2O | 54 | 0.8892085773
铅钡 | CuO | K2O | 54严重风化点 | 0.9404625494
铅钡 | CuO | K2O | 55 | 0.9609567274
铅钡 | CuO | K2O | 56 | 0.964020327
铅钡 | CuO | K2O | 57 | 0.9480446006
铅钡 | CuO | K2O | 58 | 0.9744945432
铅钡 | CuO | CaO | 02 | 0.9182084619
铅钡 | CuO | CaO | 08 | 0.700428002
铅钡 | CuO | CaO | 08严重风化点 | 0.9899367885
铅钡 | CuO | CaO | 11 | 0.9251802572
铅钡 | CuO | CaO | 19 | 0.9625491604
铅钡 | CuO | CaO | 20 | 0.8157771963
铅钡 | CuO | CaO | 23未风化点 | 0.8931758083
铅钡 | CuO | CaO | 24 | 0.7249933695
铅钡 | CuO | CaO | 25未风化点 | 0.9750166265
铅钡 | CuO | CaO | 26 | 0.6958989979
铅钡 | CuO | CaO | 26严重风化点 | 0.9618209158
铅钡 | CuO | CaO | 28未风化点 | 0.9592751966
铅钡 | CuO | CaO | 29未风化点 | 0.9139741004
铅钡 | CuO | CaO | 30部位1 | 0.8371765305
铅钡 | CuO | CaO | 30部位2 | 0.8448357222
铅钡 | CuO | CaO | 31 | 0.9537259673
铅钡 | CuO | CaO | 32 | 0.9854849939
铅钡 | CuO | CaO | 33 | 0.9945122453
铅钡 | CuO | CaO | 34 | 0.9638079502
铅钡 | CuO | CaO | 35 | 0.9911772464
铅钡 | CuO | CaO | 36 | 0.9841564556
铅钡 | CuO | CaO | 37 | 0.9060828478
铅钡 | CuO | CaO | 38 | 0.9949925355
铅钡 | CuO | CaO | 39 | 0.9935351805
铅钡 | CuO | CaO | 40 | 0.9250677512
铅钡 | CuO | CaO | 41 | 0.829274267
铅钡 | CuO | CaO | 42未风化点1 | 0.9158174792
铅钡 | CuO | CaO | 42未风化点2 | 0.8861297786
铅钡 | CuO | CaO | 43部位1 | 0.9748724536
铅钡 | CuO | CaO | 43部位2 | 0.829264564
铅钡 | CuO | CaO | 44未风化点 | 0.9325030309
铅钡 | CuO | CaO | 45 | 0.9887805843
铅钡 | CuO | CaO | 46 | 0.9648992322
铅钡 | CuO | CaO | 47 | 0.9930713701
铅钡 | CuO | CaO | 48 | 0.8911443925
铅钡 | CuO | CaO | 49 | 0.8581340531
铅钡 | CuO | CaO | 49未风化点 | 0.9355948589
铅钡 | CuO | CaO | 50 | 0.9218337236
铅钡 | CuO | CaO | 50未风化点 | 0.9073776406
铅钡 | CuO | CaO | 51部位1 | 0.9171372963
铅钡 | CuO | CaO | 51部位2 | 0.8426154437
铅钡 | CuO | CaO | 52 | 0.9387397919
铅钡 | CuO | CaO | 53未风化点 | 0.9917926277
铅钡 | CuO | CaO | 54 | 0.9099450625
铅钡 | CuO | CaO | 54严重风化点 | 0.9404625494
铅钡 | CuO | CaO | 55 | 0.9917505299
铅钡 | CuO | CaO | 56 | 0.9851338658
铅钡 | CuO | CaO | 57 | 0.9980618102
铅钡 | CuO | CaO | 58 | 0.9967089809
铅钡 | CuO | MgO | 02 | 0.8695334624
铅钡 | CuO | MgO | 08 | 0.6703280219
铅钡 | CuO | MgO | 08严重风化点 | 0.8708182665
铅钡 | CuO | MgO | 11 | 0.8808701428
铅钡 | CuO | MgO | 19 | 0.921945582
铅钡 | CuO | MgO | 20 | 0.8157771963
铅钡 | CuO | MgO | 23未风化点 | 0.9582322582
铅钡 | CuO | MgO | 24 | 0.7144481356
铅钡 | CuO | MgO | 25未风化点 | 0.949746133
铅钡 | CuO | MgO | 26 | 0.6669485904
铅钡 | CuO | MgO | 26严重风化点 | 0.8546443675
铅钡 | CuO | MgO | 28未风化点 | 0.8912866936
铅钡 | CuO | MgO | 29未风化点 | 0.8546936825
铅钡 | CuO | MgO | 30部位1 | 0.8812027741
铅钡 | CuO | MgO | 30部位2 | 0.9344418309
铅钡 | CuO | MgO | 31 | 0.9077337562
铅钡 | CuO | MgO | 32 | 0.9948300599
铅钡 | CuO | MgO | 33 | 0.8965720537
铅钡 | CuO | MgO | 34 | 0.9334122453
铅钡 | CuO | MgO | 35 | 0.9924977172
铅钡 | CuO | MgO | 36 | 0.96887422
铅钡 | CuO | MgO | 37 | 0.8755006966
铅钡 | CuO | MgO | 38 | 0.9666618594
铅钡 | CuO | MgO | 39 | 0.9600849865
铅钡 | CuO | MgO | 40 | 1
铅钡 | CuO | MgO | 41 | 0.7317574441
铅钡 | CuO | MgO | 42未风化点1 | 0.9767495269
铅钡 | CuO | MgO | 42未风化点2 | 0.9698651163
铅钡 | CuO | MgO | 43部位1 | 0.8847036735
铅钡 | CuO | MgO | 43部位2 | 0.9439771464
铅钡 | CuO | MgO | 44未风化点 | 0.9800896817
铅钡 | CuO | MgO | 45 | 0.9287137032
铅钡 | CuO | MgO | 46 | 0.8379743125
铅钡 | CuO | MgO | 47 | 0.9494822729
铅钡 | CuO | MgO | 48 | 0.8251857576
铅钡 | CuO | MgO | 49 | 0.8553234944
铅钡 | CuO | MgO | 49未风化点 | 0.8742657481
铅钡 | CuO | MgO | 50 | 0.9888559572
铅钡 | CuO | MgO | 50未风化点 | 0.9604174559
铅钡 | CuO | MgO | 51部位1 | 0.9099370464
铅钡 | CuO | MgO | 51部位2 | 0.8590808258
铅钡 | CuO | MgO | 52 | 0.9591502388
铅钡 | CuO | MgO | 53未风化点 | 0.8839300757
铅钡 | CuO | MgO | 54 | 0.8796084542
铅钡 | CuO | MgO | 54严重风化点 | 0.9179454713
铅钡 | CuO | MgO | 55 | 0.9609567274
铅钡 | CuO | MgO | 56 | 0.964020327
铅钡 | CuO | MgO | 57 | 0.9480446006
铅钡 | CuO | MgO | 58 | 0.9622811417
铅钡 | CuO | Al2O3 | 02 | 0.8877434197
铅钡 | CuO | Al2O3 | 08 | 0.685230559
铅钡 | CuO | Al2O3 | 08严重风化点 | 0.8916869098
铅钡 | CuO | Al2O3 | 11 | 0.8563248874
铅钡 | CuO | Al2O3 | 19 | 0.9264505476
铅钡 | CuO | Al2O3 | 20 | 0.9141859982
铅钡 | CuO | Al2O3 | 23未风化点 | 0.9034422757
铅钡 | CuO | Al2O3 | 24 | 0.7346542182
铅钡 | CuO | Al2O3 | 25未风化点 | 0.9931373431
铅钡 | CuO | Al2O3 | 26 | 0.6745737893
铅钡 | CuO | Al2O3 | 26严重风化点 | 0.8760348278
铅钡 | CuO | Al2O3 | 28未风化点 | 0.9105758526
铅钡 | CuO | Al2O3 | 29未风化点 | 0.7620555705
铅钡 | CuO | Al2O3 | 30部位1 | 0.9047134467
铅钡 | CuO | Al2O3 | 30部位2 | 0.9145294829
铅钡 | CuO | Al2O3 | 31 | 0.9483057632
铅钡 | CuO | Al2O3 | 32 | 0.9506213086
铅钡 | CuO | Al2O3 | 33 | 0.9664695519
铅钡 | CuO | Al2O3 | 34 | 0.9688847576
铅钡 | CuO | Al2O3 | 35 | 0.973419477
铅钡 | CuO | Al2O3 | 36 | 0.9934299115
铅钡 | CuO | Al2O3 | 37 | 0.9290685803
铅钡 | CuO | Al2O3 | 38 | 0.9730115494
铅钡 | CuO | Al2O3 | 39 | 0.971375091
铅钡 | CuO | Al2O3 | 40 | 0.9892220143
铅钡 | CuO | Al2O3 | 41 | 0.9331406783
铅钡 | CuO | Al2O3 | 42未风化点1 | 0.9609173775
铅钡 | CuO | Al2O3 | 42未风化点2 | 0.9915350144
铅钡 | CuO | Al2O3 | 43部位1 | 0.8345317704
铅钡 | CuO | Al2O3 | 43部位2 | 0.9888995508
铅钡 | CuO | Al2O3 | 44未风化点 | 0.777039449
铅钡 | CuO | Al2O3 | 45 | 0.9123912615
铅钡 | CuO | Al2O3 | 46 | 0.9262707023
铅钡 | CuO | Al2O3 | 47 | 0.9584231953
铅钡 | CuO | Al2O3 | 48 | 0.7516003666
铅钡 | CuO | Al2O3 | 49 | 0.9114190353
铅钡 | CuO | Al2O3 | 49未风化点 | 0.8801898208
铅钡 | CuO | Al2O3 | 50 | 0.9919563485
铅钡 | CuO | Al2O3 | 50未风化点 | 0.9366352408
铅钡 | CuO | Al2O3 | 51部位1 | 0.9412745249
铅钡 | CuO | Al2O3 | 51部位2 | 0.975286785
铅钡 | CuO | Al2O3 | 52 | 0.9950400933
铅钡 | CuO | Al2O3 | 53未风化点 | 0.8918909222
铅钡 | CuO | Al2O3 | 54 | 0.942269346
铅钡 | CuO | Al2O3 | 54严重风化点 | 0.9755456361
铅钡 | CuO | Al2O3 | 55 | 0.9945081946
铅钡 | CuO | Al2O3 | 56 | 0.9925856415
铅钡 | CuO | Al2O3 | 57 | 0.9979836177
铅钡 | CuO | Al2O3 | 58 | 0.9410467855
铅钡 | CuO | Fe2O3 | 02 | 0.8067604722
铅钡 | CuO | Fe2O3 | 08 | 0.6703280219
铅钡 | CuO | Fe2O3 | 08严重风化点 | 0.8708182665
铅钡 | CuO | Fe2O3 | 11 | 0.8110882543
铅钡 | CuO | Fe2O3 | 19 | 0.9859683684
铅钡 | CuO | Fe2O3 | 20 | 0.9790487445
铅钡 | CuO | Fe2O3 | 23未风化点 | 0.8762255436
铅钡 | CuO | Fe2O3 | 24 | 0.7144481356
铅钡 | CuO | Fe2O3 | 25未风化点 | 0.8643583317
铅钡 | CuO | Fe2O3 | 26 | 0.6669485904
铅钡 | CuO | Fe2O3 | 26严重风化点 | 0.8546443675
铅钡 | CuO | Fe2O3 | 28未风化点 | 0.9616163301
铅钡 | CuO | Fe2O3 | 29未风化点 | 0.930493735
铅钡 | CuO | Fe2O3 | 30部位1 | 0.7769961283
铅钡 | CuO | Fe2O3 | 30部位2 | 0.7294244422
铅钡 | CuO | Fe2O3 | 31 | 0.6247612172
铅钡 | CuO | Fe2O3 | 32 | 0.8848115332
铅钡 | CuO | Fe2O3 | 33 | 0.9782777913
铅钡 | CuO | Fe2O3 | 34 | 0.9923500471
铅钡 | CuO | Fe2O3 | 35 | 0.9847794692
铅钡 | CuO | Fe2O3 | 36 | 0.9889277679
铅钡 | CuO | Fe2O3 | 37 | 0.8755006966
铅钡 | CuO | Fe2O3 | 38 | 0.9952500852
铅钡 | CuO | Fe2O3 | 39 | 0.9600849865
铅钡 | CuO | Fe2O3 | 40 | 0.9749226608
铅钡 | CuO | Fe2O3 | 41 | 0.8107961269
铅钡 | CuO | Fe2O3 | 42未风化点1 | 0.8879885184
铅钡 | CuO | Fe2O3 | 42未风化点2 | 0.8861297786
铅钡 | CuO | Fe2O3 | 43部位1 | 0.8696678702
铅钡 | CuO | Fe2O3 | 43部位2 | 0.895382132
铅钡 | CuO | Fe2O3 | 44未风化点 | 0.9225700173
铅钡 | CuO | Fe2O3 | 45 | 0.975572482
铅钡 | CuO | Fe2O3 | 46 | 0.9648992322
铅钡 | CuO | Fe2O3 | 47 | 0.9702065039
铅钡 | CuO | Fe2O3 | 48 | 0.8776222319
铅钡 | CuO | Fe2O3 | 49 | 0.7474549222
铅钡 | CuO | Fe2O3 | 49未风化点 | 0.8690557302
铅钡 | CuO | Fe2O3 | 50 | 0.9913655457
铅钡 | CuO | Fe2O3 | 50未风化点 | 0.9679880617
铅钡 | CuO | Fe2O3 | 51部位1 | 0.9120929338
铅钡 | CuO | Fe2O3 | 51部位2 | 0.9790222563
铅钡 | CuO | Fe2O3 | 52 | 0.9980707649
铅钡 | CuO | Fe2O3 | 53未风化点 | 0.9751230512
铅钡 | CuO | Fe2O3 | 54 | 0.9622673111
铅钡 | CuO | Fe2O3 | 54严重风化点 | 0.9404625494
铅钡 | CuO | Fe2O3 | 55 | 0.9609567274
铅钡 | CuO | Fe2O3 | 56 | 0.964020327
铅钡 | CuO | Fe2O3 | 57 | 0.9480446006
铅钡 | CuO | Fe2O3 | 58 | 0.9695135136
铅钡 | CuO | PbO | 02 | 0.8976592124
铅钡 | CuO | PbO | 08 | 0.7064937417
铅钡 | CuO | PbO | 08严重风化点 | 0.9416722507
铅钡 | CuO | PbO | 11 | 0.8581440683
铅钡 | CuO | PbO | 19 | 0.9507433429
铅钡 | CuO | PbO | 20 | 0.8325966324
铅钡 | CuO | PbO | 23未风化点 | 0.9123704478
铅钡 | CuO | PbO | 24 | 0.7563777912
铅钡 | CuO | PbO | 25未风化点 | 0.9689667194
铅钡 | CuO | PbO | 26 | 0.7038603348
铅钡 | CuO | PbO | 26严重风化点 | 0.9170867885
铅钡 | CuO | PbO | 28未风化点 | 0.9708282992
铅钡 | CuO | PbO | 29未风化点 | 0.9978222524
铅钡 | CuO | PbO | 30部位1 | 0.9054435338
铅钡 | CuO | PbO | 30部位2 | 0.9086858782
铅钡 | CuO | PbO | 31 | 0.9772491901
铅钡 | CuO | PbO | 32 | 0.95472854
铅钡 | CuO | PbO | 33 | 0.9796001261
铅钡 | CuO | PbO | 34 | 0.9500188406
铅钡 | CuO | PbO | 35 | 0.9513357993
铅钡 | CuO | PbO | 36 | 0.9270682477
铅钡 | CuO | PbO | 37 | 0.9121602502
铅钡 | CuO | PbO | 38 | 0.91173507
铅钡 | CuO | PbO | 39 | 0.8921162601
铅钡 | CuO | PbO | 40 | 0.8424967622
铅钡 | CuO | PbO | 41 | 0.9021183302
铅钡 | CuO | PbO | 42未风化点1 | 0.9364340984
铅钡 | CuO | PbO | 42未风化点2 | 0.9302937033
铅钡 | CuO | PbO | 43部位1 | 0.9145857376
铅钡 | CuO | PbO | 43部位2 | 0.9543643552
铅钡 | CuO | PbO | 44未风化点 | 0.9843250589
铅钡 | CuO | PbO | 45 | 0.9827648462
铅钡 | CuO | PbO | 46 | 0.9700680375
铅钡 | CuO | PbO | 47 | 0.964390667
铅钡 | CuO | PbO | 48 | 0.9598485556
铅钡 | CuO | PbO | 49 | 0.9452327413
铅钡 | CuO | PbO | 49未风化点 | 0.961505463
铅钡 | CuO | PbO | 50 | 0.9400498044
铅钡 | CuO | PbO | 50未风化点 | 0.9538028805
铅钡 | CuO | PbO | 51部位1 | 0.9593033001
铅钡 | CuO | PbO | 51部位2 | 0.9080423253
铅钡 | CuO | PbO | 52 | 0.9147501758
铅钡 | CuO | PbO | 53未风化点 | 0.9892558062
铅钡 | CuO | PbO | 54 | 0.9021516568
铅钡 | CuO | PbO | 54严重风化点 | 0.9154533998
铅钡 | CuO | PbO | 55 | 0.9550856582
铅钡 | CuO | PbO | 56 | 0.9323888845
铅钡 | CuO | PbO | 57 | 0.9387158564
铅钡 | CuO | PbO | 58 | 0.9586849571
铅钡 | CuO | BaO | 02 | 0.9878656874
铅钡 | CuO | BaO | 08 | 0.8146956616
铅钡 | CuO | BaO | 08严重风化点 | 0.9002147998
铅钡 | CuO | BaO | 11 | 0.9015171934
铅钡 | CuO | BaO | 19 | 0.8924277538
铅钡 | CuO | BaO | 20 | 0.9742034836
铅钡 | CuO | BaO | 23未风化点 | 0.9607379864
铅钡 | CuO | BaO | 24 | 0.8491481195
铅钡 | CuO | BaO | 25未风化点 | 0.9966336065
铅钡 | CuO | BaO | 26 | 0.8154098434
铅钡 | CuO | BaO | 26严重风化点 | 0.8849567556
铅钡 | CuO | BaO | 28未风化点 | 0.9817326614
铅钡 | CuO | BaO | 29未风化点 | 0.9825336373
铅钡 | CuO | BaO | 30部位1 | 0.9198764863
铅钡 | CuO | BaO | 30部位2 | 0.9194469276
铅钡 | CuO | BaO | 31 | 0.9919038039
铅钡 | CuO | BaO | 32 | 0.9651473109
铅钡 | CuO | BaO | 33 | 0.9922156826
铅钡 | CuO | BaO | 34 | 0.9868651259
铅钡 | CuO | BaO | 35 | 0.9610571072
铅钡 | CuO | BaO | 36 | 0.9437989199
铅钡 | CuO | BaO | 37 | 0.9481568345
铅钡 | CuO | BaO | 38 | 0.9538506253
铅钡 | CuO | BaO | 39 | 0.9808333672
铅钡 | CuO | BaO | 40 | 0.9464057051
铅钡 | CuO | BaO | 41 | 0.9314110412
铅钡 | CuO | BaO | 42未风化点1 | 0.9638418965
铅钡 | CuO | BaO | 42未风化点2 | 0.9648726636
铅钡 | CuO | BaO | 43部位1 | 0.8395983836
铅钡 | CuO | BaO | 43部位2 | 0.9580903996
铅钡 | CuO | BaO | 44未风化点 | 0.9766852531
铅钡 | CuO | BaO | 45 | 0.936562236
铅钡 | CuO | BaO | 46 | 0.9534907052
铅钡 | CuO | BaO | 47 | 0.9547255693
铅钡 | CuO | BaO | 48 | 0.9417282489
铅钡 | CuO | BaO | 49 | 0.9817738622
铅钡 | CuO | BaO | 49未风化点 | 0.985991317
铅钡 | CuO | BaO | 50 | 0.937370235
铅钡 | CuO | BaO | 50未风化点 | 0.9807957552
铅钡 | CuO | BaO | 51部位1 | 0.9891674699
铅钡 | CuO | BaO | 51部位2 | 0.9657797416
铅钡 | CuO | BaO | 52 | 0.9614783606
铅钡 | CuO | BaO | 53未风化点 | 0.9518491219
铅钡 | CuO | BaO | 54 | 0.9800273388
铅钡 | CuO | BaO | 54严重风化点 | 0.9404625494
铅钡 | CuO | BaO | 55 | 0.9740272456
铅钡 | CuO | BaO | 56 | 0.9145297417
铅钡 | CuO | BaO | 57 | 0.9160547552
铅钡 | CuO | BaO | 58 | 0.9233331874
铅钡 | CuO | P2O5 | 02 | 0.9225132864
铅钡 | CuO | P2O5 | 08 | 0.7168515405
铅钡 | CuO | P2O5 | 08严重风化点 | 0.9473834175
铅钡 | CuO | P2O5 | 11 | 0.9803385059
铅钡 | CuO | P2O5 | 19 | 0.932566974
铅钡 | CuO | P2O5 | 20 | 0.9339210327
铅钡 | CuO | P2O5 | 23未风化点 | 0.8762255436
铅钡 | CuO | P2O5 | 24 | 0.7163805668
铅钡 | CuO | P2O5 | 25未风化点 | 0.9543907387
铅钡 | CuO | P2O5 | 26 | 0.7067369468
铅钡 | CuO | P2O5 | 26严重风化点 | 0.992865446
铅钡 | CuO | P2O5 | 28未风化点 | 0.987696148
铅钡 | CuO | P2O5 | 29未风化点 | 0.9766548863
铅钡 | CuO | P2O5 | 30部位1 | 1
铅钡 | CuO | P2O5 | 30部位2 | 0.9633670082
铅钡 | CuO | P2O5 | 31 | 0.9776105528
铅钡 | CuO | P2O5 | 32 | 0.9993882619
铅钡 | CuO | P2O5 | 33 | 0.9816446225
铅钡 | CuO | P2O5 | 34 | 0.941470119
铅钡 | CuO | P2O5 | 35 | 0.9962462433
铅钡 | CuO | P2O5 | 36 | 0.9706495923
铅钡 | CuO | P2O5 | 37 | 0.9067588011
铅钡 | CuO | P2O5 | 38 | 0.9789114261
铅钡 | CuO | P2O5 | 39 | 0.9898141601
铅钡 | CuO | P2O5 | 40 | 0.954440031
铅钡 | CuO | P2O5 | 41 | 0.8387777762
铅钡 | CuO | P2O5 | 42未风化点1 | 0.8896930264
铅钡 | CuO | P2O5 | 42未风化点2 | 0.8861297786
铅钡 | CuO | P2O5 | 43部位1 | 0.7982414354
铅钡 | CuO | P2O5 | 43部位2 | 0.7845157793
铅钡 | CuO | P2O5 | 44未风化点 | 0.9800896817
铅钡 | CuO | P2O5 | 45 | 0.975572482
铅钡 | CuO | P2O5 | 46 | 0.9699472583
铅钡 | CuO | P2O5 | 47 | 0.9727517378
铅钡 | CuO | P2O5 | 48 | 0.9711890248
铅钡 | CuO | P2O5 | 49 | 0.7897128787
铅钡 | CuO | P2O5 | 49未风化点 | 0.9130372897
铅钡 | CuO | P2O5 | 50 | 0.8947771089
铅钡 | CuO | P2O5 | 50未风化点 | 0.8788029227
铅钡 | CuO | P2O5 | 51部位1 | 0.8667589165
铅钡 | CuO | P2O5 | 51部位2 | 0.8329556156
铅钡 | CuO | P2O5 | 52 | 0.8921233593
铅钡 | CuO | P2O5 | 53未风化点 | 0.9751230512
铅钡 | CuO | P2O5 | 54 | 0.9301153997
铅钡 | CuO | P2O5 | 54严重风化点 | 0.7588620972
铅钡 | CuO | P2O5 | 55 | 0.9697529149
铅钡 | CuO | P2O5 | 56 | 0.9697644808
铅钡 | CuO | P2O5 | 57 | 0.9480446006
铅钡 | CuO | P2O5 | 58 | 0.9135952179
铅钡 | CuO | SrO | 02 | 0.9650604957
铅钡 | CuO | SrO | 08 | 0.7156232796
铅钡 | CuO | SrO | 08严重风化点 | 0.987079434
铅钡 | CuO | SrO | 11 | 0.8783581322
铅钡 | CuO | SrO | 19 | 0.8949846781
铅钡 | CuO | SrO | 20 | 0.8157771963
铅钡 | CuO | SrO | 23未风化点 | 0.9460353426
铅钡 | CuO | SrO | 24 | 0.8565673478
铅钡 | CuO | SrO | 25未风化点 | 0.9981303793
铅钡 | CuO | SrO | 26 | 0.7222686741
铅钡 | CuO | SrO | 26严重风化点 | 0.9882849937
铅钡 | CuO | SrO | 28未风化点 | 0.9851891852
铅钡 | CuO | SrO | 29未风化点 | 0.9719689591
铅钡 | CuO | SrO | 30部位1 | 0.9180041512
铅钡 | CuO | SrO | 30部位2 | 0.8908721058
铅钡 | CuO | SrO | 31 | 0.9471737452
铅钡 | CuO | SrO | 32 | 0.9948300599
铅钡 | CuO | SrO | 33 | 0.9782777913
铅钡 | CuO | SrO | 34 | 0.9850332235
铅钡 | CuO | SrO | 35 | 0.9924977172
铅钡 | CuO | SrO | 36 | 0.9765452493
铅钡 | CuO | SrO | 37 | 0.9406525224
铅钡 | CuO | SrO | 38 | 0.9344539106
铅钡 | CuO | SrO | 39 | 0.8975879071
铅钡 | CuO | SrO | 40 | 0.8521259752
铅钡 | CuO | SrO | 41 | 0.900116515
铅钡 | CuO | SrO | 42未风化点1 | 0.9644866432
铅钡 | CuO | SrO | 42未风化点2 | 0.8861297786
铅钡 | CuO | SrO | 43部位1 | 0.9179142579
铅钡 | CuO | SrO | 43部位2 | 0.9536473996
铅钡 | CuO | SrO | 44未风化点 | 0.9559891471
铅钡 | CuO | SrO | 45 | 0.9674392497
铅钡 | CuO | SrO | 46 | 0.9316556327
铅钡 | CuO | SrO | 47 | 0.8430204481
铅钡 | CuO | SrO | 48 | 0.9400265146
铅钡 | CuO | SrO | 49 | 0.9222361238
铅钡 | CuO | SrO | 49未风化点 | 0.9475977762
铅钡 | CuO | SrO | 50 | 0.8968239581
铅钡 | CuO | SrO | 50未风化点 | 0.9750150387
铅钡 | CuO | SrO | 51部位1 | 0.9663667786
铅钡 | CuO | SrO | 51部位2 | 0.9657797416
铅钡 | CuO | SrO | 52 | 0.9265976905
铅钡 | CuO | SrO | 53未风化点 | 0.9584124119
铅钡 | CuO | SrO | 54 | 0.8436234626
铅钡 | CuO | SrO | 54严重风化点 | 0.8179848997
铅钡 | CuO | SrO | 55 | 0.9609567274
铅钡 | CuO | SrO | 56 | 0.964020327
铅钡 | CuO | SrO | 57 | 0.9480446006
铅钡 | CuO | SrO | 58 | 0.920280685
铅钡 | CuO | SnO2 | 02 | 0.9878656874
铅钡 | CuO | SnO2 | 08 | 0.6703280219
铅钡 | CuO | SnO2 | 08严重风化点 | 0.8708182665
铅钡 | CuO | SnO2 | 11 | 0.8110882543
铅钡 | CuO | SnO2 | 19 | 0.8577613787
铅钡 | CuO | SnO2 | 20 | 0.8157771963
铅钡 | CuO | SnO2 | 23未风化点 | 0.8762255436
铅钡 | CuO | SnO2 | 24 | 0.7144481356
铅钡 | CuO | SnO2 | 25未风化点 | 0.949746133
铅钡 | CuO | SnO2 | 26 | 0.6669485904
铅钡 | CuO | SnO2 | 26严重风化点 | 0.8546443675
铅钡 | CuO | SnO2 | 28未风化点 | 0.7487526065
铅钡 | CuO | SnO2 | 29未风化点 | 0.9662205992
铅钡 | CuO | SnO2 | 30部位1 | 0.6208530806
铅钡 | CuO | SnO2 | 30部位2 | 0.598173516
铅钡 | CuO | SnO2 | 31 | 0.9796360802
铅钡 | CuO | SnO2 | 32 | 0.9948300599
铅钡 | CuO | SnO2 | 33 | 0.9782777913
铅钡 | CuO | SnO2 | 34 | 0.9334122453
铅钡 | CuO | SnO2 | 35 | 0.9924977172
铅钡 | CuO | SnO2 | 36 | 0.96887422
铅钡 | CuO | SnO2 | 37 | 0.8755006966
铅钡 | CuO | SnO2 | 38 | 0.9666618594
铅钡 | CuO | SnO2 | 39 | 0.9600849865
铅钡 | CuO | SnO2 | 40 | 1
铅钡 | CuO | SnO2 | 41 | 0.9911035536
铅钡 | CuO | SnO2 | 42未风化点1 | 0.8879885184
铅钡 | CuO | SnO2 | 42未风化点2 | 0.8861297786
铅钡 | CuO | SnO2 | 43部位1 | 0.7982414354
铅钡 | CuO | SnO2 | 43部位2 | 0.9334122453
铅钡 | CuO | SnO2 | 44未风化点 | 0.9800896817
铅钡 | CuO | SnO2 | 45 | 0.975572482
铅钡 | CuO | SnO2 | 46 | 0.9648992322
铅钡 | CuO | SnO2 | 47 | 0.9702065039
铅钡 | CuO | SnO2 | 48 | 0.3333333333
铅钡 | CuO | SnO2 | 49 | 0.9679880617
铅钡 | CuO | SnO2 | 49未风化点 | 0.9791828983
铅钡 | CuO | SnO2 | 50 | 0.9493201775
铅钡 | CuO | SnO2 | 50未风化点 | 0.9679880617
铅钡 | CuO | SnO2 | 51部位1 | 0.6050216633
铅钡 | CuO | SnO2 | 51部位2 | 0.9657797416
铅钡 | CuO | SnO2 | 52 | 0.9679880617
铅钡 | CuO | SnO2 | 53未风化点 | 0.9751230512
铅钡 | CuO | SnO2 | 54 | 0.9622673111
铅钡 | CuO | SnO2 | 54严重风化点 | 0.9404625494
铅钡 | CuO | SnO2 | 55 | 0.9609567274
铅钡 | CuO | SnO2 | 56 | 0.964020327
铅钡 | CuO | SnO2 | 57 | 0.9480446006
铅钡 | CuO | SnO2 | 58 | 0.8711766745
铅钡 | CuO | SO2 | 02 | 0.9878656874
铅钡 | CuO | SO2 | 08 | 0.8296797145
铅钡 | CuO | SO2 | 08严重风化点 | 0.3966970508
铅钡 | CuO | SO2 | 11 | 0.8110882543
铅钡 | CuO | SO2 | 19 | 0.8577613787
铅钡 | CuO | SO2 | 20 | 0.8157771963
铅钡 | CuO | SO2 | 23未风化点 | 0.8762255436
铅钡 | CuO | SO2 | 24 | 0.7144481356
铅钡 | CuO | SO2 | 25未风化点 | 0.949746133
铅钡 | CuO | SO2 | 26 | 0.7802152197
铅钡 | CuO | SO2 | 26严重风化点 | 0.3844299642
铅钡 | CuO | SO2 | 28未风化点 | 0.984648908
铅钡 | CuO | SO2 | 29未风化点 | 0.9662205992
铅钡 | CuO | SO2 | 30部位1 | 1
铅钡 | CuO | SO2 | 30部位2 | 1
铅钡 | CuO | SO2 | 31 | 0.9796360802
铅钡 | CuO | SO2 | 32 | 0.9948300599
铅钡 | CuO | SO2 | 33 | 0.9782777913
铅钡 | CuO | SO2 | 34 | 0.9334122453
铅钡 | CuO | SO2 | 35 | 0.9924977172
铅钡 | CuO | SO2 | 36 | 0.96887422
铅钡 | CuO | SO2 | 37 | 0.7909773522
铅钡 | CuO | SO2 | 38 | 0.9666618594
铅钡 | CuO | SO2 | 39 | 0.9600849865
铅钡 | CuO | SO2 | 40 | 1
铅钡 | CuO | SO2 | 41 | 0.9911035536
铅钡 | CuO | SO2 | 42未风化点1 | 0.8879885184
铅钡 | CuO | SO2 | 42未风化点2 | 0.8861297786
铅钡 | CuO | SO2 | 43部位1 | 0.7982414354
铅钡 | CuO | SO2 | 43部位2 | 0.9334122453
铅钡 | CuO | SO2 | 44未风化点 | 0.9800896817
铅钡 | CuO | SO2 | 45 | 0.975572482
铅钡 | CuO | SO2 | 46 | 0.9648992322
铅钡 | CuO | SO2 | 47 | 0.9702065039
铅钡 | CuO | SO2 | 48 | 1
铅钡 | CuO | SO2 | 49 | 0.9679880617
铅钡 | CuO | SO2 | 49未风化点 | 0.9791828983
铅钡 | CuO | SO2 | 50 | 0.9493201775
铅钡 | CuO | SO2 | 50未风化点 | 0.9679880617
铅钡 | CuO | SO2 | 51部位1 | 0.9392106492
铅钡 | CuO | SO2 | 51部位2 | 0.9657797416
铅钡 | CuO | SO2 | 52 | 0.9679880617
铅钡 | CuO | SO2 | 53未风化点 | 0.9751230512
铅钡 | CuO | SO2 | 54 | 0.9622673111
铅钡 | CuO | SO2 | 54严重风化点 | 0.9404625494
铅钡 | CuO | SO2 | 55 | 0.9609567274
铅钡 | CuO | SO2 | 56 | 0.964020327
铅钡 | CuO | SO2 | 57 | 0.9480446006
铅钡 | CuO | SO2 | 58 | 0.8711766745
铅钡 | PbO | SiO2 | 02 | 0.9579040408
铅钡 | PbO | SiO2 | 08 | 0.9702961184
铅钡 | PbO | SiO2 | 08严重风化点 | 0.9284367627
铅钡 | PbO | SiO2 | 11 | 0.9911540662
铅钡 | PbO | SiO2 | 19 | 0.9552024511
铅钡 | PbO | SiO2 | 20 | 0.9421003984
铅钡 | PbO | SiO2 | 23未风化点 | 0.9268736115
铅钡 | PbO | SiO2 | 24 | 0.9956736068
铅钡 | PbO | SiO2 | 25未风化点 | 0.9700080812
铅钡 | PbO | SiO2 | 26 | 0.9673610518
铅钡 | PbO | SiO2 | 26严重风化点 | 0.9325948888
铅钡 | PbO | SiO2 | 28未风化点 | 0.8994535026
铅钡 | PbO | SiO2 | 29未风化点 | 0.8978519469
铅钡 | PbO | SiO2 | 30部位1 | 0.9745154498
铅钡 | PbO | SiO2 | 30部位2 | 0.9841672268
铅钡 | PbO | SiO2 | 31 | 0.9022587362
铅钡 | PbO | SiO2 | 32 | 0.9021485094
铅钡 | PbO | SiO2 | 33 | 0.8835657196
铅钡 | PbO | SiO2 | 34 | 0.9590305629
铅钡 | PbO | SiO2 | 35 | 0.9145971112
铅钡 | PbO | SiO2 | 36 | 0.9799583737
铅钡 | PbO | SiO2 | 37 | 0.9149541026
铅钡 | PbO | SiO2 | 38 | 0.9461908712
铅钡 | PbO | SiO2 | 39 | 0.905543898
铅钡 | PbO | SiO2 | 40 | 0.868422783
铅钡 | PbO | SiO2 | 41 | 0.9289318527
铅钡 | PbO | SiO2 | 42未风化点1 | 0.9436857571
铅钡 | PbO | SiO2 | 42未风化点2 | 0.9392999535
铅钡 | PbO | SiO2 | 43部位1 | 0.8823190892
铅钡 | PbO | SiO2 | 43部位2 | 0.9340016085
铅钡 | PbO | SiO2 | 44未风化点 | 0.9055796006
铅钡 | PbO | SiO2 | 45 | 0.9098730892
铅钡 | PbO | SiO2 | 46 | 0.9436409956
铅钡 | PbO | SiO2 | 47 | 0.9516934354
铅钡 | PbO | SiO2 | 48 | 0.9248336565
铅钡 | PbO | SiO2 | 49 | 0.9752361761
铅钡 | PbO | SiO2 | 49未风化点 | 0.939506911
铅钡 | PbO | SiO2 | 50 | 0.9282479148
铅钡 | PbO | SiO2 | 50未风化点 | 0.979058119
铅钡 | PbO | SiO2 | 51部位1 | 0.9509183151
铅钡 | PbO | SiO2 | 51部位2 | 0.9179421094
铅钡 | PbO | SiO2 | 52 | 0.93589245
铅钡 | PbO | SiO2 | 53未风化点 | 0.900139509
铅钡 | PbO | SiO2 | 54 | 0.9103945671
铅钡 | PbO | SiO2 | 54严重风化点 | 0.8939448175
铅钡 | PbO | SiO2 | 55 | 0.9761668701
铅钡 | PbO | SiO2 | 56 | 0.9580626186
铅钡 | PbO | SiO2 | 57 | 0.9407885419
铅钡 | PbO | SiO2 | 58 | 0.9655155295
铅钡 | PbO | Na2O | 02 | 0.886089814
铅钡 | PbO | Na2O | 08 | 0.9280042207
铅钡 | PbO | Na2O | 08严重风化点 | 0.9192611386
铅钡 | PbO | Na2O | 11 | 0.9357711591
铅钡 | PbO | Na2O | 19 | 0.8960402137
铅钡 | PbO | Na2O | 20 | 0.9757085957
铅钡 | PbO | Na2O | 23未风化点 | 0.5723089599
铅钡 | PbO | Na2O | 24 | 0.9269285276
铅钡 | PbO | Na2O | 25未风化点 | 0.8737946455
铅钡 | PbO | Na2O | 26 | 0.9260184784
铅钡 | PbO | Na2O | 26严重风化点 | 0.9251102144
铅钡 | PbO | Na2O | 28未风化点 | 0.9558315467
铅钡 | PbO | Na2O | 29未风化点 | 0.944854369
铅钡 | PbO | Na2O | 30部位1 | 0.9039673643
铅钡 | PbO | Na2O | 30部位2 | 0.9072671368
铅钡 | PbO | Na2O | 31 | 0.9572991728
铅钡 | PbO | Na2O | 32 | 0.9493682852
铅钡 | PbO | Na2O | 33 | 0.9582717752
铅钡 | PbO | Na2O | 34 | 0.8879721368
铅钡 | PbO | Na2O | 35 | 0.9437902654
铅钡 | PbO | Na2O | 36 | 0.9017005403
铅钡 | PbO | Na2O | 37 | 0.9555832424
铅钡 | PbO | Na2O | 38 | 0.996128819
铅钡 | PbO | Na2O | 39 | 0.8579818675
铅钡 | PbO | Na2O | 40 | 0.8399959605
铅钡 | PbO | Na2O | 41 | 0.8932116914
铅钡 | PbO | Na2O | 42未风化点1 | 0.6598584162
铅钡 | PbO | Na2O | 42未风化点2 | 0.6603941635
铅钡 | PbO | Na2O | 43部位1 | 0.8603498012
铅钡 | PbO | Na2O | 43部位2 | 0.8918473601
铅钡 | PbO | Na2O | 44未风化点 | 0.7878164263
铅钡 | PbO | Na2O | 45 | 0.8178169891
铅钡 | PbO | Na2O | 46 | 0.9361045521
铅钡 | PbO | Na2O | 47 | 0.715484427
铅钡 | PbO | Na2O | 48 | 0.9642336339
铅钡 | PbO | Na2O | 49 | 0.9153039686
铅钡 | PbO | Na2O | 49未风化点 | 0.9414472369
铅钡 | PbO | Na2O | 50 | 0.8934720374
铅钡 | PbO | Na2O | 50未风化点 | 0.9235076429
铅钡 | PbO | Na2O | 51部位1 | 0.9017071335
铅钡 | PbO | Na2O | 51部位2 | 0.8778219129
铅钡 | PbO | Na2O | 52 | 0.993797836
铅钡 | PbO | Na2O | 53未风化点 | 0.7891472506
铅钡 | PbO | Na2O | 54 | 0.8692752747
铅钡 | PbO | Na2O | 54严重风化点 | 0.8631559681
铅钡 | PbO | Na2O | 55 | 0.8461994936
铅钡 | PbO | Na2O | 56 | 0.8994801714
铅钡 | PbO | Na2O | 57 | 0.8910911977
铅钡 | PbO | Na2O | 58 | 0.9036786658
铅钡 | PbO | K2O | 02 | 0.7045039835
铅钡 | PbO | K2O | 08 | 0.9280042207
铅钡 | PbO | K2O | 08严重风化点 | 0.9192611386
铅钡 | PbO | K2O | 11 | 0.9612212452
铅钡 | PbO | K2O | 19 | 0.8960402137
铅钡 | PbO | K2O | 20 | 0.743272924
铅钡 | PbO | K2O | 23未风化点 | 0.9562291021
铅钡 | PbO | K2O | 24 | 0.9269285276
铅钡 | PbO | K2O | 25未风化点 | 0.9205263764
铅钡 | PbO | K2O | 26 | 0.9260184784
铅钡 | PbO | K2O | 26严重风化点 | 0.8870528773
铅钡 | PbO | K2O | 28未风化点 | 0.9183556635
铅钡 | PbO | K2O | 29未风化点 | 0.8905206685
铅钡 | PbO | K2O | 30部位1 | 0.6135325532
铅钡 | PbO | K2O | 30部位2 | 0.9072671368
铅钡 | PbO | K2O | 31 | 0.9572991728
铅钡 | PbO | K2O | 32 | 0.9472849686
铅钡 | PbO | K2O | 33 | 0.9670457056
铅钡 | PbO | K2O | 34 | 0.9962894153
铅钡 | PbO | K2O | 35 | 0.9437902654
铅钡 | PbO | K2O | 36 | 0.9619423703
铅钡 | PbO | K2O | 37 | 0.9320082265
铅钡 | PbO | K2O | 38 | 0.882095103
铅钡 | PbO | K2O | 39 | 0.8579818675
铅钡 | PbO | K2O | 40 | 0.8399959605
铅钡 | PbO | K2O | 41 | 0.9012007488
铅钡 | PbO | K2O | 42未风化点1 | 0.9818097287
铅钡 | PbO | K2O | 42未风化点2 | 0.8866517866
铅钡 | PbO | K2O | 43部位1 | 0.8603498012
铅钡 | PbO | K2O | 43部位2 | 0.8918473601
铅钡 | PbO | K2O | 44未风化点 | 0.9370831276
铅钡 | PbO | K2O | 45 | 0.9865492659
铅钡 | PbO | K2O | 46 | 0.9419485373
铅钡 | PbO | K2O | 47 | 0.9241062423
铅钡 | PbO | K2O | 48 | 0.8895624151
铅钡 | PbO | K2O | 49 | 0.9153039686
铅钡 | PbO | K2O | 49未风化点 | 0.9142246196
铅钡 | PbO | K2O | 50 | 0.8934720374
铅钡 | PbO | K2O | 50未风化点 | 0.9235076429
铅钡 | PbO | K2O | 51部位1 | 0.9017071335
铅钡 | PbO | K2O | 51部位2 | 0.8778219129
铅钡 | PbO | K2O | 52 | 0.8861111592
铅钡 | PbO | K2O | 53未风化点 | 0.9804226257
铅钡 | PbO | K2O | 54 | 0.9841680913
铅钡 | PbO | K2O | 54严重风化点 | 0.8631559681
铅钡 | PbO | K2O | 55 | 0.9181826881
铅钡 | PbO | K2O | 56 | 0.8994801714
铅钡 | PbO | K2O | 57 | 0.8910911977
铅钡 | PbO | K2O | 58 | 0.9342871134
铅钡 | PbO | CaO | 02 | 0.9755452467
铅钡 | PbO | CaO | 08 | 0.9880167125
铅钡 | PbO | CaO | 08严重风化点 | 0.9501417527
铅钡 | PbO | CaO | 11 | 0.9209635545
铅钡 | PbO | CaO | 19 | 0.9873764693
铅钡 | PbO | CaO | 20 | 0.9757085957
铅钡 | PbO | CaO | 23未风化点 | 0.9768848555
铅钡 | PbO | CaO | 24 | 0.9451383279
铅钡 | PbO | CaO | 25未风化点 | 0.9447568864
铅钡 | PbO | CaO | 26 | 0.9840501498
铅钡 | PbO | CaO | 26严重风化点 | 0.9511200757
铅钡 | PbO | CaO | 28未风化点 | 0.9878695501
铅钡 | PbO | CaO | 29未风化点 | 0.9107977822
铅钡 | PbO | CaO | 30部位1 | 0.9161181224
铅钡 | PbO | CaO | 30部位2 | 0.9220588064
铅钡 | PbO | CaO | 31 | 0.9752465062
铅钡 | PbO | CaO | 32 | 0.9680648889
铅钡 | PbO | CaO | 33 | 0.9849873818
铅钡 | PbO | CaO | 34 | 0.9160309829
铅钡 | PbO | CaO | 35 | 0.9590007745
铅钡 | PbO | CaO | 36 | 0.9121018837
铅钡 | PbO | CaO | 37 | 0.9929291032
铅钡 | PbO | CaO | 38 | 0.9061321758
铅钡 | PbO | CaO | 39 | 0.89570718
铅钡 | PbO | CaO | 40 | 0.9027050319
铅钡 | PbO | CaO | 41 | 0.9098956386
铅钡 | PbO | CaO | 42未风化点1 | 0.976412115
铅钡 | PbO | CaO | 42未风化点2 | 0.9484870274
铅钡 | PbO | CaO | 43部位1 | 0.9357621916
铅钡 | PbO | CaO | 43部位2 | 0.8613278152
铅钡 | PbO | CaO | 44未风化点 | 0.9458450315
铅钡 | PbO | CaO | 45 | 0.9941006832
铅钡 | PbO | CaO | 46 | 0.9361045521
铅钡 | PbO | CaO | 47 | 0.9706957039
铅钡 | PbO | CaO | 48 | 0.9245394744
铅钡 | PbO | CaO | 49 | 0.9015149678
铅钡 | PbO | CaO | 49未风化点 | 0.9717976747
铅钡 | PbO | CaO | 50 | 0.9793595107
铅钡 | PbO | CaO | 50未风化点 | 0.9484238582
铅钡 | PbO | CaO | 51部位1 | 0.9537026562
铅钡 | PbO | CaO | 51部位2 | 0.9200329829
铅钡 | PbO | CaO | 52 | 0.9726336593
铅钡 | PbO | CaO | 53未风化点 | 0.9977514334
铅钡 | PbO | CaO | 54 | 0.9907792907
铅钡 | PbO | CaO | 54严重风化点 | 0.8631559681
铅钡 | PbO | CaO | 55 | 0.96233991
铅钡 | PbO | CaO | 56 | 0.9449641007
铅钡 | PbO | CaO | 57 | 0.9395978339
铅钡 | PbO | CaO | 58 | 0.9551243391
铅钡 | PbO | MgO | 02 | 0.9648757622
铅钡 | PbO | MgO | 08 | 0.9280042207
铅钡 | PbO | MgO | 08严重风化点 | 0.9192611386
铅钡 | PbO | MgO | 11 | 0.970582991
铅钡 | PbO | MgO | 19 | 0.9679072448
铅钡 | PbO | MgO | 20 | 0.9757085957
铅钡 | PbO | MgO | 23未风化点 | 0.9495130193
铅钡 | PbO | MgO | 24 | 0.9269285276
铅钡 | PbO | MgO | 25未风化点 | 0.9205263764
铅钡 | PbO | MgO | 26 | 0.9260184784
铅钡 | PbO | MgO | 26严重风化点 | 0.9251102144
铅钡 | PbO | MgO | 28未风化点 | 0.9145227711
铅钡 | PbO | MgO | 29未风化点 | 0.8507621509
铅钡 | PbO | MgO | 30部位1 | 0.9702781056
铅钡 | PbO | MgO | 30部位2 | 0.9703249656
铅钡 | PbO | MgO | 31 | 0.9262508797
铅钡 | PbO | MgO | 32 | 0.9493682852
铅钡 | PbO | MgO | 33 | 0.9123000107
铅钡 | PbO | MgO | 34 | 0.8879721368
铅钡 | PbO | MgO | 35 | 0.9437902654
铅钡 | PbO | MgO | 36 | 0.8986890595
铅钡 | PbO | MgO | 37 | 0.9555832424
铅钡 | PbO | MgO | 38 | 0.882095103
铅钡 | PbO | MgO | 39 | 0.8579818675
铅钡 | PbO | MgO | 40 | 0.8399959605
铅钡 | PbO | MgO | 41 | 0.791705431
铅钡 | PbO | MgO | 42未风化点1 | 0.9147281356
铅钡 | PbO | MgO | 42未风化点2 | 0.9026598779
铅钡 | PbO | MgO | 43部位1 | 0.9640236466
铅钡 | PbO | MgO | 43部位2 | 0.9887427501
铅钡 | PbO | MgO | 44未风化点 | 0.9646801302
铅钡 | PbO | MgO | 45 | 0.9433283769
铅钡 | PbO | MgO | 46 | 0.8579864672
铅钡 | PbO | MgO | 47 | 0.9840228315
铅钡 | PbO | MgO | 48 | 0.8523724494
铅钡 | PbO | MgO | 49 | 0.8983487767
铅钡 | PbO | MgO | 49未风化点 | 0.9045098315
铅钡 | PbO | MgO | 50 | 0.9494705886
铅钡 | PbO | MgO | 50未风化点 | 0.9930624699
铅钡 | PbO | MgO | 51部位1 | 0.945757422
铅钡 | PbO | MgO | 51部位2 | 0.9401196075
铅钡 | PbO | MgO | 52 | 0.9512213448
铅钡 | PbO | MgO | 53未风化点 | 0.8907973848
铅钡 | PbO | MgO | 54 | 0.9721783155
铅钡 | PbO | MgO | 54严重风化点 | 0.9973653884
铅钡 | PbO | MgO | 55 | 0.9181826881
铅钡 | PbO | MgO | 56 | 0.8994801714
铅钡 | PbO | MgO | 57 | 0.8910911977
铅钡 | PbO | MgO | 58 | 0.996419107
铅钡 | PbO | Al2O3 | 02 | 0.9878320553
铅钡 | PbO | Al2O3 | 08 | 0.9574353976
铅钡 | PbO | Al2O3 | 08严重风化点 | 0.9430481087
铅钡 | PbO | Al2O3 | 11 | 0.997863262
铅钡 | PbO | Al2O3 | 19 | 0.9729784713
铅钡 | PbO | Al2O3 | 20 | 0.9016694231
铅钡 | PbO | Al2O3 | 23未风化点 | 0.9894402015
铅钡 | PbO | Al2O3 | 24 | 0.9619755232
铅钡 | PbO | Al2O3 | 25未风化点 | 0.962123576
铅钡 | PbO | Al2O3 | 26 | 0.9410982957
铅钡 | PbO | Al2O3 | 26严重风化点 | 0.9507664376
铅钡 | PbO | Al2O3 | 28未风化点 | 0.9352779775
铅钡 | PbO | Al2O3 | 29未风化点 | 0.7572147227
铅钡 | PbO | Al2O3 | 30部位1 | 0.9994765059
铅钡 | PbO | Al2O3 | 30部位2 | 0.9932527212
铅钡 | PbO | Al2O3 | 31 | 0.9694615416
铅钡 | PbO | Al2O3 | 32 | 0.995783689
铅钡 | PbO | Al2O3 | 33 | 0.9864134571
铅钡 | PbO | Al2O3 | 34 | 0.920712367
铅钡 | PbO | Al2O3 | 35 | 0.9765996394
铅钡 | PbO | Al2O3 | 36 | 0.9318098057
铅钡 | PbO | Al2O3 | 37 | 0.9804075753
铅钡 | PbO | Al2O3 | 38 | 0.9344615834
铅钡 | PbO | Al2O3 | 39 | 0.8671778833
铅钡 | PbO | Al2O3 | 40 | 0.84791892
铅钡 | PbO | Al2O3 | 41 | 0.9640981501
铅钡 | PbO | Al2O3 | 42未风化点1 | 0.9733374267
铅钡 | PbO | Al2O3 | 42未风化点2 | 0.921802957
铅钡 | PbO | Al2O3 | 43部位1 | 0.9035884016
铅钡 | PbO | Al2O3 | 43部位2 | 0.9643444357
铅钡 | PbO | Al2O3 | 44未风化点 | 0.7835100886
铅钡 | PbO | Al2O3 | 45 | 0.9261462582
铅钡 | PbO | Al2O3 | 46 | 0.9529451638
铅钡 | PbO | Al2O3 | 47 | 0.9938328255
铅钡 | PbO | Al2O3 | 48 | 0.7726006397
铅钡 | PbO | Al2O3 | 49 | 0.9618284255
铅钡 | PbO | Al2O3 | 49未风化点 | 0.9109862931
铅钡 | PbO | Al2O3 | 50 | 0.9319635426
铅钡 | PbO | Al2O3 | 50未风化点 | 0.9811293711
铅钡 | PbO | Al2O3 | 51部位1 | 0.9803934961
铅钡 | PbO | Al2O3 | 51部位2 | 0.9283872252
铅钡 | PbO | Al2O3 | 52 | 0.9092134718
铅钡 | PbO | Al2O3 | 53未风化点 | 0.8990540835
铅钡 | PbO | Al2O3 | 54 | 0.9543835453
铅钡 | PbO | Al2O3 | 54严重风化点 | 0.9360559371
铅钡 | PbO | Al2O3 | 55 | 0.9494293147
铅钡 | PbO | Al2O3 | 56 | 0.9380671384
铅钡 | PbO | Al2O3 | 57 | 0.9360398184
铅钡 | PbO | Al2O3 | 58 | 0.9808011593
铅钡 | PbO | Fe2O3 | 02 | 0.8867115837
铅钡 | PbO | Fe2O3 | 08 | 0.9280042207
铅钡 | PbO | Fe2O3 | 08严重风化点 | 0.9192611386
铅钡 | PbO | Fe2O3 | 11 | 0.9357711591
铅钡 | PbO | Fe2O3 | 19 | 0.9371733628
铅钡 | PbO | Fe2O3 | 20 | 0.8452777092
铅钡 | PbO | Fe2O3 | 23未风化点 | 0.9562291021
铅钡 | PbO | Fe2O3 | 24 | 0.9269285276
铅钡 | PbO | Fe2O3 | 25未风化点 | 0.8872066493
铅钡 | PbO | Fe2O3 | 26 | 0.9260184784
铅钡 | PbO | Fe2O3 | 26严重风化点 | 0.9251102144
铅钡 | PbO | Fe2O3 | 28未风化点 | 0.9904047109
铅钡 | PbO | Fe2O3 | 29未风化点 | 0.9275520491
铅钡 | PbO | Fe2O3 | 30部位1 | 0.8431570483
铅钡 | PbO | Fe2O3 | 30部位2 | 0.7838598401
铅钡 | PbO | Fe2O3 | 31 | 0.6293067009
铅钡 | PbO | Fe2O3 | 32 | 0.9224111223
铅钡 | PbO | Fe2O3 | 33 | 0.9582717752
铅钡 | PbO | Fe2O3 | 34 | 0.9423310106
铅钡 | PbO | Fe2O3 | 35 | 0.9651949699
铅钡 | PbO | Fe2O3 | 36 | 0.9358900081
铅钡 | PbO | Fe2O3 | 37 | 0.9555832424
铅钡 | PbO | Fe2O3 | 38 | 0.9144270798
铅钡 | PbO | Fe2O3 | 39 | 0.8579818675
铅钡 | PbO | Fe2O3 | 40 | 0.8589440508
铅钡 | PbO | Fe2O3 | 41 | 0.8872442281
铅钡 | PbO | Fe2O3 | 42未风化点1 | 0.9442021009
铅钡 | PbO | Fe2O3 | 42未风化点2 | 0.9484870274
铅钡 | PbO | Fe2O3 | 43部位1 | 0.9458312955
铅钡 | PbO | Fe2O3 | 43部位2 | 0.9345053341
铅钡 | PbO | Fe2O3 | 44未风化点 | 0.9354154222
铅钡 | PbO | Fe2O3 | 45 | 0.9586963488
铅钡 | PbO | Fe2O3 | 46 | 0.9361045521
铅钡 | PbO | Fe2O3 | 47 | 0.9357473544
铅钡 | PbO | Fe2O3 | 48 | 0.9096930183
铅钡 | PbO | Fe2O3 | 49 | 0.7779581149
铅钡 | PbO | Fe2O3 | 49未风化点 | 0.8988180883
铅钡 | PbO | Fe2O3 | 50 | 0.9314310938
铅钡 | PbO | Fe2O3 | 50未风化点 | 0.9235076429
铅钡 | PbO | Fe2O3 | 51部位1 | 0.9481355647
铅钡 | PbO | Fe2O3 | 51部位2 | 0.9249573097
铅钡 | PbO | Fe2O3 | 52 | 0.9117964027
铅钡 | PbO | Fe2O3 | 53未风化点 | 0.9645536525
铅钡 | PbO | Fe2O3 | 54 | 0.8692752747
铅钡 | PbO | Fe2O3 | 54严重风化点 | 0.8631559681
铅钡 | PbO | Fe2O3 | 55 | 0.9181826881
铅钡 | PbO | Fe2O3 | 56 | 0.8994801714
铅钡 | PbO | Fe2O3 | 57 | 0.8910911977
铅钡 | PbO | Fe2O3 | 58 | 0.9886224309
铅钡 | PbO | CuO | 02 | 0.8960470296
铅钡 | PbO | CuO | 08 | 0.7023628811
铅钡 | PbO | CuO | 08严重风化点 | 0.9408637106
铅钡 | PbO | CuO | 11 | 0.8558819503
铅钡 | PbO | CuO | 19 | 0.950110897
铅钡 | PbO | CuO | 20 | 0.8299502801
铅钡 | PbO | CuO | 23未风化点 | 0.9110175211
铅钡 | PbO | CuO | 24 | 0.7527524232
铅钡 | PbO | CuO | 25未风化点 | 0.9686988628
铅钡 | PbO | CuO | 26 | 0.6997057546
铅钡 | PbO | CuO | 26严重风化点 | 0.9158189663
铅钡 | PbO | CuO | 28未风化点 | 0.9705985009
铅钡 | PbO | CuO | 29未风化点 | 0.9981612991
铅钡 | PbO | CuO | 30部位1 | 0.9039673643
铅钡 | PbO | CuO | 30部位2 | 0.9072671368
铅钡 | PbO | CuO | 31 | 0.9771518196
铅钡 | PbO | CuO | 32 | 0.9541745895
铅钡 | PbO | CuO | 33 | 0.979551692
铅钡 | PbO | CuO | 34 | 0.9493721987
铅钡 | PbO | CuO | 35 | 0.9507149792
铅钡 | PbO | CuO | 36 | 0.9259837223
铅钡 | PbO | CuO | 37 | 0.9108035531
铅钡 | PbO | CuO | 38 | 0.910370752
铅钡 | PbO | CuO | 39 | 0.8904088288
铅钡 | PbO | CuO | 40 | 0.8399959605
铅钡 | PbO | CuO | 41 | 0.9005837387
铅钡 | PbO | CuO | 42未风化点1 | 0.9355255017
铅钡 | PbO | CuO | 42未风化点2 | 0.9292693347
铅钡 | PbO | CuO | 43部位1 | 0.9132726647
铅钡 | PbO | CuO | 43部位2 | 0.9538032027
铅钡 | PbO | CuO | 44未风化点 | 0.9843757063
铅钡 | PbO | CuO | 45 | 0.9827826684
铅钡 | PbO | CuO | 46 | 0.9698226782
铅钡 | PbO | CuO | 47 | 0.964029899
铅钡 | PbO | CuO | 48 | 0.9593964674
铅钡 | PbO | CuO | 49 | 0.9444928931
铅钡 | PbO | CuO | 49未风化点 | 0.9610865832
铅钡 | PbO | CuO | 50 | 0.9392101455
铅钡 | PbO | CuO | 50未风化点 | 0.9532306359
铅钡 | PbO | CuO | 51部位1 | 0.9588403098
铅钡 | PbO | CuO | 51部位2 | 0.9066121491
铅钡 | PbO | CuO | 52 | 0.9134400697
铅钡 | PbO | CuO | 53未风化点 | 0.9894108892
铅钡 | PbO | CuO | 54 | 0.9006176485
铅钡 | PbO | CuO | 54严重风化点 | 0.9141559945
铅钡 | PbO | CuO | 55 | 0.9545387755
铅钡 | PbO | CuO | 56 | 0.9314038346
铅钡 | PbO | CuO | 57 | 0.937850698
铅钡 | PbO | CuO | 58 | 0.9582096189
铅钡 | PbO | BaO | 02 | 0.886089814
铅钡 | PbO | BaO | 08 | 0.8392472076
铅钡 | PbO | BaO | 08严重风化点 | 0.8503232236
铅钡 | PbO | BaO | 11 | 0.94620477
铅钡 | PbO | BaO | 19 | 0.9347670347
铅钡 | PbO | BaO | 20 | 0.8489997595
铅钡 | PbO | BaO | 23未风化点 | 0.9470142411
铅钡 | PbO | BaO | 24 | 0.8717770897
铅钡 | PbO | BaO | 25未风化点 | 0.9719457879
铅钡 | PbO | BaO | 26 | 0.8346908323
铅钡 | PbO | BaO | 26严重风化点 | 0.8165642503
铅钡 | PbO | BaO | 28未风化点 | 0.9888314112
铅钡 | PbO | BaO | 29未风化点 | 0.9847024845
铅钡 | PbO | BaO | 30部位1 | 0.9829885936
铅钡 | PbO | BaO | 30部位2 | 0.9873970219
铅钡 | PbO | BaO | 31 | 0.9851741139
铅钡 | PbO | BaO | 32 | 0.988965331
铅钡 | PbO | BaO | 33 | 0.9872981328
铅钡 | PbO | BaO | 34 | 0.961779931
铅钡 | PbO | BaO | 35 | 0.9896390503
铅钡 | PbO | BaO | 36 | 0.9812230472
铅钡 | PbO | BaO | 37 | 0.9595941017
铅钡 | PbO | BaO | 38 | 0.9532371292
铅钡 | PbO | BaO | 39 | 0.906512539
铅钡 | PbO | BaO | 40 | 0.8828734085
铅钡 | PbO | BaO | 41 | 0.9659903744
铅钡 | PbO | BaO | 42未风化点1 | 0.9702927521
铅钡 | PbO | BaO | 42未风化点2 | 0.9625151098
铅钡 | PbO | BaO | 43部位1 | 0.9096566523
铅钡 | PbO | BaO | 43部位2 | 0.9148341147
铅钡 | PbO | BaO | 44未风化点 | 0.9923320577
铅钡 | PbO | BaO | 45 | 0.9515982452
铅钡 | PbO | BaO | 46 | 0.9824031822
铅钡 | PbO | BaO | 47 | 0.9897744822
铅钡 | PbO | BaO | 48 | 0.9803146974
铅钡 | PbO | BaO | 49 | 0.9617091086
铅钡 | PbO | BaO | 49未风化点 | 0.9746746758
铅钡 | PbO | BaO | 50 | 0.9972888779
铅钡 | PbO | BaO | 50未风化点 | 0.9717481399
铅钡 | PbO | BaO | 51部位1 | 0.9692310326
铅钡 | PbO | BaO | 51部位2 | 0.8778219129
铅钡 | PbO | BaO | 52 | 0.9488949076
铅钡 | PbO | BaO | 53未风化点 | 0.9613789315
铅钡 | PbO | BaO | 54 | 0.9178167702
铅钡 | PbO | BaO | 54严重风化点 | 0.8631559681
铅钡 | PbO | BaO | 55 | 0.9800059808
铅钡 | PbO | BaO | 56 | 0.9794345437
铅钡 | PbO | BaO | 57 | 0.9741659904
铅钡 | PbO | BaO | 58 | 0.9611795465
铅钡 | PbO | P2O5 | 02 | 0.9706321456
铅钡 | PbO | P2O5 | 08 | 0.9799172056
铅钡 | PbO | P2O5 | 08严重风化点 | 0.8932107799
铅钡 | PbO | P2O5 | 11 | 0.8411406755
铅钡 | PbO | P2O5 | 19 | 0.8878361698
铅钡 | PbO | P2O5 | 20 | 0.8828825065
铅钡 | PbO | P2O5 | 23未风化点 | 0.9562291021
铅钡 | PbO | P2O5 | 24 | 0.9302524333
铅钡 | PbO | P2O5 | 25未风化点 | 0.9249808478
铅钡 | PbO | P2O5 | 26 | 0.9945124175
铅钡 | PbO | P2O5 | 26严重风化点 | 0.922013885
铅钡 | PbO | P2O5 | 28未风化点 | 0.9827296941
铅钡 | PbO | P2O5 | 29未风化点 | 0.978674779
铅钡 | PbO | P2O5 | 30部位1 | 0.9039673643
铅钡 | PbO | P2O5 | 30部位2 | 0.9403906336
铅钡 | PbO | P2O5 | 31 | 1
铅钡 | PbO | P2O5 | 32 | 0.9536059459
铅钡 | PbO | P2O5 | 33 | 0.9615700479
铅钡 | PbO | P2O5 | 34 | 0.8954156252
铅钡 | PbO | P2O5 | 35 | 0.9542048026
铅钡 | PbO | P2O5 | 36 | 0.9002484089
铅钡 | PbO | P2O5 | 37 | 0.993757938
铅钡 | PbO | P2O5 | 38 | 0.8925000165
铅钡 | PbO | P2O5 | 39 | 0.8821562395
铅钡 | PbO | P2O5 | 40 | 0.8758513512
铅钡 | PbO | P2O5 | 41 | 0.9215928315
铅钡 | PbO | P2O5 | 42未风化点1 | 0.9461699768
铅钡 | PbO | P2O5 | 42未风化点2 | 0.9484870274
铅钡 | PbO | P2O5 | 43部位1 | 0.8603498012
铅钡 | PbO | P2O5 | 43部位2 | 0.8121997287
铅钡 | PbO | P2O5 | 44未风化点 | 0.9646801302
铅钡 | PbO | P2O5 | 45 | 0.9586963488
铅钡 | PbO | P2O5 | 46 | 0.9409551678
铅钡 | PbO | P2O5 | 47 | 0.9381645468
铅钡 | PbO | P2O5 | 48 | 0.9881088464
铅钡 | PbO | P2O5 | 49 | 0.8248614324
铅钡 | PbO | P2O5 | 49未风化点 | 0.9469864802
铅钡 | PbO | P2O5 | 50 | 0.9482576354
铅钡 | PbO | P2O5 | 50未风化点 | 0.9166181273
铅钡 | PbO | P2O5 | 51部位1 | 0.8982726682
铅钡 | PbO | P2O5 | 51部位2 | 0.9082905416
铅钡 | PbO | P2O5 | 52 | 0.9728366915
铅钡 | PbO | P2O5 | 53未风化点 | 0.9645536525
铅钡 | PbO | P2O5 | 54 | 0.9674564429
铅钡 | PbO | P2O5 | 54严重风化点 | 0.8131749069
铅钡 | PbO | P2O5 | 55 | 0.9263797799
铅钡 | PbO | P2O5 | 56 | 0.9598622135
铅钡 | PbO | P2O5 | 57 | 0.8910911977
铅钡 | PbO | P2O5 | 58 | 0.8770601042
铅钡 | PbO | SrO | 02 | 0.9267417598
铅钡 | PbO | SrO | 08 | 0.9822701374
铅钡 | PbO | SrO | 08严重风化点 | 0.952844635
铅钡 | PbO | SrO | 11 | 0.9737156626
铅钡 | PbO | SrO | 19 | 0.9376317203
铅钡 | PbO | SrO | 20 | 0.9757085957
铅钡 | PbO | SrO | 23未风化点 | 0.9620613995
铅钡 | PbO | SrO | 24 | 0.8639335582
铅钡 | PbO | SrO | 25未风化点 | 0.9669076298
铅钡 | PbO | SrO | 26 | 0.9647079524
铅钡 | PbO | SrO | 26严重风化点 | 0.9260833318
铅钡 | PbO | SrO | 28未风化点 | 0.9852765783
铅钡 | PbO | SrO | 29未风化点 | 0.9696629028
铅钡 | PbO | SrO | 30部位1 | 0.9851808227
铅钡 | PbO | SrO | 30部位2 | 0.9783965138
铅钡 | PbO | SrO | 31 | 0.9682537079
铅钡 | PbO | SrO | 32 | 0.9493682852
铅钡 | PbO | SrO | 33 | 0.9582717752
铅钡 | PbO | SrO | 34 | 0.9355933443
铅钡 | PbO | SrO | 35 | 0.9437902654
铅钡 | PbO | SrO | 36 | 0.9474982745
铅钡 | PbO | SrO | 37 | 0.9675700725
铅钡 | PbO | SrO | 38 | 0.9738624435
铅钡 | PbO | SrO | 39 | 0.9934529165
铅钡 | PbO | SrO | 40 | 0.9868669318
铅钡 | PbO | SrO | 41 | 0.99787376
铅钡 | PbO | SrO | 42未风化点1 | 0.9696265492
铅钡 | PbO | SrO | 42未风化点2 | 0.9484870274
铅钡 | PbO | SrO | 43部位1 | 0.9963515698
铅钡 | PbO | SrO | 43部位2 | 0.999582079
铅钡 | PbO | SrO | 44未风化点 | 0.9705367926
铅钡 | PbO | SrO | 45 | 0.9841831601
铅钡 | PbO | SrO | 46 | 0.958765919
铅钡 | PbO | SrO | 47 | 0.8680324079
铅钡 | PbO | SrO | 48 | 0.9784322
铅钡 | PbO | SrO | 49 | 0.9741390706
铅钡 | PbO | SrO | 49未风化点 | 0.9850292645
铅钡 | PbO | SrO | 50 | 0.9506051178
铅钡 | PbO | SrO | 50未风化点 | 0.977611192
铅钡 | PbO | SrO | 51部位1 | 0.9926612688
铅钡 | PbO | SrO | 51部位2 | 0.8778219129
铅钡 | PbO | SrO | 52 | 0.986305604
铅钡 | PbO | SrO | 53未风化点 | 0.9682161595
铅钡 | PbO | SrO | 54 | 0.9275335054
铅钡 | PbO | SrO | 54严重风化点 | 0.88299862
铅钡 | PbO | SrO | 55 | 0.9181826881
铅钡 | PbO | SrO | 56 | 0.8994801714
铅钡 | PbO | SrO | 57 | 0.8910911977
铅钡 | PbO | SrO | 58 | 0.9578030208
铅钡 | PbO | SnO2 | 02 | 0.886089814
铅钡 | PbO | SnO2 | 08 | 0.9280042207
铅钡 | PbO | SnO2 | 08严重风化点 | 0.9192611386
铅钡 | PbO | SnO2 | 11 | 0.9357711591
铅钡 | PbO | SnO2 | 19 | 0.8960402137
铅钡 | PbO | SnO2 | 20 | 0.9757085957
铅钡 | PbO | SnO2 | 23未风化点 | 0.9562291021
铅钡 | PbO | SnO2 | 24 | 0.9269285276
铅钡 | PbO | SnO2 | 25未风化点 | 0.9205263764
铅钡 | PbO | SnO2 | 26 | 0.9260184784
铅钡 | PbO | SnO2 | 26严重风化点 | 0.9251102144
铅钡 | PbO | SnO2 | 28未风化点 | 0.7624705848
铅钡 | PbO | SnO2 | 29未风化点 | 0.9679802335
铅钡 | PbO | SnO2 | 30部位1 | 0.659419704
铅钡 | PbO | SnO2 | 30部位2 | 0.6317688208
铅钡 | PbO | SnO2 | 31 | 0.9572991728
铅钡 | PbO | SnO2 | 32 | 0.9493682852
铅钡 | PbO | SnO2 | 33 | 0.9582717752
铅钡 | PbO | SnO2 | 34 | 0.8879721368
铅钡 | PbO | SnO2 | 35 | 0.9437902654
铅钡 | PbO | SnO2 | 36 | 0.8986890595
铅钡 | PbO | SnO2 | 37 | 0.9555832424
铅钡 | PbO | SnO2 | 38 | 0.882095103
铅钡 | PbO | SnO2 | 39 | 0.8579818675
铅钡 | PbO | SnO2 | 40 | 0.8399959605
铅钡 | PbO | SnO2 | 41 | 0.8932116914
铅钡 | PbO | SnO2 | 42未风化点1 | 0.9442021009
铅钡 | PbO | SnO2 | 42未风化点2 | 0.9484870274
铅钡 | PbO | SnO2 | 43部位1 | 0.8603498012
铅钡 | PbO | SnO2 | 43部位2 | 0.8918473601
铅钡 | PbO | SnO2 | 44未风化点 | 0.9646801302
铅钡 | PbO | SnO2 | 45 | 0.9586963488
铅钡 | PbO | SnO2 | 46 | 0.9361045521
铅钡 | PbO | SnO2 | 47 | 0.9357473544
铅钡 | PbO | SnO2 | 48 | 0.3334621081
铅钡 | PbO | SnO2 | 49 | 0.9153039686
铅钡 | PbO | SnO2 | 49未风化点 | 0.9414472369
铅钡 | PbO | SnO2 | 50 | 0.8934720374
铅钡 | PbO | SnO2 | 50未风化点 | 0.9235076429
铅钡 | PbO | SnO2 | 51部位1 | 0.6162101345
铅钡 | PbO | SnO2 | 51部位2 | 0.8778219129
铅钡 | PbO | SnO2 | 52 | 0.8861111592
铅钡 | PbO | SnO2 | 53未风化点 | 0.9645536525
铅钡 | PbO | SnO2 | 54 | 0.8692752747
铅钡 | PbO | SnO2 | 54严重风化点 | 0.8631559681
铅钡 | PbO | SnO2 | 55 | 0.9181826881
铅钡 | PbO | SnO2 | 56 | 0.8994801714
铅钡 | PbO | SnO2 | 57 | 0.8910911977
铅钡 | PbO | SnO2 | 58 | 0.9036786658
铅钡 | PbO | SO2 | 02 | 0.886089814
铅钡 | PbO | SO2 | 08 | 0.823603362
铅钡 | PbO | SO2 | 08严重风化点 | 0.3823277715
铅钡 | PbO | SO2 | 11 | 0.9357711591
铅钡 | PbO | SO2 | 19 | 0.8960402137
铅钡 | PbO | SO2 | 20 | 0.9757085957
铅钡 | PbO | SO2 | 23未风化点 | 0.9562291021
铅钡 | PbO | SO2 | 24 | 0.9269285276
铅钡 | PbO | SO2 | 25未风化点 | 0.9205263764
铅钡 | PbO | SO2 | 26 | 0.8759881572
铅钡 | PbO | SO2 | 26严重风化点 | 0.3667372508
铅钡 | PbO | SO2 | 28未风化点 | 0.9558315467
铅钡 | PbO | SO2 | 29未风化点 | 0.9679802335
铅钡 | PbO | SO2 | 30部位1 | 0.9039673643
铅钡 | PbO | SO2 | 30部位2 | 0.9072671368
铅钡 | PbO | SO2 | 31 | 0.9572991728
铅钡 | PbO | SO2 | 32 | 0.9493682852
铅钡 | PbO | SO2 | 33 | 0.9582717752
铅钡 | PbO | SO2 | 34 | 0.8879721368
铅钡 | PbO | SO2 | 35 | 0.9437902654
铅钡 | PbO | SO2 | 36 | 0.8986890595
铅钡 | PbO | SO2 | 37 | 0.7311377897
铅钡 | PbO | SO2 | 38 | 0.882095103
铅钡 | PbO | SO2 | 39 | 0.8579818675
铅钡 | PbO | SO2 | 40 | 0.8399959605
铅钡 | PbO | SO2 | 41 | 0.8932116914
铅钡 | PbO | SO2 | 42未风化点1 | 0.9442021009
铅钡 | PbO | SO2 | 42未风化点2 | 0.9484870274
铅钡 | PbO | SO2 | 43部位1 | 0.8603498012
铅钡 | PbO | SO2 | 43部位2 | 0.8918473601
铅钡 | PbO | SO2 | 44未风化点 | 0.9646801302
铅钡 | PbO | SO2 | 45 | 0.9586963488
铅钡 | PbO | SO2 | 46 | 0.9361045521
铅钡 | PbO | SO2 | 47 | 0.9357473544
铅钡 | PbO | SO2 | 48 | 0.9593964674
铅钡 | PbO | SO2 | 49 | 0.9153039686
铅钡 | PbO | SO2 | 49未风化点 | 0.9414472369
铅钡 | PbO | SO2 | 50 | 0.8934720374
铅钡 | PbO | SO2 | 50未风化点 | 0.9235076429
铅钡 | PbO | SO2 | 51部位1 | 0.9017071335
铅钡 | PbO | SO2 | 51部位2 | 0.8778219129
铅钡 | PbO | SO2 | 52 | 0.8861111592
铅钡 | PbO | SO2 | 53未风化点 | 0.9645536525
铅钡 | PbO | SO2 | 54 | 0.8692752747
铅钡 | PbO | SO2 | 54严重风化点 | 0.8631559681
铅钡 | PbO | SO2 | 55 | 0.9181826881
铅钡 | PbO | SO2 | 56 | 0.8994801714
铅钡 | PbO | SO2 | 57 | 0.8910911977
铅钡 | PbO | SO2 | 58 | 0.9036786658
铅钡 | BaO | SiO2 | 02 | 0.9212208687
铅钡 | BaO | SiO2 | 08 | 0.8161117313
铅钡 | BaO | SiO2 | 08严重风化点 | 0.7957981861
铅钡 | BaO | SiO2 | 11 | 0.9537950666
铅钡 | BaO | SiO2 | 19 | 0.9773905758
铅钡 | BaO | SiO2 | 20 | 0.8947360804
铅钡 | BaO | SiO2 | 23未风化点 | 0.9773339584
铅钡 | BaO | SiO2 | 24 | 0.8666762418
铅钡 | BaO | SiO2 | 25未风化点 | 0.9423245187
铅钡 | BaO | SiO2 | 26 | 0.8096791464
铅钡 | BaO | SiO2 | 26严重风化点 | 0.7687057015
铅钡 | BaO | SiO2 | 28未风化点 | 0.8887445731
铅钡 | BaO | SiO2 | 29未风化点 | 0.8838036209
铅钡 | BaO | SiO2 | 30部位1 | 0.9911390833
铅钡 | BaO | SiO2 | 30部位2 | 0.9966519306
铅钡 | BaO | SiO2 | 31 | 0.8885070607
铅钡 | BaO | SiO2 | 32 | 0.8915140172
铅钡 | BaO | SiO2 | 33 | 0.8718576893
铅钡 | BaO | SiO2 | 34 | 0.996996311
铅钡 | BaO | SiO2 | 35 | 0.9043698388
铅钡 | BaO | SiO2 | 36 | 0.9986724136
铅钡 | BaO | SiO2 | 37 | 0.9511223448
铅钡 | BaO | SiO2 | 38 | 0.9921657085
铅钡 | BaO | SiO2 | 39 | 0.9988087621
铅钡 | BaO | SiO2 | 40 | 0.9813061733
铅钡 | BaO | SiO2 | 41 | 0.9599310328
铅钡 | BaO | SiO2 | 42未风化点1 | 0.9714680891
铅钡 | BaO | SiO2 | 42未风化点2 | 0.974703016
铅钡 | BaO | SiO2 | 43部位1 | 0.9667192081
铅钡 | BaO | SiO2 | 43部位2 | 0.9778295158
铅钡 | BaO | SiO2 | 44未风化点 | 0.9111001684
铅钡 | BaO | SiO2 | 45 | 0.9535542885
铅钡 | BaO | SiO2 | 46 | 0.9594518028
铅钡 | BaO | SiO2 | 47 | 0.9607427957
铅钡 | BaO | SiO2 | 48 | 0.9417510307
铅钡 | BaO | SiO2 | 49 | 0.9856318277
铅钡 | BaO | SiO2 | 49未风化点 | 0.9156485061
铅钡 | BaO | SiO2 | 50 | 0.9245080008
铅钡 | BaO | SiO2 | 50未风化点 | 0.9507643408
铅钡 | BaO | SiO2 | 51部位1 | 0.9803128145
铅钡 | BaO | SiO2 | 51部位2 | 0.9520868643
铅钡 | BaO | SiO2 | 52 | 0.9854172898
铅钡 | BaO | SiO2 | 53未风化点 | 0.9332485555
铅钡 | BaO | SiO2 | 54 | 0.9911018006
铅钡 | BaO | SiO2 | 54严重风化点 | 0.9612332893
铅钡 | BaO | SiO2 | 55 | 0.9559510773
铅钡 | BaO | SiO2 | 56 | 0.9378696596
铅钡 | BaO | SiO2 | 57 | 0.9164239222
铅钡 | BaO | SiO2 | 58 | 0.9952998211
铅钡 | BaO | Na2O | 02 | 1
铅钡 | BaO | Na2O | 08 | 0.7856726957
铅钡 | BaO | Na2O | 08严重风化点 | 0.7889756224
铅钡 | BaO | Na2O | 11 | 0.886824654
铅钡 | BaO | Na2O | 19 | 0.9553540579
铅钡 | BaO | Na2O | 20 | 0.8293870415
铅钡 | BaO | Na2O | 23未风化点 | 0.5886583154
铅钡 | BaO | Na2O | 24 | 0.8135905088
铅钡 | BaO | Na2O | 25未风化点 | 0.8503847081
铅钡 | BaO | Na2O | 26 | 0.7802111217
铅钡 | BaO | Na2O | 26严重风化点 | 0.7635590376
铅钡 | BaO | Na2O | 28未风化点 | 0.9659134206
铅钡 | BaO | Na2O | 29未风化点 | 0.9298232921
铅钡 | BaO | Na2O | 30部位1 | 0.9175293884
铅钡 | BaO | Na2O | 30部位2 | 0.9170883806
铅钡 | BaO | Na2O | 31 | 0.9709927894
铅钡 | BaO | Na2O | 32 | 0.9591158704
铅钡 | BaO | Na2O | 33 | 0.9699233391
铅钡 | BaO | Na2O | 34 | 0.9196669193
铅钡 | BaO | Na2O | 35 | 0.9527303701
铅钡 | BaO | Na2O | 36 | 0.8847145491
铅钡 | BaO | Na2O | 37 | 0.9171618525
铅钡 | BaO | Na2O | 38 | 0.9485037888
铅钡 | BaO | Na2O | 39 | 0.9406746261
铅钡 | BaO | Na2O | 40 | 0.9447890973
铅钡 | BaO | Na2O | 41 | 0.9214434567
铅钡 | BaO | Na2O | 42未风化点1 | 0.6711120713
铅钡 | BaO | Na2O | 42未风化点2 | 0.6754912246
铅钡 | BaO | Na2O | 43部位1 | 0.940133883
铅钡 | BaO | Na2O | 43部位2 | 0.9723122779
铅钡 | BaO | Na2O | 44未风化点 | 0.7908814637
铅钡 | BaO | Na2O | 45 | 0.8519709432
铅钡 | BaO | Na2O | 46 | 0.9192238548
铅钡 | BaO | Na2O | 47 | 0.7186589323
铅钡 | BaO | Na2O | 48 | 0.9830956135
铅钡 | BaO | Na2O | 49 | 0.9494119006
铅钡 | BaO | Na2O | 49未风化点 | 0.9646925146
铅钡 | BaO | Na2O | 50 | 0.8896502155
铅钡 | BaO | Na2O | 50未风化点 | 0.9484680083
铅钡 | BaO | Na2O | 51部位1 | 0.9275654232
铅钡 | BaO | Na2O | 51部位2 | 1
铅钡 | BaO | Na2O | 52 | 0.9540822098
铅钡 | BaO | Na2O | 53未风化点 | 0.8133686837
铅钡 | BaO | Na2O | 54 | 0.9420679691
铅钡 | BaO | Na2O | 54严重风化点 | 1
铅钡 | BaO | Na2O | 55 | 0.8298019312
铅钡 | BaO | Na2O | 56 | 0.8810913911
铅钡 | BaO | Na2O | 57 | 0.8687223077
铅钡 | BaO | Na2O | 58 | 0.9372859655
铅钡 | BaO | K2O | 02 | 0.6432296514
铅钡 | BaO | K2O | 08 | 0.7856726957
铅钡 | BaO | K2O | 08严重风化点 | 0.7889756224
铅钡 | BaO | K2O | 11 | 0.9835862194
铅钡 | BaO | K2O | 19 | 0.9553540579
铅钡 | BaO | K2O | 20 | 0.8551814184
铅钡 | BaO | K2O | 23未风化点 | 0.9061276033
铅钡 | BaO | K2O | 24 | 0.8135905088
铅钡 | BaO | K2O | 25未风化点 | 0.9451010847
铅钡 | BaO | K2O | 26 | 0.7802111217
铅钡 | BaO | K2O | 26严重风化点 | 0.9104488041
铅钡 | BaO | K2O | 28未风化点 | 0.9073968888
铅钡 | BaO | K2O | 29未风化点 | 0.8766234215
铅钡 | BaO | K2O | 30部位1 | 0.6042519964
铅钡 | BaO | K2O | 30部位2 | 0.9170883806
铅钡 | BaO | K2O | 31 | 0.9709927894
铅钡 | BaO | K2O | 32 | 0.9360631021
铅钡 | BaO | K2O | 33 | 0.953991774
铅钡 | BaO | K2O | 34 | 0.9572030203
铅钡 | BaO | K2O | 35 | 0.9527303701
铅钡 | BaO | K2O | 36 | 0.9797713501
铅钡 | BaO | K2O | 37 | 0.9697668455
铅钡 | BaO | K2O | 38 | 0.9212210143
铅钡 | BaO | K2O | 39 | 0.9406746261
铅钡 | BaO | K2O | 40 | 0.9447890973
铅钡 | BaO | K2O | 41 | 0.8717081452
铅钡 | BaO | K2O | 42未风化点1 | 0.987928244
铅钡 | BaO | K2O | 42未风化点2 | 0.9175592366
铅钡 | BaO | K2O | 43部位1 | 0.940133883
铅钡 | BaO | K2O | 43部位2 | 0.9723122779
铅钡 | BaO | K2O | 44未风化点 | 0.9433502029
铅钡 | BaO | K2O | 45 | 0.9637354762
铅钡 | BaO | K2O | 46 | 0.9576834625
铅钡 | BaO | K2O | 47 | 0.9323434536
铅钡 | BaO | K2O | 48 | 0.9048261892
铅钡 | BaO | K2O | 49 | 0.9494119006
铅钡 | BaO | K2O | 49未风化点 | 0.8913664588
铅钡 | BaO | K2O | 50 | 0.8896502155
铅钡 | BaO | K2O | 50未风化点 | 0.9484680083
铅钡 | BaO | K2O | 51部位1 | 0.9275654232
铅钡 | BaO | K2O | 51部位2 | 1
铅钡 | BaO | K2O | 52 | 0.9298255413
铅钡 | BaO | K2O | 53未风化点 | 0.9799875386
铅钡 | BaO | K2O | 54 | 0.9028994091
铅钡 | BaO | K2O | 54严重风化点 | 1
铅钡 | BaO | K2O | 55 | 0.9350658469
铅钡 | BaO | K2O | 56 | 0.8810913911
铅钡 | BaO | K2O | 57 | 0.8687223077
铅钡 | BaO | K2O | 58 | 0.8987211153
铅钡 | BaO | CaO | 02 | 0.9053077418
铅钡 | BaO | CaO | 08 | 0.8287479892
铅钡 | BaO | CaO | 08严重风化点 | 0.8889876878
铅钡 | BaO | CaO | 11 | 0.9715562205
铅钡 | BaO | CaO | 19 | 0.9223074936
铅钡 | BaO | CaO | 20 | 0.8293870415
铅钡 | BaO | CaO | 23未风化点 | 0.9248575522
铅钡 | BaO | CaO | 24 | 0.8277386488
铅钡 | BaO | CaO | 25未风化点 | 0.9709424027
铅钡 | BaO | CaO | 26 | 0.8214651292
铅钡 | BaO | CaO | 26严重风化点 | 0.8509834257
铅钡 | BaO | CaO | 28未风化点 | 0.9759831873
铅钡 | BaO | CaO | 29未风化点 | 0.8964812207
铅钡 | BaO | CaO | 30部位1 | 0.9002380678
铅钡 | BaO | CaO | 30部位2 | 0.9098201637
铅钡 | BaO | CaO | 31 | 0.9600196107
铅钡 | BaO | CaO | 32 | 0.9784112229
铅钡 | BaO | CaO | 33 | 0.9976040978
铅钡 | BaO | CaO | 34 | 0.950132664
铅钡 | BaO | CaO | 35 | 0.9684019083
铅钡 | BaO | CaO | 36 | 0.9275909068
铅钡 | BaO | CaO | 37 | 0.9518936118
铅钡 | BaO | CaO | 38 | 0.9477593201
铅钡 | BaO | CaO | 39 | 0.9867280879
铅钡 | BaO | CaO | 40 | 0.9754663074
铅钡 | BaO | CaO | 41 | 0.8799287973
铅钡 | BaO | CaO | 42未风化点1 | 0.9468414183
铅钡 | BaO | CaO | 42未风化点2 | 0.9132111456
铅钡 | BaO | CaO | 43部位1 | 0.8543014955
铅钡 | BaO | CaO | 43部位2 | 0.795165109
铅钡 | BaO | CaO | 44未风化点 | 0.9523264719
铅钡 | BaO | CaO | 45 | 0.9450114352
铅钡 | BaO | CaO | 46 | 0.9192238548
铅钡 | BaO | CaO | 47 | 0.9599363957
铅钡 | BaO | CaO | 48 | 0.9414427164
铅钡 | BaO | CaO | 49 | 0.8684777622
铅钡 | BaO | CaO | 49未风化点 | 0.9466333826
铅钡 | BaO | CaO | 50 | 0.9817839402
铅钡 | BaO | CaO | 50未风化点 | 0.9215481197
铅钡 | BaO | CaO | 51部位1 | 0.9242716207
铅钡 | BaO | CaO | 51部位2 | 0.8134655984
铅钡 | BaO | CaO | 52 | 0.9746614968
铅钡 | BaO | CaO | 53未风化点 | 0.9581644016
铅钡 | BaO | CaO | 54 | 0.9249865697
铅钡 | BaO | CaO | 54严重风化点 | 1
铅钡 | BaO | CaO | 55 | 0.9814187984
铅钡 | BaO | CaO | 56 | 0.9251809114
铅钡 | BaO | CaO | 57 | 0.9152819403
铅钡 | BaO | CaO | 58 | 0.9181969965
铅钡 | BaO | MgO | 02 | 0.8565252975
铅钡 | BaO | MgO | 08 | 0.7856726957
铅钡 | BaO | MgO | 08严重风化点 | 0.7889756224
铅钡 | BaO | MgO | 11 | 0.9738710278
铅钡 | BaO | MgO | 19 | 0.9643000983
铅钡 | BaO | MgO | 20 | 0.8293870415
铅钡 | BaO | MgO | 23未风化点 | 0.9971991563
铅钡 | BaO | MgO | 24 | 0.8135905088
铅钡 | BaO | MgO | 25未风化点 | 0.9451010847
铅钡 | BaO | MgO | 26 | 0.7802111217
铅钡 | BaO | MgO | 26严重风化点 | 0.7635590376
铅钡 | BaO | MgO | 28未风化点 | 0.9036147412
铅钡 | BaO | MgO | 29未风化点 | 0.8376738463
铅钡 | BaO | MgO | 30部位1 | 0.9530768486
铅钡 | BaO | MgO | 30部位2 | 0.9823086304
铅钡 | BaO | MgO | 31 | 0.9120202403
铅钡 | BaO | MgO | 32 | 0.9591158704
铅钡 | BaO | MgO | 33 | 0.9001333718
铅钡 | BaO | MgO | 34 | 0.9196669193
铅钡 | BaO | MgO | 35 | 0.9527303701
铅钡 | BaO | MgO | 36 | 0.9135755214
铅钡 | BaO | MgO | 37 | 0.9171618525
铅钡 | BaO | MgO | 38 | 0.9212210143
铅钡 | BaO | MgO | 39 | 0.9406746261
铅钡 | BaO | MgO | 40 | 0.9447890973
铅钡 | BaO | MgO | 41 | 0.7678807529
铅钡 | BaO | MgO | 42未风化点1 | 0.940489432
铅钡 | BaO | MgO | 42未风化点2 | 0.9349012229
铅钡 | BaO | MgO | 43部位1 | 0.941032663
铅钡 | BaO | MgO | 43部位2 | 0.9038470803
铅钡 | BaO | MgO | 44未风化点 | 0.9563916038
铅钡 | BaO | MgO | 45 | 0.9907744232
铅钡 | BaO | MgO | 46 | 0.8701766954
铅钡 | BaO | MgO | 47 | 0.9940666053
铅钡 | BaO | MgO | 48 | 0.8659816067
铅钡 | BaO | MgO | 49 | 0.8655075638
铅钡 | BaO | MgO | 49未风化点 | 0.882030824
铅钡 | BaO | MgO | 50 | 0.9457892103
铅钡 | BaO | MgO | 50未风化点 | 0.9781631803
铅钡 | BaO | MgO | 51部位1 | 0.9167278121
铅钡 | BaO | MgO | 51部位2 | 0.8293002354
铅钡 | BaO | MgO | 52 | 0.9974016456
铅钡 | BaO | MgO | 53未风化点 | 0.9231038037
铅钡 | BaO | MgO | 54 | 0.8926906517
铅钡 | BaO | MgO | 54严重风化点 | 0.8638779451
铅钡 | BaO | MgO | 55 | 0.9350658469
铅钡 | BaO | MgO | 56 | 0.8810913911
铅钡 | BaO | MgO | 57 | 0.8687223077
铅钡 | BaO | MgO | 58 | 0.9567228034
铅钡 | BaO | Al2O3 | 02 | 0.8747649044
铅钡 | BaO | Al2O3 | 08 | 0.8068975609
铅钡 | BaO | Al2O3 | 08严重风化点 | 0.8066253709
铅钡 | BaO | Al2O3 | 11 | 0.9430324772
铅钡 | BaO | Al2O3 | 19 | 0.9592655124
铅钡 | BaO | Al2O3 | 20 | 0.9349803261
铅钡 | BaO | Al2O3 | 23未风化点 | 0.9362256505
铅钡 | BaO | Al2O3 | 24 | 0.8407647594
铅钡 | BaO | Al2O3 | 25未风化点 | 0.9894952243
铅钡 | BaO | Al2O3 | 26 | 0.7910047976
铅钡 | BaO | Al2O3 | 26严重风化点 | 0.7811437666
铅钡 | BaO | Al2O3 | 28未风化点 | 0.924094662
铅钡 | BaO | Al2O3 | 29未风化点 | 0.7459605808
铅钡 | BaO | Al2O3 | 30部位1 | 0.9815453906
铅钡 | BaO | Al2O3 | 30部位2 | 0.9940013867
铅钡 | BaO | Al2O3 | 31 | 0.9543535425
铅钡 | BaO | Al2O3 | 32 | 0.9839248276
铅钡 | BaO | Al2O3 | 33 | 0.9730413727
铅钡 | BaO | Al2O3 | 34 | 0.9552244071
铅钡 | BaO | Al2O3 | 35 | 0.9865470029
铅钡 | BaO | Al2O3 | 36 | 0.9482050666
铅钡 | BaO | Al2O3 | 37 | 0.9781282851
铅钡 | BaO | Al2O3 | 38 | 0.9791401252
铅钡 | BaO | Al2O3 | 39 | 0.9518603149
铅钡 | BaO | Al2O3 | 40 | 0.9549328889
铅钡 | BaO | Al2O3 | 41 | 0.9979506115
铅钡 | BaO | Al2O3 | 42未风化点1 | 0.9967521307
铅钡 | BaO | Al2O3 | 42未风化点2 | 0.9556772847
铅钡 | BaO | Al2O3 | 43部位1 | 0.9925933231
铅钡 | BaO | Al2O3 | 43部位2 | 0.9463219413
铅钡 | BaO | Al2O3 | 44未风化点 | 0.7864953217
铅钡 | BaO | Al2O3 | 45 | 0.9716384567
铅钡 | BaO | Al2O3 | 46 | 0.9691762619
铅钡 | BaO | Al2O3 | 47 | 0.9958473184
铅钡 | BaO | Al2O3 | 48 | 0.7829671264
铅钡 | BaO | Al2O3 | 49 | 0.9249530909
铅钡 | BaO | Al2O3 | 49未风化点 | 0.8882548397
铅钡 | BaO | Al2O3 | 50 | 0.9282334088
铅钡 | BaO | Al2O3 | 50未风化点 | 0.952738497
铅钡 | BaO | Al2O3 | 51部位1 | 0.9495951129
铅钡 | BaO | Al2O3 | 51部位2 | 0.940988313
铅钡 | BaO | Al2O3 | 52 | 0.9555772068
铅钡 | BaO | Al2O3 | 53未风化点 | 0.9320693578
铅钡 | BaO | Al2O3 | 54 | 0.9595148181
铅钡 | BaO | Al2O3 | 54严重风化点 | 0.9164261487
铅钡 | BaO | Al2O3 | 55 | 0.967852685
铅钡 | BaO | Al2O3 | 56 | 0.9184982371
铅钡 | BaO | Al2O3 | 57 | 0.9118692597
铅钡 | BaO | Al2O3 | 58 | 0.9793963404
铅钡 | BaO | Fe2O3 | 02 | 0.793746541
铅钡 | BaO | Fe2O3 | 08 | 0.7856726957
铅钡 | BaO | Fe2O3 | 08严重风化点 | 0.7889756224
铅钡 | BaO | Fe2O3 | 11 | 0.886824654
铅钡 | BaO | Fe2O3 | 19 | 0.8779069015
铅钡 | BaO | Fe2O3 | 20 | 0.9947851571
铅钡 | BaO | Fe2O3 | 23未风化点 | 0.9061276033
铅钡 | BaO | Fe2O3 | 24 | 0.8135905088
铅钡 | BaO | Fe2O3 | 25未风化点 | 0.863220821
铅钡 | BaO | Fe2O3 | 26 | 0.7802111217
铅钡 | BaO | Fe2O3 | 26严重风化点 | 0.7635590376
铅钡 | BaO | Fe2O3 | 28未风化点 | 0.9784842586
铅钡 | BaO | Fe2O3 | 29未风化点 | 0.9128855848
铅钡 | BaO | Fe2O3 | 30部位1 | 0.8289897697
铅钡 | BaO | Fe2O3 | 30部位2 | 0.7737665854
铅钡 | BaO | Fe2O3 | 31 | 0.6205922184
铅钡 | BaO | Fe2O3 | 32 | 0.9115135978
铅钡 | BaO | Fe2O3 | 33 | 0.9699233391
铅钡 | BaO | Fe2O3 | 34 | 0.9787707828
铅钡 | BaO | Fe2O3 | 35 | 0.9747867898
铅钡 | BaO | Fe2O3 | 36 | 0.9524759982
铅钡 | BaO | Fe2O3 | 37 | 0.9171618525
铅钡 | BaO | Fe2O3 | 38 | 0.9569360595
铅钡 | BaO | Fe2O3 | 39 | 0.9406746261
铅钡 | BaO | Fe2O3 | 40 | 0.9690921025
铅钡 | BaO | Fe2O3 | 41 | 0.8585054297
铅钡 | BaO | Fe2O3 | 42未风化点1 | 0.9162076356
铅钡 | BaO | Fe2O3 | 42未风化点2 | 0.9132111456
铅钡 | BaO | Fe2O3 | 43部位1 | 0.9592361411
铅钡 | BaO | Fe2O3 | 43部位2 | 0.857845313
铅钡 | BaO | Fe2O3 | 44未风化点 | 0.9416420286
铅钡 | BaO | Fe2O3 | 45 | 0.9126287485
铅钡 | BaO | Fe2O3 | 46 | 0.9192238548
铅钡 | BaO | Fe2O3 | 47 | 0.925391062
铅钡 | BaO | Fe2O3 | 48 | 0.925890486
铅钡 | BaO | Fe2O3 | 49 | 0.7521606358
铅钡 | BaO | Fe2O3 | 49未风化点 | 0.8765598805
铅钡 | BaO | Fe2O3 | 50 | 0.9276995463
铅钡 | BaO | Fe2O3 | 50未风化点 | 0.9484680083
铅钡 | BaO | Fe2O3 | 51部位1 | 0.9189860711
铅钡 | BaO | Fe2O3 | 51部位2 | 0.944576629
铅钡 | BaO | Fe2O3 | 52 | 0.9584614119
铅钡 | BaO | Fe2O3 | 53未风化点 | 0.9271898047
铅钡 | BaO | Fe2O3 | 54 | 0.9420679691
铅钡 | BaO | Fe2O3 | 54严重风化点 | 1
铅钡 | BaO | Fe2O3 | 55 | 0.9350658469
铅钡 | BaO | Fe2O3 | 56 | 0.8810913911
铅钡 | BaO | Fe2O3 | 57 | 0.8687223077
铅钡 | BaO | Fe2O3 | 58 | 0.9494561457
铅钡 | BaO | CuO | 02 | 0.9874831305
铅钡 | BaO | CuO | 08 | 0.809904173
铅钡 | BaO | CuO | 08严重风化点 | 0.8973560105
铅钡 | BaO | CuO | 11 | 0.8986915178
铅钡 | BaO | CuO | 19 | 0.8893732859
铅钡 | BaO | CuO | 20 | 0.9734017973
铅钡 | BaO | CuO | 23未风化点 | 0.9595352105
铅钡 | BaO | CuO | 24 | 0.8450780783
铅钡 | BaO | CuO | 25未风化点 | 0.9965265027
铅钡 | BaO | CuO | 26 | 0.8106325292
铅钡 | BaO | CuO | 26严重风化点 | 0.8817182683
铅钡 | BaO | CuO | 28未风化点 | 0.9811604367
铅钡 | BaO | CuO | 29未风化点 | 0.9819860429
铅钡 | BaO | CuO | 30部位1 | 0.9175293884
铅钡 | BaO | CuO | 30部位2 | 0.9170883806
铅钡 | BaO | CuO | 31 | 0.9916474797
铅钡 | BaO | CuO | 32 | 0.9640745618
铅钡 | BaO | CuO | 33 | 0.9919691525
铅钡 | BaO | CuO | 34 | 0.986451457
铅钡 | BaO | CuO | 35 | 0.9598636991
铅钡 | BaO | CuO | 36 | 0.9421084913
铅钡 | BaO | CuO | 37 | 0.9465900665
铅钡 | BaO | CuO | 38 | 0.9524473011
铅钡 | BaO | CuO | 39 | 0.9802335394
铅钡 | BaO | CuO | 40 | 0.9447890973
铅钡 | BaO | CuO | 41 | 0.9293758892
铅钡 | BaO | CuO | 42未风化点1 | 0.9627305189
铅钡 | BaO | CuO | 42未风化点2 | 0.9637917782
铅钡 | BaO | CuO | 43部位1 | 0.8353206553
铅钡 | BaO | CuO | 43部位2 | 0.9568101622
铅钡 | BaO | CuO | 44未风化点 | 0.9759587903
铅钡 | BaO | CuO | 45 | 0.934669208
铅钡 | BaO | CuO | 46 | 0.9520769863
铅钡 | BaO | CuO | 47 | 0.9533475494
铅钡 | BaO | CuO | 48 | 0.9399794991
铅钡 | BaO | CuO | 49 | 0.9812029035
铅钡 | BaO | CuO | 49未风化点 | 0.9855505313
铅钡 | BaO | CuO | 50 | 0.9354996578
铅钡 | BaO | CuO | 50未风化点 | 0.9801947741
铅钡 | BaO | CuO | 51部位1 | 0.9888254898
铅钡 | BaO | CuO | 51部位2 | 0.964725747
铅钡 | BaO | CuO | 52 | 0.9602973284
铅钡 | BaO | CuO | 53未风化点 | 0.9503881009
铅钡 | BaO | CuO | 54 | 0.9794028157
铅钡 | BaO | CuO | 54严重风化点 | 0.938678289
铅钡 | BaO | CuO | 55 | 0.9732202329
铅钡 | BaO | CuO | 56 | 0.9120409954
铅钡 | BaO | CuO | 57 | 0.9136062198
铅钡 | BaO | CuO | 58 | 0.9210786608
铅钡 | BaO | PbO | 02 | 0.8847021421
铅钡 | BaO | PbO | 08 | 0.8375277443
铅钡 | BaO | PbO | 08严重风化点 | 0.8486780945
铅钡 | BaO | PbO | 11 | 0.9453098109
铅钡 | BaO | PbO | 19 | 0.9337725302
铅钡 | BaO | PbO | 20 | 0.8473456141
铅钡 | BaO | PbO | 23未风化点 | 0.9461264304
铅钡 | BaO | PbO | 24 | 0.8702831976
铅钡 | BaO | PbO | 25未风化点 | 0.9712848372
铅钡 | BaO | PbO | 26 | 0.8329415301
铅钡 | BaO | PbO | 26严重风化点 | 0.8147005109
铅钡 | BaO | PbO | 28未风化点 | 0.9883314743
铅钡 | BaO | PbO | 29未风化点 | 0.9841626263
铅钡 | BaO | PbO | 30部位1 | 0.9824322689
铅钡 | BaO | PbO | 30部位2 | 0.986883176
铅钡 | BaO | PbO | 31 | 0.9846387977
铅钡 | BaO | PbO | 32 | 0.9884666949
铅钡 | BaO | PbO | 33 | 0.9867833296
铅钡 | BaO | PbO | 34 | 0.9610249125
铅钡 | BaO | PbO | 35 | 0.9891469639
铅钡 | BaO | PbO | 36 | 0.9806498237
铅钡 | BaO | PbO | 37 | 0.9588191386
铅钡 | BaO | PbO | 38 | 0.9524047285
铅钡 | BaO | PbO | 39 | 0.9052838136
铅钡 | BaO | PbO | 40 | 0.8814614951
铅钡 | BaO | PbO | 41 | 0.9652740549
铅钡 | BaO | PbO | 42未风化点1 | 0.9696163585
铅钡 | BaO | PbO | 42未风化点2 | 0.9617668218
铅钡 | BaO | PbO | 43部位1 | 0.9084531684
铅钡 | BaO | PbO | 43部位2 | 0.9136726449
铅钡 | BaO | PbO | 44未风化点 | 0.9918662462
铅钡 | BaO | PbO | 45 | 0.9507511732
铅钡 | BaO | PbO | 46 | 0.981841247
铅钡 | BaO | PbO | 47 | 0.9892837135
铅钡 | BaO | PbO | 48 | 0.9797328051
铅钡 | BaO | PbO | 49 | 0.9609534423
铅钡 | BaO | PbO | 49未风化点 | 0.9740393434
铅钡 | BaO | PbO | 50 | 0.9968718248
铅钡 | BaO | PbO | 50未风化点 | 0.9710853398
铅钡 | BaO | PbO | 51部位1 | 0.9685447504
铅钡 | BaO | PbO | 51部位2 | 0.8763723618
铅钡 | BaO | PbO | 52 | 0.9480237577
铅钡 | BaO | PbO | 53未风化点 | 0.9606202466
铅钡 | BaO | PbO | 54 | 0.9166797575
铅钡 | BaO | PbO | 54严重风化点 | 0.8616001519
铅钡 | BaO | PbO | 55 | 0.9794211462
铅钡 | BaO | PbO | 56 | 0.9788442681
铅钡 | BaO | PbO | 57 | 0.9735258708
铅钡 | BaO | PbO | 58 | 0.9604190399
铅钡 | BaO | P2O5 | 02 | 0.9096264075
铅钡 | BaO | P2O5 | 08 | 0.852598056
铅钡 | BaO | P2O5 | 08严重风化点 | 0.9460085435
铅钡 | BaO | P2O5 | 11 | 0.8822815748
铅钡 | BaO | P2O5 | 19 | 0.8340249577
铅钡 | BaO | P2O5 | 20 | 0.9563079347
铅钡 | BaO | P2O5 | 23未风化点 | 0.9061276033
铅钡 | BaO | P2O5 | 24 | 0.8161777023
铅钡 | BaO | P2O5 | 25未风化点 | 0.9498478326
铅钡 | BaO | P2O5 | 26 | 0.8371023493
铅钡 | BaO | P2O5 | 26严重风化点 | 0.8759909063
铅钡 | BaO | P2O5 | 28未风化点 | 0.9936935511
铅钡 | BaO | P2O5 | 29未风化点 | 0.9937178491
铅钡 | BaO | P2O5 | 30部位1 | 0.9175293884
铅钡 | BaO | P2O5 | 30部位2 | 0.9513232508
铅钡 | BaO | P2O5 | 31 | 0.9850173638
铅钡 | BaO | P2O5 | 32 | 0.9634878337
铅钡 | BaO | P2O5 | 33 | 0.9733388454
铅钡 | BaO | P2O5 | 34 | 0.9277401264
铅钡 | BaO | P2O5 | 35 | 0.9634594633
铅钡 | BaO | P2O5 | 36 | 0.9152043329
铅钡 | BaO | P2O5 | 37 | 0.9526635108
铅钡 | BaO | P2O5 | 38 | 0.9326987639
铅钡 | BaO | P2O5 | 39 | 0.9701351125
铅钡 | BaO | P2O5 | 40 | 0.9909049683
铅钡 | BaO | P2O5 | 41 | 0.890982412
铅钡 | BaO | P2O5 | 42未风化点1 | 0.9180803643
铅钡 | BaO | P2O5 | 42未风化点2 | 0.9132111456
铅钡 | BaO | P2O5 | 43部位1 | 0.940133883
铅钡 | BaO | P2O5 | 43部位2 | 0.7526831324
铅钡 | BaO | P2O5 | 44未风化点 | 0.9563916038
铅钡 | BaO | P2O5 | 45 | 0.9126287485
铅钡 | BaO | P2O5 | 46 | 0.9239511264
铅钡 | BaO | P2O5 | 47 | 0.9277804175
铅钡 | BaO | P2O5 | 48 | 0.9678291685
铅钡 | BaO | P2O5 | 49 | 0.7964146714
铅钡 | BaO | P2O5 | 49未风化点 | 0.9228284204
铅钡 | BaO | P2O5 | 50 | 0.9502056722
铅钡 | BaO | P2O5 | 50未风化点 | 0.8911788711
铅钡 | BaO | P2O5 | 51部位1 | 0.871588511
铅钡 | BaO | P2O5 | 51部位2 | 0.8041747259
铅钡 | BaO | P2O5 | 52 | 0.922988037
铅钡 | BaO | P2O5 | 53未风化点 | 0.9271898047
铅钡 | BaO | P2O5 | 54 | 0.9465180679
铅钡 | BaO | P2O5 | 54严重风化点 | 0.7177538796
铅钡 | BaO | P2O5 | 55 | 0.9436606585
铅钡 | BaO | P2O5 | 56 | 0.9396126701
铅钡 | BaO | P2O5 | 57 | 0.8687223077
铅钡 | BaO | P2O5 | 58 | 0.8451086814
铅钡 | BaO | SrO | 02 | 0.9523484094
铅钡 | BaO | SrO | 08 | 0.8508057982
铅钡 | BaO | SrO | 08严重风化点 | 0.8866093072
铅钡 | BaO | SrO | 11 | 0.970703832
铅钡 | BaO | SrO | 19 | 0.9967073495
铅钡 | BaO | SrO | 20 | 0.8293870415
铅钡 | BaO | SrO | 23未风化点 | 0.9835811747
铅钡 | BaO | SrO | 24 | 0.9895836624
铅钡 | BaO | SrO | 25未风化点 | 0.9946106727
铅钡 | BaO | SrO | 26 | 0.8596986182
铅钡 | BaO | SrO | 26严重风化点 | 0.8723099981
铅钡 | BaO | SrO | 28未风化点 | 0.9963256817
铅钡 | BaO | SrO | 29未风化点 | 0.9541032493
铅钡 | BaO | SrO | 30部位1 | 0.9977172116
铅钡 | BaO | SrO | 30部位2 | 0.96525191
铅钡 | BaO | SrO | 31 | 0.9531704902
铅钡 | BaO | SrO | 32 | 0.9591158704
铅钡 | BaO | SrO | 33 | 0.9699233391
铅钡 | BaO | SrO | 34 | 0.9714265482
铅钡 | BaO | SrO | 35 | 0.9527303701
铅钡 | BaO | SrO | 36 | 0.9646327302
铅钡 | BaO | SrO | 37 | 0.9913921298
铅钡 | BaO | SrO | 38 | 0.9780368857
铅钡 | BaO | SrO | 39 | 0.9110997421
铅钡 | BaO | SrO | 40 | 0.8923484223
铅钡 | BaO | SrO | 41 | 0.9629095152
铅钡 | BaO | SrO | 42未风化点1 | 0.9992848039
铅钡 | BaO | SrO | 42未风化点2 | 0.9132111456
铅钡 | BaO | SrO | 43部位1 | 0.9050890807
铅钡 | BaO | SrO | 43部位2 | 0.9129945386
铅钡 | BaO | SrO | 44未风化点 | 0.9776381389
铅钡 | BaO | SrO | 45 | 0.9660285813
铅钡 | BaO | SrO | 46 | 0.9752626533
铅钡 | BaO | SrO | 47 | 0.8747218934
铅钡 | BaO | SrO | 48 | 0.9980202326
铅钡 | BaO | SrO | 49 | 0.936455955
铅钡 | BaO | SrO | 49未风化点 | 0.9593206865
铅钡 | BaO | SrO | 50 | 0.9525881856
铅钡 | BaO | SrO | 50未风化点 | 0.9938007398
铅钡 | BaO | SrO | 51部位1 | 0.9759771457
铅钡 | BaO | SrO | 51部位2 | 1
铅钡 | BaO | SrO | 52 | 0.9611669344
铅钡 | BaO | SrO | 53未风化点 | 0.9926305099
铅钡 | BaO | SrO | 54 | 0.854517832
铅钡 | BaO | SrO | 54严重风化点 | 0.7722315755
铅钡 | BaO | SrO | 55 | 0.9350658469
铅钡 | BaO | SrO | 56 | 0.8810913911
铅钡 | BaO | SrO | 57 | 0.8687223077
铅钡 | BaO | SrO | 58 | 0.9963066619
铅钡 | BaO | SnO2 | 02 | 1
铅钡 | BaO | SnO2 | 08 | 0.7856726957
铅钡 | BaO | SnO2 | 08严重风化点 | 0.7889756224
铅钡 | BaO | SnO2 | 11 | 0.886824654
铅钡 | BaO | SnO2 | 19 | 0.9553540579
铅钡 | BaO | SnO2 | 20 | 0.8293870415
铅钡 | BaO | SnO2 | 23未风化点 | 0.9061276033
铅钡 | BaO | SnO2 | 24 | 0.8135905088
铅钡 | BaO | SnO2 | 25未风化点 | 0.9451010847
铅钡 | BaO | SnO2 | 26 | 0.7802111217
铅钡 | BaO | SnO2 | 26严重风化点 | 0.7635590376
铅钡 | BaO | SnO2 | 28未风化点 | 0.7535418021
铅钡 | BaO | SnO2 | 29未风化点 | 0.98257686
铅钡 | BaO | SnO2 | 30部位1 | 0.6492238514
铅钡 | BaO | SnO2 | 30部位2 | 0.6239100745
铅钡 | BaO | SnO2 | 31 | 0.9709927894
铅钡 | BaO | SnO2 | 32 | 0.9591158704
铅钡 | BaO | SnO2 | 33 | 0.9699233391
铅钡 | BaO | SnO2 | 34 | 0.9196669193
铅钡 | BaO | SnO2 | 35 | 0.9527303701
铅钡 | BaO | SnO2 | 36 | 0.9135755214
铅钡 | BaO | SnO2 | 37 | 0.9171618525
铅钡 | BaO | SnO2 | 38 | 0.9212210143
铅钡 | BaO | SnO2 | 39 | 0.9406746261
铅钡 | BaO | SnO2 | 40 | 0.9447890973
铅钡 | BaO | SnO2 | 41 | 0.9214434567
铅钡 | BaO | SnO2 | 42未风化点1 | 0.9162076356
铅钡 | BaO | SnO2 | 42未风化点2 | 0.9132111456
铅钡 | BaO | SnO2 | 43部位1 | 0.940133883
铅钡 | BaO | SnO2 | 43部位2 | 0.9723122779
铅钡 | BaO | SnO2 | 44未风化点 | 0.9563916038
铅钡 | BaO | SnO2 | 45 | 0.9126287485
铅钡 | BaO | SnO2 | 46 | 0.9192238548
铅钡 | BaO | SnO2 | 47 | 0.925391062
铅钡 | BaO | SnO2 | 48 | 0.3333333333
铅钡 | BaO | SnO2 | 49 | 0.9494119006
铅钡 | BaO | SnO2 | 49未风化点 | 0.9646925146
铅钡 | BaO | SnO2 | 50 | 0.8896502155
铅钡 | BaO | SnO2 | 50未风化点 | 0.9484680083
铅钡 | BaO | SnO2 | 51部位1 | 0.6015488912
铅钡 | BaO | SnO2 | 51部位2 | 1
铅钡 | BaO | SnO2 | 52 | 0.9298255413
铅钡 | BaO | SnO2 | 53未风化点 | 0.9271898047
铅钡 | BaO | SnO2 | 54 | 0.9420679691
铅钡 | BaO | SnO2 | 54严重风化点 | 1
铅钡 | BaO | SnO2 | 55 | 0.9350658469
铅钡 | BaO | SnO2 | 56 | 0.8810913911
铅钡 | BaO | SnO2 | 57 | 0.8687223077
铅钡 | BaO | SnO2 | 58 | 0.9372859655
铅钡 | BaO | SO2 | 02 | 1
铅钡 | BaO | SO2 | 08 | 0.9776360058
铅钡 | BaO | SO2 | 08严重风化点 | 0.407334514
铅钡 | BaO | SO2 | 11 | 0.886824654
铅钡 | BaO | SO2 | 19 | 0.9553540579
铅钡 | BaO | SO2 | 20 | 0.8293870415
铅钡 | BaO | SO2 | 23未风化点 | 0.9061276033
铅钡 | BaO | SO2 | 24 | 0.8135905088
铅钡 | BaO | SO2 | 25未风化点 | 0.9451010847
铅钡 | BaO | SO2 | 26 | 0.9459962244
铅钡 | BaO | SO2 | 26严重风化点 | 0.3971047327
铅钡 | BaO | SO2 | 28未风化点 | 0.9659134206
铅钡 | BaO | SO2 | 29未风化点 | 0.98257686
铅钡 | BaO | SO2 | 30部位1 | 0.9175293884
铅钡 | BaO | SO2 | 30部位2 | 0.9170883806
铅钡 | BaO | SO2 | 31 | 0.9709927894
铅钡 | BaO | SO2 | 32 | 0.9591158704
铅钡 | BaO | SO2 | 33 | 0.9699233391
铅钡 | BaO | SO2 | 34 | 0.9196669193
铅钡 | BaO | SO2 | 35 | 0.9527303701
铅钡 | BaO | SO2 | 36 | 0.9135755214
铅钡 | BaO | SO2 | 37 | 0.7523780424
铅钡 | BaO | SO2 | 38 | 0.9212210143
铅钡 | BaO | SO2 | 39 | 0.9406746261
铅钡 | BaO | SO2 | 40 | 0.9447890973
铅钡 | BaO | SO2 | 41 | 0.9214434567
铅钡 | BaO | SO2 | 42未风化点1 | 0.9162076356
铅钡 | BaO | SO2 | 42未风化点2 | 0.9132111456
铅钡 | BaO | SO2 | 43部位1 | 0.940133883
铅钡 | BaO | SO2 | 43部位2 | 0.9723122779
铅钡 | BaO | SO2 | 44未风化点 | 0.9563916038
铅钡 | BaO | SO2 | 45 | 0.9126287485
铅钡 | BaO | SO2 | 46 | 0.9192238548
铅钡 | BaO | SO2 | 47 | 0.925391062
铅钡 | BaO | SO2 | 48 | 0.9399794991
铅钡 | BaO | SO2 | 49 | 0.9494119006
铅钡 | BaO | SO2 | 49未风化点 | 0.9646925146
铅钡 | BaO | SO2 | 50 | 0.8896502155
铅钡 | BaO | SO2 | 50未风化点 | 0.9484680083
铅钡 | BaO | SO2 | 51部位1 | 0.9275654232
铅钡 | BaO | SO2 | 51部位2 | 1
铅钡 | BaO | SO2 | 52 | 0.9298255413
铅钡 | BaO | SO2 | 53未风化点 | 0.9271898047
铅钡 | BaO | SO2 | 54 | 0.9420679691
铅钡 | BaO | SO2 | 54严重风化点 | 1
铅钡 | BaO | SO2 | 55 | 0.9350658469
铅钡 | BaO | SO2 | 56 | 0.8810913911
铅钡 | BaO | SO2 | 57 | 0.8687223077
铅钡 | BaO | SO2 | 58 | 0.9372859655
铅钡 | P2O5 | SiO2 | 02 | 0.9865725336
铅钡 | P2O5 | SiO2 | 08 | 0.9509504147
铅钡 | P2O5 | SiO2 | 08严重风化点 | 0.8359350786
铅钡 | P2O5 | SiO2 | 11 | 0.8482519613
铅钡 | P2O5 | SiO2 | 19 | 0.8525169389
铅钡 | P2O5 | SiO2 | 20 | 0.9338957715
铅钡 | P2O5 | SiO2 | 23未风化点 | 0.8891131542
铅钡 | P2O5 | SiO2 | 24 | 0.9343848258
铅钡 | P2O5 | SiO2 | 25未风化点 | 0.8991658004
铅钡 | P2O5 | SiO2 | 26 | 0.9617246883
铅钡 | P2O5 | SiO2 | 26严重风化点 | 0.8645142555
铅钡 | P2O5 | SiO2 | 28未风化点 | 0.8854424615
铅钡 | P2O5 | SiO2 | 29未风化点 | 0.8806365687
铅钡 | P2O5 | SiO2 | 30部位1 | 0.9262518974
铅钡 | P2O5 | SiO2 | 30部位2 | 0.9550856543
铅钡 | P2O5 | SiO2 | 31 | 0.9021442796
铅钡 | P2O5 | SiO2 | 32 | 0.8643234693
铅钡 | P2O5 | SiO2 | 33 | 0.8535941075
铅钡 | P2O5 | SiO2 | 34 | 0.9314011628
铅钡 | P2O5 | SiO2 | 35 | 0.8761784971
铅钡 | P2O5 | SiO2 | 36 | 0.9175744373
铅钡 | P2O5 | SiO2 | 37 | 0.9095659007
铅钡 | P2O5 | SiO2 | 38 | 0.9405472513
铅钡 | P2O5 | SiO2 | 39 | 0.9717154785
铅钡 | P2O5 | SiO2 | 40 | 0.9903833278
铅钡 | P2O5 | SiO2 | 41 | 0.8610183914
铅钡 | P2O5 | SiO2 | 42未风化点1 | 0.8955275342
铅钡 | P2O5 | SiO2 | 42未风化点2 | 0.8936450367
铅钡 | P2O5 | SiO2 | 43部位1 | 0.9720312248
铅钡 | P2O5 | SiO2 | 43部位2 | 0.7686950027
铅钡 | P2O5 | SiO2 | 44未风化点 | 0.8765545254
铅钡 | P2O5 | SiO2 | 45 | 0.8755935844
铅钡 | P2O5 | SiO2 | 46 | 0.8908418941
铅钡 | P2O5 | SiO2 | 47 | 0.8954459775
铅钡 | P2O5 | SiO2 | 48 | 0.9144634925
铅钡 | P2O5 | SiO2 | 49 | 0.8083362774
铅钡 | P2O5 | SiO2 | 49未风化点 | 0.9917111173
铅钡 | P2O5 | SiO2 | 50 | 0.8834948785
铅钡 | P2O5 | SiO2 | 50未风化点 | 0.9353013148
铅钡 | P2O5 | SiO2 | 51部位1 | 0.8586078666
铅钡 | P2O5 | SiO2 | 51部位2 | 0.8403161972
铅钡 | P2O5 | SiO2 | 52 | 0.9118844499
铅钡 | P2O5 | SiO2 | 53未风化点 | 0.8713833118
铅钡 | P2O5 | SiO2 | 54 | 0.9394863395
铅钡 | P2O5 | SiO2 | 54严重风化点 | 0.742315751
铅钡 | P2O5 | SiO2 | 55 | 0.9057542374
铅钡 | P2O5 | SiO2 | 56 | 0.9980581941
铅钡 | P2O5 | SiO2 | 57 | 0.9443421567
铅钡 | P2O5 | SiO2 | 58 | 0.850601781
铅钡 | P2O5 | Na2O | 02 | 0.9109723349
铅钡 | P2O5 | Na2O | 08 | 0.9105182099
铅钡 | P2O5 | Na2O | 08严重风化点 | 0.8285321377
铅钡 | P2O5 | Na2O | 11 | 0.7956867457
铅钡 | P2O5 | Na2O | 19 | 0.8053346453
铅钡 | P2O5 | Na2O | 20 | 0.8640015536
铅钡 | P2O5 | Na2O | 23未风化点 | 0.558890853
铅钡 | P2O5 | Na2O | 24 | 0.9961821543
铅钡 | P2O5 | Na2O | 25未风化点 | 0.8163271523
铅钡 | P2O5 | Na2O | 26 | 0.9210789635
铅钡 | P2O5 | Na2O | 26严重风化点 | 0.8581156933
铅钡 | P2O5 | Na2O | 28未风化点 | 0.9723182615
铅钡 | P2O5 | Na2O | 29未风化点 | 0.9255335894
铅钡 | P2O5 | Na2O | 30部位1 | 1
铅钡 | P2O5 | Na2O | 30部位2 | 0.9628359538
铅钡 | P2O5 | Na2O | 31 | 0.9575359248
铅钡 | P2O5 | Na2O | 32 | 0.9953678341
铅钡 | P2O5 | Na2O | 33 | 0.9964538905
铅钡 | P2O5 | Na2O | 34 | 0.9907783843
铅钡 | P2O5 | Na2O | 35 | 0.9886332558
铅钡 | P2O5 | Na2O | 36 | 0.8201324772
铅钡 | P2O5 | Na2O | 37 | 0.9615687274
铅钡 | P2O5 | Na2O | 38 | 0.8893771955
铅钡 | P2O5 | Na2O | 39 | 0.9692225195
铅钡 | P2O5 | Na2O | 40 | 0.9537857738
铅钡 | P2O5 | Na2O | 41 | 0.8304155978
铅钡 | P2O5 | Na2O | 42未风化点1 | 0.6370145538
铅钡 | P2O5 | Na2O | 42未风化点2 | 0.6385559012
铅钡 | P2O5 | Na2O | 43部位1 | 1
铅钡 | P2O5 | Na2O | 43部位2 | 0.7400723792
铅钡 | P2O5 | Na2O | 44未风化点 | 0.7663183825
铅钡 | P2O5 | Na2O | 45 | 0.7904643953
铅钡 | P2O5 | Na2O | 46 | 0.9945548442
铅钡 | P2O5 | Na2O | 47 | 0.6841586693
铅钡 | P2O5 | Na2O | 48 | 0.952734172
铅钡 | P2O5 | Na2O | 49 | 0.7669530856
铅钡 | P2O5 | Na2O | 49未风化点 | 0.8942469735
铅钡 | P2O5 | Na2O | 50 | 0.8521106702
铅钡 | P2O5 | Na2O | 50未风化点 | 0.8521106702
铅钡 | P2O5 | Na2O | 51部位1 | 0.8185073022
铅钡 | P2O5 | Na2O | 51部位2 | 0.8067575013
铅钡 | P2O5 | Na2O | 52 | 0.9664331741
铅钡 | P2O5 | Na2O | 53未风化点 | 0.7674905945
铅钡 | P2O5 | Na2O | 54 | 0.8960016937
铅钡 | P2O5 | Na2O | 54严重风化点 | 0.7210811417
铅钡 | P2O5 | Na2O | 55 | 0.793348179
铅钡 | P2O5 | Na2O | 56 | 0.9349883071
铅钡 | P2O5 | Na2O | 57 | 1
铅钡 | P2O5 | Na2O | 58 | 0.802503937
铅钡 | P2O5 | K2O | 02 | 0.690675079
铅钡 | P2O5 | K2O | 08 | 0.9105182099
铅钡 | P2O5 | K2O | 08严重风化点 | 0.8285321377
铅钡 | P2O5 | K2O | 11 | 0.8713392677
铅钡 | P2O5 | K2O | 19 | 0.8053346453
铅钡 | P2O5 | K2O | 20 | 0.8254125371
铅钡 | P2O5 | K2O | 23未风化点 | 1
铅钡 | P2O5 | K2O | 24 | 0.9961821543
铅钡 | P2O5 | K2O | 25未风化点 | 0.9948256932
铅钡 | P2O5 | K2O | 26 | 0.9210789635
铅钡 | P2O5 | K2O | 26严重风化点 | 0.9592338718
铅钡 | P2O5 | K2O | 28未风化点 | 0.9036461145
铅钡 | P2O5 | K2O | 29未风化点 | 0.8736231492
铅钡 | P2O5 | K2O | 30部位1 | 0.5771521445
铅钡 | P2O5 | K2O | 30部位2 | 0.9628359538
铅钡 | P2O5 | K2O | 31 | 0.9575359248
铅钡 | P2O5 | K2O | 32 | 0.9054168303
铅钡 | P2O5 | K2O | 33 | 0.9307674079
铅钡 | P2O5 | K2O | 34 | 0.8923836865
铅钡 | P2O5 | K2O | 35 | 0.9886332558
铅钡 | P2O5 | K2O | 36 | 0.9338561867
铅钡 | P2O5 | K2O | 37 | 0.9263185258
铅钡 | P2O5 | K2O | 38 | 0.9870304954
铅钡 | P2O5 | K2O | 39 | 0.9692225195
铅钡 | P2O5 | K2O | 40 | 0.9537857738
铅钡 | P2O5 | K2O | 41 | 0.9761710522
铅钡 | P2O5 | K2O | 42未风化点1 | 0.9295831372
铅钡 | P2O5 | K2O | 42未风化点2 | 0.8461222384
铅钡 | P2O5 | K2O | 43部位1 | 1
铅钡 | P2O5 | K2O | 43部位2 | 0.7400723792
铅钡 | P2O5 | K2O | 44未风化点 | 0.9058616512
铅钡 | P2O5 | K2O | 45 | 0.9459335305
铅钡 | P2O5 | K2O | 46 | 0.8893421006
铅钡 | P2O5 | K2O | 47 | 0.8711192589
铅钡 | P2O5 | K2O | 48 | 0.8801563246
铅钡 | P2O5 | K2O | 49 | 0.7669530856
铅钡 | P2O5 | K2O | 49未风化点 | 0.9637414531
铅钡 | P2O5 | K2O | 50 | 0.8521106702
铅钡 | P2O5 | K2O | 50未风化点 | 0.8521106702
铅钡 | P2O5 | K2O | 51部位1 | 0.8185073022
铅钡 | P2O5 | K2O | 51部位2 | 0.8067575013
铅钡 | P2O5 | K2O | 52 | 0.8648197389
铅钡 | P2O5 | K2O | 53未风化点 | 0.9459335305
铅钡 | P2O5 | K2O | 54 | 0.9521952188
铅钡 | P2O5 | K2O | 54严重风化点 | 0.7210811417
铅钡 | P2O5 | K2O | 55 | 0.9905097343
铅钡 | P2O5 | K2O | 56 | 0.9349883071
铅钡 | P2O5 | K2O | 57 | 1
铅钡 | P2O5 | K2O | 58 | 0.9350744672
铅钡 | P2O5 | CaO | 02 | 0.9948678775
铅钡 | P2O5 | CaO | 08 | 0.9678649597
铅钡 | P2O5 | CaO | 08严重风化点 | 0.9374763187
铅钡 | P2O5 | CaO | 11 | 0.9070740441
铅钡 | P2O5 | CaO | 19 | 0.8985601751
铅钡 | P2O5 | CaO | 20 | 0.8640015536
铅钡 | P2O5 | CaO | 23未风化点 | 0.9784885617
铅钡 | P2O5 | CaO | 24 | 0.9834458385
铅钡 | P2O5 | CaO | 25未风化点 | 0.9779960037
铅钡 | P2O5 | CaO | 26 | 0.9781210847
铅钡 | P2O5 | CaO | 26严重风化点 | 0.9680558766
铅钡 | P2O5 | CaO | 28未风化点 | 0.9704514667
铅钡 | P2O5 | CaO | 29未风化点 | 0.8930141685
铅钡 | P2O5 | CaO | 30部位1 | 0.8351292141
铅钡 | P2O5 | CaO | 30部位2 | 0.8712100676
铅钡 | P2O5 | CaO | 31 | 0.9746563132
铅钡 | P2O5 | CaO | 32 | 0.9846668831
铅钡 | P2O5 | CaO | 33 | 0.9760084978
铅钡 | P2O5 | CaO | 34 | 0.9756210392
铅钡 | P2O5 | CaO | 35 | 0.9948163344
铅钡 | P2O5 | CaO | 36 | 0.9858508879
铅钡 | P2O5 | CaO | 37 | 0.9991655803
铅钡 | P2O5 | CaO | 38 | 0.9835174304
铅钡 | P2O5 | CaO | 39 | 0.9832353934
铅钡 | P2O5 | CaO | 40 | 0.9673350159
铅钡 | P2O5 | CaO | 41 | 0.9863212206
铅钡 | P2O5 | CaO | 42未风化点1 | 0.9684805196
铅钡 | P2O5 | CaO | 42未风化点2 | 1
铅钡 | P2O5 | CaO | 43部位1 | 0.8127464503
铅钡 | P2O5 | CaO | 43部位2 | 0.9347371509
铅钡 | P2O5 | CaO | 44未风化点 | 0.9139990573
铅钡 | P2O5 | CaO | 45 | 0.9643817989
铅钡 | P2O5 | CaO | 46 | 0.9945548442
铅钡 | P2O5 | CaO | 47 | 0.9657027847
铅钡 | P2O5 | CaO | 48 | 0.9141775347
铅钡 | P2O5 | CaO | 49 | 0.9070426086
铅钡 | P2O5 | CaO | 49未风化点 | 0.9738953239
铅钡 | P2O5 | CaO | 50 | 0.9677766125
铅钡 | P2O5 | CaO | 50未风化点 | 0.9649025229
铅钡 | P2O5 | CaO | 51部位1 | 0.9395597831
铅钡 | P2O5 | CaO | 51部位2 | 0.9862221031
铅钡 | P2O5 | CaO | 52 | 0.9465203072
铅钡 | P2O5 | CaO | 53未风化点 | 0.9668415959
铅钡 | P2O5 | CaO | 54 | 0.9763805201
铅钡 | P2O5 | CaO | 54严重风化点 | 0.7210811417
铅钡 | P2O5 | CaO | 55 | 0.9614428306
铅钡 | P2O5 | CaO | 56 | 0.9839324259
铅钡 | P2O5 | CaO | 57 | 0.945537954
铅钡 | P2O5 | CaO | 58 | 0.9152069713
铅钡 | P2O5 | MgO | 02 | 0.9371709529
铅钡 | P2O5 | MgO | 08 | 0.9105182099
铅钡 | P2O5 | MgO | 08严重风化点 | 0.8285321377
铅钡 | P2O5 | MgO | 11 | 0.8638300553
铅钡 | P2O5 | MgO | 19 | 0.8625633385
铅钡 | P2O5 | MgO | 20 | 0.8640015536
铅钡 | P2O5 | MgO | 23未风化点 | 0.909801477
铅钡 | P2O5 | MgO | 24 | 0.9961821543
铅钡 | P2O5 | MgO | 25未风化点 | 0.9948256932
铅钡 | P2O5 | MgO | 26 | 0.9210789635
铅钡 | P2O5 | MgO | 26严重风化点 | 0.8581156933
铅钡 | P2O5 | MgO | 28未风化点 | 0.8999561776
铅钡 | P2O5 | MgO | 29未风化点 | 0.8355387811
铅钡 | P2O5 | MgO | 30部位1 | 0.8796294422
铅钡 | P2O5 | MgO | 30部位2 | 0.9684148108
铅钡 | P2O5 | MgO | 31 | 0.9259876985
铅钡 | P2O5 | MgO | 32 | 0.9953678341
铅钡 | P2O5 | MgO | 33 | 0.8802225546
铅钡 | P2O5 | MgO | 34 | 0.9907783843
铅钡 | P2O5 | MgO | 35 | 0.9886332558
铅钡 | P2O5 | MgO | 36 | 0.9980874262
铅钡 | P2O5 | MgO | 37 | 0.9615687274
铅钡 | P2O5 | MgO | 38 | 0.9870304954
铅钡 | P2O5 | MgO | 39 | 0.9692225195
铅钡 | P2O5 | MgO | 40 | 0.9537857738
铅钡 | P2O5 | MgO | 41 | 0.8496267815
铅钡 | P2O5 | MgO | 42未风化点1 | 0.8695559807
铅钡 | P2O5 | MgO | 42未风化点2 | 0.8606024869
铅钡 | P2O5 | MgO | 43部位1 | 0.889461945
铅钡 | P2O5 | MgO | 43部位2 | 0.8206367877
铅钡 | P2O5 | MgO | 44未风化点 | 1
铅钡 | P2O5 | MgO | 45 | 0.9063472018
铅钡 | P2O5 | MgO | 46 | 0.814520912
铅钡 | P2O5 | MgO | 47 | 0.9238388238
铅钡 | P2O5 | MgO | 48 | 0.8439348063
铅钡 | P2O5 | MgO | 49 | 0.9102517319
铅钡 | P2O5 | MgO | 49未风化点 | 0.953013797
铅钡 | P2O5 | MgO | 50 | 0.9025857205
铅钡 | P2O5 | MgO | 50未风化点 | 0.9106194622
铅钡 | P2O5 | MgO | 51部位1 | 0.9473550164
铅钡 | P2O5 | MgO | 51部位2 | 0.9642652701
铅钡 | P2O5 | MgO | 52 | 0.9263453064
铅钡 | P2O5 | MgO | 53未风化点 | 0.8626758467
铅钡 | P2O5 | MgO | 54 | 0.9410316242
铅钡 | P2O5 | MgO | 54严重风化点 | 0.8118124713
铅钡 | P2O5 | MgO | 55 | 0.9905097343
铅钡 | P2O5 | MgO | 56 | 0.9349883071
铅钡 | P2O5 | MgO | 57 | 1
铅钡 | P2O5 | MgO | 58 | 0.8804459076
铅钡 | P2O5 | Al2O3 | 02 | 0.9586848922
铅钡 | P2O5 | Al2O3 | 08 | 0.938664771
铅钡 | P2O5 | Al2O3 | 08严重风化点 | 0.8476919741
铅钡 | P2O5 | Al2O3 | 11 | 0.8398667957
铅钡 | P2O5 | Al2O3 | 19 | 0.8665650539
铅钡 | P2O5 | Al2O3 | 20 | 0.9770749073
铅钡 | P2O5 | Al2O3 | 23未风化点 | 0.9662781126
铅钡 | P2O5 | Al2O3 | 24 | 0.9659555914
铅钡 | P2O5 | Al2O3 | 25未风化点 | 0.9601589015
铅钡 | P2O5 | Al2O3 | 26 | 0.935909267
铅钡 | P2O5 | Al2O3 | 26严重风化点 | 0.8800154628
铅钡 | P2O5 | Al2O3 | 28未风化点 | 0.9199292842
铅钡 | P2O5 | Al2O3 | 29未风化点 | 0.7455984948
铅钡 | P2O5 | Al2O3 | 30部位1 | 0.9034173592
铅钡 | P2O5 | Al2O3 | 30部位2 | 0.9467302691
铅钡 | P2O5 | Al2O3 | 31 | 0.9689115867
铅钡 | P2O5 | Al2O3 | 32 | 0.9493547728
铅钡 | P2O5 | Al2O3 | 33 | 0.948590002
铅钡 | P2O5 | Al2O3 | 34 | 0.9703964939
铅钡 | P2O5 | Al2O3 | 35 | 0.9766647086
铅钡 | P2O5 | Al2O3 | 36 | 0.9639424935
铅钡 | P2O5 | Al2O3 | 37 | 0.973822651
铅钡 | P2O5 | Al2O3 | 38 | 0.9523611079
铅钡 | P2O5 | Al2O3 | 39 | 0.9809051844
铅钡 | P2O5 | Al2O3 | 40 | 0.9639539018
铅钡 | P2O5 | Al2O3 | 41 | 0.8909667806
铅钡 | P2O5 | Al2O3 | 42未风化点1 | 0.9220283684
铅钡 | P2O5 | Al2O3 | 42未风化点2 | 0.8778834119
铅钡 | P2O5 | Al2O3 | 43部位1 | 0.9476002663
铅钡 | P2O5 | Al2O3 | 43部位2 | 0.7890087529
铅钡 | P2O5 | Al2O3 | 44未风化点 | 0.7622667256
铅钡 | P2O5 | Al2O3 | 45 | 0.8905648266
铅钡 | P2O5 | Al2O3 | 46 | 0.8990810038
铅钡 | P2O5 | Al2O3 | 47 | 0.9324297612
铅钡 | P2O5 | Al2O3 | 48 | 0.7660733993
铅钡 | P2O5 | Al2O3 | 49 | 0.8535054112
铅钡 | P2O5 | Al2O3 | 49未风化点 | 0.96016428
铅钡 | P2O5 | Al2O3 | 50 | 0.8868406549
铅钡 | P2O5 | Al2O3 | 50未风化点 | 0.9334297305
铅钡 | P2O5 | Al2O3 | 51部位1 | 0.9151565906
铅钡 | P2O5 | Al2O3 | 51部位2 | 0.8490098495
铅钡 | P2O5 | Al2O3 | 52 | 0.8866808535
铅钡 | P2O5 | Al2O3 | 53未风化点 | 0.8703719733
铅钡 | P2O5 | Al2O3 | 54 | 0.9861188721
铅钡 | P2O5 | Al2O3 | 54严重风化点 | 0.7709494079
铅钡 | P2O5 | Al2O3 | 55 | 0.9746067742
铅钡 | P2O5 | Al2O3 | 56 | 0.9765001096
铅钡 | P2O5 | Al2O3 | 57 | 0.9491475799
铅钡 | P2O5 | Al2O3 | 58 | 0.8623735795
铅钡 | P2O5 | Fe2O3 | 02 | 0.8636535183
铅钡 | P2O5 | Fe2O3 | 08 | 0.9105182099
铅钡 | P2O5 | Fe2O3 | 08严重风化点 | 0.8285321377
铅钡 | P2O5 | Fe2O3 | 11 | 0.7956867457
铅钡 | P2O5 | Fe2O3 | 19 | 0.9443297312
铅钡 | P2O5 | Fe2O3 | 20 | 0.9522922261
铅钡 | P2O5 | Fe2O3 | 23未风化点 | 1
铅钡 | P2O5 | Fe2O3 | 24 | 0.9961821543
铅钡 | P2O5 | Fe2O3 | 25未风化点 | 0.8279525326
铅钡 | P2O5 | Fe2O3 | 26 | 0.9210789635
铅钡 | P2O5 | Fe2O3 | 26严重风化点 | 0.8581156933
铅钡 | P2O5 | Fe2O3 | 28未风化点 | 0.972883704
铅钡 | P2O5 | Fe2O3 | 29未风化点 | 0.9090198767
铅钡 | P2O5 | Fe2O3 | 30部位1 | 0.7743960298
铅钡 | P2O5 | Fe2O3 | 30部位2 | 0.7474230447
铅钡 | P2O5 | Fe2O3 | 31 | 0.6303551081
铅钡 | P2O5 | Fe2O3 | 32 | 0.8827951805
铅钡 | P2O5 | Fe2O3 | 33 | 0.9964538905
铅钡 | P2O5 | Fe2O3 | 34 | 0.9476161312
铅钡 | P2O5 | Fe2O3 | 35 | 0.9882752507
铅钡 | P2O5 | Fe2O3 | 36 | 0.9596395379
铅钡 | P2O5 | Fe2O3 | 37 | 0.9615687274
铅钡 | P2O5 | Fe2O3 | 38 | 0.9739832737
铅钡 | P2O5 | Fe2O3 | 39 | 0.9692225195
铅钡 | P2O5 | Fe2O3 | 40 | 0.978144537
铅钡 | P2O5 | Fe2O3 | 41 | 0.9599100655
铅钡 | P2O5 | Fe2O3 | 42未风化点1 | 0.9978147984
铅钡 | P2O5 | Fe2O3 | 42未风化点2 | 1
铅钡 | P2O5 | Fe2O3 | 43部位1 | 0.9054373258
铅钡 | P2O5 | Fe2O3 | 43部位2 | 0.8619156413
铅钡 | P2O5 | Fe2O3 | 44未风化点 | 0.9043121393
铅钡 | P2O5 | Fe2O3 | 45 | 1
铅钡 | P2O5 | Fe2O3 | 46 | 0.9945548442
铅钡 | P2O5 | Fe2O3 | 47 | 0.9972699894
铅钡 | P2O5 | Fe2O3 | 48 | 0.8997421265
铅钡 | P2O5 | Fe2O3 | 49 | 0.9322547366
铅钡 | P2O5 | Fe2O3 | 49未风化点 | 0.9467337164
铅钡 | P2O5 | Fe2O3 | 50 | 0.886361294
铅钡 | P2O5 | Fe2O3 | 50未风化点 | 0.8521106702
铅钡 | P2O5 | Fe2O3 | 51部位1 | 0.9449944961
铅钡 | P2O5 | Fe2O3 | 51部位2 | 0.8461570302
铅钡 | P2O5 | Fe2O3 | 52 | 0.8891229126
铅钡 | P2O5 | Fe2O3 | 53未风化点 | 1
铅钡 | P2O5 | Fe2O3 | 54 | 0.8960016937
铅钡 | P2O5 | Fe2O3 | 54严重风化点 | 0.7210811417
铅钡 | P2O5 | Fe2O3 | 55 | 0.9905097343
铅钡 | P2O5 | Fe2O3 | 56 | 0.9349883071
铅钡 | P2O5 | Fe2O3 | 57 | 1
铅钡 | P2O5 | Fe2O3 | 58 | 0.8865883298
铅钡 | P2O5 | CuO | 02 | 0.9214382882
铅钡 | P2O5 | CuO | 08 | 0.7138084829
铅钡 | P2O5 | CuO | 08严重风化点 | 0.9466334909
铅钡 | P2O5 | CuO | 11 | 0.9800483854
铅钡 | P2O5 | CuO | 19 | 0.9316211153
铅钡 | P2O5 | CuO | 20 | 0.9329928023
铅钡 | P2O5 | CuO | 23未风化点 | 0.8745956749
铅钡 | P2O5 | CuO | 24 | 0.7133344717
铅钡 | P2O5 | CuO | 25未风化点 | 0.953735808
铅钡 | P2O5 | CuO | 26 | 0.7036301272
铅钡 | P2O5 | CuO | 26严重风化点 | 0.9927588048
铅钡 | P2O5 | CuO | 28未风化点 | 0.9875132124
铅钡 | P2O5 | CuO | 29未风化点 | 0.9763117247
铅钡 | P2O5 | CuO | 30部位1 | 1
铅钡 | P2O5 | CuO | 30部位2 | 0.9628359538
铅钡 | P2O5 | CuO | 31 | 0.9772811122
铅钡 | P2O5 | CuO | 32 | 0.9993790572
铅钡 | P2O5 | CuO | 33 | 0.9813734087
铅钡 | P2O5 | CuO | 34 | 0.9406411928
铅钡 | P2O5 | CuO | 35 | 0.9961899414
铅钡 | P2O5 | CuO | 36 | 0.9702208473
铅钡 | P2O5 | CuO | 37 | 0.9054876282
铅钡 | P2O5 | CuO | 38 | 0.9786007077
铅钡 | P2O5 | CuO | 39 | 0.9896623859
铅钡 | P2O5 | CuO | 40 | 0.9537857738
铅钡 | P2O5 | CuO | 41 | 0.8367466675
铅钡 | P2O5 | CuO | 42未风化点1 | 0.8882178745
铅钡 | P2O5 | CuO | 42未风化点2 | 0.8846131549
铅钡 | P2O5 | CuO | 43部位1 | 0.7958239534
铅钡 | P2O5 | CuO | 43部位2 | 0.7819787546
铅钡 | P2O5 | CuO | 44未风化点 | 0.9797959654
铅钡 | P2O5 | CuO | 45 | 0.9752138134
铅钡 | P2O5 | CuO | 46 | 0.969508576
铅钡 | P2O5 | CuO | 47 | 0.972352826
铅钡 | P2O5 | CuO | 48 | 0.9707679225
铅钡 | P2O5 | CuO | 49 | 0.7872204468
铅钡 | P2O5 | CuO | 49未风化点 | 0.9118433907
铅钡 | P2O5 | CuO | 50 | 0.893361798
铅钡 | P2O5 | CuO | 50未风化点 | 0.8772022367
铅钡 | P2O5 | CuO | 51部位1 | 0.8650235933
铅钡 | P2O5 | CuO | 51部位2 | 0.8308659484
铅钡 | P2O5 | CuO | 52 | 0.890676715
铅钡 | P2O5 | CuO | 53未风化点 | 0.9747579543
铅钡 | P2O5 | CuO | 54 | 0.9291377667
铅钡 | P2O5 | CuO | 54严重风化点 | 0.7561169306
铅钡 | P2O5 | CuO | 55 | 0.9693114856
铅钡 | P2O5 | CuO | 56 | 0.9693232149
铅钡 | P2O5 | CuO | 57 | 0.9473035734
铅钡 | P2O5 | CuO | 58 | 0.9124082438
铅钡 | P2O5 | PbO | 02 | 0.9704355215
铅钡 | P2O5 | PbO | 08 | 0.9796625495
铅钡 | P2O5 | PbO | 08严重风化点 | 0.8934568424
铅钡 | P2O5 | PbO | 11 | 0.8416430515
铅钡 | P2O5 | PbO | 19 | 0.8881102311
铅钡 | P2O5 | PbO | 20 | 0.8831820593
铅钡 | P2O5 | PbO | 23未风化点 | 0.9561204044
铅钡 | P2O5 | PbO | 24 | 0.9302958784
铅钡 | P2O5 | PbO | 25未风化点 | 0.9250541569
铅钡 | P2O5 | PbO | 26 | 0.9941644031
铅钡 | P2O5 | PbO | 26严重风化点 | 0.9221038522
铅钡 | P2O5 | PbO | 28未风化点 | 0.9824572512
铅钡 | P2O5 | PbO | 29未风化点 | 0.9784279494
铅钡 | P2O5 | PbO | 30部位1 | 0.9041563249
铅钡 | P2O5 | PbO | 30部位2 | 0.9403756859
铅钡 | P2O5 | PbO | 31 | 0.9996162084
铅钡 | P2O5 | PbO | 32 | 0.9535129878
铅钡 | P2O5 | PbO | 33 | 0.9614290422
铅钡 | P2O5 | PbO | 34 | 0.895650099
铅钡 | P2O5 | PbO | 35 | 0.9541082586
铅钡 | P2O5 | PbO | 36 | 0.9004572726
铅钡 | P2O5 | PbO | 37 | 0.9934148136
铅钡 | P2O5 | PbO | 38 | 0.892749802
铅钡 | P2O5 | PbO | 39 | 0.8824595042
铅钡 | P2O5 | PbO | 40 | 0.8761865684
铅钡 | P2O5 | PbO | 41 | 0.9216851539
铅钡 | P2O5 | PbO | 42未风化点1 | 0.9461211772
铅钡 | P2O5 | PbO | 42未风化点2 | 0.9484245408
铅钡 | P2O5 | PbO | 43部位1 | 0.8607615009
铅钡 | P2O5 | PbO | 43部位2 | 0.81283015
铅钡 | P2O5 | PbO | 44未风化点 | 0.9645201501
铅钡 | P2O5 | PbO | 45 | 0.95857277
铅钡 | P2O5 | PbO | 46 | 0.9409369315
铅钡 | P2O5 | PbO | 47 | 0.9381625288
铅钡 | P2O5 | PbO | 48 | 0.9878021141
铅钡 | P2O5 | PbO | 49 | 0.8254371016
铅钡 | P2O5 | PbO | 49未风化点 | 0.9469328649
铅钡 | P2O5 | PbO | 50 | 0.9481965067
铅钡 | P2O5 | PbO | 50未风化点 | 0.9167381119
铅钡 | P2O5 | PbO | 51部位1 | 0.8984920365
铅钡 | P2O5 | PbO | 51部位2 | 0.908456152
铅钡 | P2O5 | PbO | 52 | 0.9726263847
铅钡 | P2O5 | PbO | 53未风化点 | 0.9643944463
铅钡 | P2O5 | PbO | 54 | 0.9672794243
铅钡 | P2O5 | PbO | 54严重风化点 | 0.8138011814
铅钡 | P2O5 | PbO | 55 | 0.9264451973
铅钡 | P2O5 | PbO | 56 | 0.9597315767
铅钡 | P2O5 | PbO | 57 | 0.8913483444
铅钡 | P2O5 | PbO | 58 | 0.8773892334
铅钡 | P2O5 | BaO | 02 | 0.9109723349
铅钡 | P2O5 | BaO | 08 | 0.8546575961
铅钡 | P2O5 | BaO | 08严重风化点 | 0.9468442975
铅钡 | P2O5 | BaO | 11 | 0.8839828053
铅钡 | P2O5 | BaO | 19 | 0.8362941785
铅钡 | P2O5 | BaO | 20 | 0.9569915088
铅钡 | P2O5 | BaO | 23未风化点 | 0.9075203404
铅钡 | P2O5 | BaO | 24 | 0.8186378711
铅钡 | P2O5 | BaO | 25未风化点 | 0.9506272586
铅钡 | P2O5 | BaO | 26 | 0.8393376008
铅钡 | P2O5 | BaO | 26严重风化点 | 0.8777704529
铅钡 | P2O5 | BaO | 28未风化点 | 0.9937960117
铅钡 | P2O5 | BaO | 29未风化点 | 0.9938199174
铅钡 | P2O5 | BaO | 30部位1 | 0.918768128
铅钡 | P2O5 | BaO | 30部位2 | 0.9520809037
铅钡 | P2O5 | BaO | 31 | 0.985258695
铅钡 | P2O5 | BaO | 32 | 0.9640632975
铅钡 | P2O5 | BaO | 33 | 0.9737632765
铅钡 | P2O5 | BaO | 34 | 0.9288373921
铅钡 | P2O5 | BaO | 35 | 0.9640353576
铅钡 | P2O5 | BaO | 36 | 0.9164748166
铅钡 | P2O5 | BaO | 37 | 0.9534013245
铅钡 | P2O5 | BaO | 38 | 0.9337261115
铅钡 | P2O5 | BaO | 39 | 0.9706090053
铅钡 | P2O5 | BaO | 40 | 0.991052327
铅钡 | P2O5 | BaO | 41 | 0.892573211
铅钡 | P2O5 | BaO | 42未风化点1 | 0.9193115558
铅钡 | P2O5 | BaO | 42未风化点2 | 0.9145087034
铅钡 | P2O5 | BaO | 43部位1 | 0.941054907
铅钡 | P2O5 | BaO | 43部位2 | 0.7557387593
铅钡 | P2O5 | BaO | 44未风化点 | 0.9570739276
铅钡 | P2O5 | BaO | 45 | 0.9139341929
铅钡 | P2O5 | BaO | 46 | 0.9251012829
铅钡 | P2O5 | BaO | 47 | 0.9288771182
铅钡 | P2O5 | BaO | 48 | 0.9683384576
铅钡 | P2O5 | BaO | 49 | 0.7990742235
铅钡 | P2O5 | BaO | 49未风化点 | 0.9239941599
铅钡 | P2O5 | BaO | 50 | 0.9509798239
铅钡 | P2O5 | BaO | 50未风化点 | 0.8927671483
铅钡 | P2O5 | BaO | 51部位1 | 0.8734221041
铅钡 | P2O5 | BaO | 51部位2 | 0.8067575013
铅钡 | P2O5 | BaO | 52 | 0.9241515635
铅钡 | P2O5 | BaO | 53未风化点 | 0.9282947811
铅钡 | P2O5 | BaO | 54 | 0.9473463738
铅钡 | P2O5 | BaO | 54严重风化点 | 0.7210811417
铅钡 | P2O5 | BaO | 55 | 0.9445306253
铅钡 | P2O5 | BaO | 56 | 0.9405412056
铅钡 | P2O5 | BaO | 57 | 0.8705907508
铅钡 | P2O5 | BaO | 58 | 0.8472541179
铅钡 | P2O5 | SrO | 02 | 0.9537340716
铅钡 | P2O5 | SrO | 08 | 0.9975755524
铅钡 | P2O5 | SrO | 08严重风化点 | 0.9348749109
铅钡 | P2O5 | SrO | 11 | 0.8613778882
铅钡 | P2O5 | SrO | 19 | 0.8385730469
铅钡 | P2O5 | SrO | 20 | 0.8640015536
铅钡 | P2O5 | SrO | 23未风化点 | 0.9212483083
铅钡 | P2O5 | SrO | 24 | 0.8117573411
铅钡 | P2O5 | SrO | 25未风化点 | 0.9554684177
铅钡 | P2O5 | SrO | 26 | 0.9700399273
铅钡 | P2O5 | SrO | 26严重风化点 | 0.9952840101
铅钡 | P2O5 | SrO | 28未风化点 | 0.997391681
铅钡 | P2O5 | SrO | 29未风化点 | 0.9491838514
铅钡 | P2O5 | SrO | 30部位1 | 0.9168722332
铅钡 | P2O5 | SrO | 30部位2 | 0.9210296568
铅钡 | P2O5 | SrO | 31 | 0.9677120993
铅钡 | P2O5 | SrO | 32 | 0.9953678341
铅钡 | P2O5 | SrO | 33 | 0.9964538905
铅钡 | P2O5 | SrO | 34 | 0.9544883975
铅钡 | P2O5 | SrO | 35 | 0.9886332558
铅钡 | P2O5 | SrO | 36 | 0.9478018253
铅钡 | P2O5 | SrO | 37 | 0.9612282977
铅钡 | P2O5 | SrO | 38 | 0.9148569462
铅钡 | P2O5 | SrO | 39 | 0.8878940799
铅钡 | P2O5 | SrO | 40 | 0.8867648194
铅钡 | P2O5 | SrO | 41 | 0.9238158416
铅钡 | P2O5 | SrO | 42未风化点1 | 0.9187169603
铅钡 | P2O5 | SrO | 42未风化点2 | 1
铅钡 | P2O5 | SrO | 43部位1 | 0.8577899817
铅钡 | P2O5 | SrO | 43部位2 | 0.8133587927
铅钡 | P2O5 | SrO | 44未风化点 | 0.9368991184
铅钡 | P2O5 | SrO | 45 | 0.9437705903
铅钡 | P2O5 | SrO | 46 | 0.9042303814
铅钡 | P2O5 | SrO | 47 | 0.8213904925
铅钡 | P2O5 | SrO | 48 | 0.9665122477
铅钡 | P2O5 | SrO | 49 | 0.8440943734
铅钡 | P2O5 | SrO | 49未风化点 | 0.961033112
铅钡 | P2O5 | SrO | 50 | 0.9974175563
铅钡 | P2O5 | SrO | 50未风化点 | 0.8976846425
铅钡 | P2O5 | SrO | 51部位1 | 0.8922914647
铅钡 | P2O5 | SrO | 51部位2 | 0.8067575013
铅钡 | P2O5 | SrO | 52 | 0.9593871297
铅钡 | P2O5 | SrO | 53未风化点 | 0.9346308097
铅钡 | P2O5 | SrO | 54 | 0.8993718473
铅钡 | P2O5 | SrO | 54严重风化点 | 0.9118429628
铅钡 | P2O5 | SrO | 55 | 0.9905097343
铅钡 | P2O5 | SrO | 56 | 0.9349883071
铅钡 | P2O5 | SrO | 57 | 1
铅钡 | P2O5 | SrO | 58 | 0.8446446314
铅钡 | P2O5 | SnO2 | 02 | 0.9109723349
铅钡 | P2O5 | SnO2 | 08 | 0.9105182099
铅钡 | P2O5 | SnO2 | 08严重风化点 | 0.8285321377
铅钡 | P2O5 | SnO2 | 11 | 0.7956867457
铅钡 | P2O5 | SnO2 | 19 | 0.8053346453
铅钡 | P2O5 | SnO2 | 20 | 0.8640015536
铅钡 | P2O5 | SnO2 | 23未风化点 | 1
铅钡 | P2O5 | SnO2 | 24 | 0.9961821543
铅钡 | P2O5 | SnO2 | 25未风化点 | 0.9948256932
铅钡 | P2O5 | SnO2 | 26 | 0.9210789635
铅钡 | P2O5 | SnO2 | 26严重风化点 | 0.8581156933
铅钡 | P2O5 | SnO2 | 28未风化点 | 0.7530335382
铅钡 | P2O5 | SnO2 | 29未风化点 | 0.9889008888
铅钡 | P2O5 | SnO2 | 30部位1 | 0.6173290593
铅钡 | P2O5 | SnO2 | 30部位2 | 0.6085422545
铅钡 | P2O5 | SnO2 | 31 | 0.9575359248
铅钡 | P2O5 | SnO2 | 32 | 0.9953678341
铅钡 | P2O5 | SnO2 | 33 | 0.9964538905
铅钡 | P2O5 | SnO2 | 34 | 0.9907783843
铅钡 | P2O5 | SnO2 | 35 | 0.9886332558
铅钡 | P2O5 | SnO2 | 36 | 0.9980874262
铅钡 | P2O5 | SnO2 | 37 | 0.9615687274
铅钡 | P2O5 | SnO2 | 38 | 0.9870304954
铅钡 | P2O5 | SnO2 | 39 | 0.9692225195
铅钡 | P2O5 | SnO2 | 40 | 0.9537857738
铅钡 | P2O5 | SnO2 | 41 | 0.8304155978
铅钡 | P2O5 | SnO2 | 42未风化点1 | 0.9978147984
铅钡 | P2O5 | SnO2 | 42未风化点2 | 1
铅钡 | P2O5 | SnO2 | 43部位1 | 1
铅钡 | P2O5 | SnO2 | 43部位2 | 0.7400723792
铅钡 | P2O5 | SnO2 | 44未风化点 | 1
铅钡 | P2O5 | SnO2 | 45 | 1
铅钡 | P2O5 | SnO2 | 46 | 0.9945548442
铅钡 | P2O5 | SnO2 | 47 | 0.9972699894
铅钡 | P2O5 | SnO2 | 48 | 0.3333333333
铅钡 | P2O5 | SnO2 | 49 | 0.7669530856
铅钡 | P2O5 | SnO2 | 49未风化点 | 0.8942469735
铅钡 | P2O5 | SnO2 | 50 | 0.8521106702
铅钡 | P2O5 | SnO2 | 50未风化点 | 0.8521106702
铅钡 | P2O5 | SnO2 | 51部位1 | 0.6637352969
铅钡 | P2O5 | SnO2 | 51部位2 | 0.8067575013
铅钡 | P2O5 | SnO2 | 52 | 0.8648197389
铅钡 | P2O5 | SnO2 | 53未风化点 | 1
铅钡 | P2O5 | SnO2 | 54 | 0.8960016937
铅钡 | P2O5 | SnO2 | 54严重风化点 | 0.7210811417
铅钡 | P2O5 | SnO2 | 55 | 0.9905097343
铅钡 | P2O5 | SnO2 | 56 | 0.9349883071
铅钡 | P2O5 | SnO2 | 57 | 1
铅钡 | P2O5 | SnO2 | 58 | 0.802503937
铅钡 | P2O5 | SO2 | 02 | 0.9109723349
铅钡 | P2O5 | SO2 | 08 | 0.8385316535
铅钡 | P2O5 | SO2 | 08严重风化点 | 0.4020362485
铅钡 | P2O5 | SO2 | 11 | 0.7956867457
铅钡 | P2O5 | SO2 | 19 | 0.8053346453
铅钡 | P2O5 | SO2 | 20 | 0.8640015536
铅钡 | P2O5 | SO2 | 23未风化点 | 1
铅钡 | P2O5 | SO2 | 24 | 0.9961821543
铅钡 | P2O5 | SO2 | 25未风化点 | 0.9948256932
铅钡 | P2O5 | SO2 | 26 | 0.8808536951
铅钡 | P2O5 | SO2 | 26严重风化点 | 0.3798444219
铅钡 | P2O5 | SO2 | 28未风化点 | 0.9723182615
铅钡 | P2O5 | SO2 | 29未风化点 | 0.9889008888
铅钡 | P2O5 | SO2 | 30部位1 | 1
铅钡 | P2O5 | SO2 | 30部位2 | 0.9628359538
铅钡 | P2O5 | SO2 | 31 | 0.9575359248
铅钡 | P2O5 | SO2 | 32 | 0.9953678341
铅钡 | P2O5 | SO2 | 33 | 0.9964538905
铅钡 | P2O5 | SO2 | 34 | 0.9907783843
铅钡 | P2O5 | SO2 | 35 | 0.9886332558
铅钡 | P2O5 | SO2 | 36 | 0.9980874262
铅钡 | P2O5 | SO2 | 37 | 0.7285365432
铅钡 | P2O5 | SO2 | 38 | 0.9870304954
铅钡 | P2O5 | SO2 | 39 | 0.9692225195
铅钡 | P2O5 | SO2 | 40 | 0.9537857738
铅钡 | P2O5 | SO2 | 41 | 0.8304155978
铅钡 | P2O5 | SO2 | 42未风化点1 | 0.9978147984
铅钡 | P2O5 | SO2 | 42未风化点2 | 1
铅钡 | P2O5 | SO2 | 43部位1 | 1
铅钡 | P2O5 | SO2 | 43部位2 | 0.7400723792
铅钡 | P2O5 | SO2 | 44未风化点 | 1
铅钡 | P2O5 | SO2 | 45 | 1
铅钡 | P2O5 | SO2 | 46 | 0.9945548442
铅钡 | P2O5 | SO2 | 47 | 0.9972699894
铅钡 | P2O5 | SO2 | 48 | 0.9707679225
铅钡 | P2O5 | SO2 | 49 | 0.7669530856
铅钡 | P2O5 | SO2 | 49未风化点 | 0.8942469735
铅钡 | P2O5 | SO2 | 50 | 0.8521106702
铅钡 | P2O5 | SO2 | 50未风化点 | 0.8521106702
铅钡 | P2O5 | SO2 | 51部位1 | 0.8185073022
铅钡 | P2O5 | SO2 | 51部位2 | 0.8067575013
铅钡 | P2O5 | SO2 | 52 | 0.8648197389
铅钡 | P2O5 | SO2 | 53未风化点 | 1
铅钡 | P2O5 | SO2 | 54 | 0.8960016937
铅钡 | P2O5 | SO2 | 54严重风化点 | 0.7210811417
铅钡 | P2O5 | SO2 | 55 | 0.9905097343
铅钡 | P2O5 | SO2 | 56 | 0.9349883071
铅钡 | P2O5 | SO2 | 57 | 1
铅钡 | P2O5 | SO2 | 58 | 0.802503937
铅钡 | SrO | SiO2 | 02 | 0.9657027258
铅钡 | SrO | SiO2 | 08 | 0.9523667367
铅钡 | SrO | SiO2 | 08严重风化点 | 0.8858688474
铅钡 | SrO | SiO2 | 11 | 0.9820471505
铅钡 | SrO | SiO2 | 19 | 0.980537705
铅钡 | SrO | SiO2 | 20 | 0.9189916919
铅钡 | SrO | SiO2 | 23未风化点 | 0.9616085409
铅钡 | SrO | SiO2 | 24 | 0.8587210143
铅钡 | SrO | SiO2 | 25未风化点 | 0.9374793025
铅钡 | SrO | SiO2 | 26 | 0.9328966187
铅钡 | SrO | SiO2 | 26严重风化点 | 0.8660558685
铅钡 | SrO | SiO2 | 28未风化点 | 0.8857407734
铅钡 | SrO | SiO2 | 29未风化点 | 0.9229764607
铅钡 | SrO | SiO2 | 30部位1 | 0.9888856241
铅钡 | SrO | SiO2 | 30部位2 | 0.9620959417
铅钡 | SrO | SiO2 | 31 | 0.9289976314
铅钡 | SrO | SiO2 | 32 | 0.8587543332
铅钡 | SrO | SiO2 | 33 | 0.8487795617
铅钡 | SrO | SiO2 | 34 | 0.9742530424
铅钡 | SrO | SiO2 | 35 | 0.8654176335
铅钡 | SrO | SiO2 | 36 | 0.9658385749
铅钡 | SrO | SiO2 | 37 | 0.9432790271
铅钡 | SrO | SiO2 | 38 | 0.9705132715
铅钡 | SrO | SiO2 | 39 | 0.9100295721
铅钡 | SrO | SiO2 | 40 | 0.8773260181
铅钡 | SrO | SiO2 | 41 | 0.9256342042
铅钡 | SrO | SiO2 | 42未风化点1 | 0.9721171235
铅钡 | SrO | SiO2 | 42未风化点2 | 0.8919726082
铅钡 | SrO | SiO2 | 43部位1 | 0.8776329938
铅钡 | SrO | SiO2 | 43部位2 | 0.932230786
铅钡 | SrO | SiO2 | 44未风化点 | 0.9304273236
铅钡 | SrO | SiO2 | 45 | 0.9225455472
铅钡 | SrO | SiO2 | 46 | 0.983367509
铅钡 | SrO | SiO2 | 47 | 0.9070617129
铅钡 | SrO | SiO2 | 48 | 0.9434607418
铅钡 | SrO | SiO2 | 49 | 0.9493690542
铅钡 | SrO | SiO2 | 49未风化点 | 0.952592152
铅钡 | SrO | SiO2 | 50 | 0.8837369262
铅钡 | SrO | SiO2 | 50未风化点 | 0.956395413
铅钡 | SrO | SiO2 | 51部位1 | 0.9571749519
铅钡 | SrO | SiO2 | 51部位2 | 0.952041576
铅钡 | SrO | SiO2 | 52 | 0.9476379643
铅钡 | SrO | SiO2 | 53未风化点 | 0.9267595903
铅钡 | SrO | SiO2 | 54 | 0.8478839938
铅钡 | SrO | SiO2 | 54严重风化点 | 0.7968946875
铅钡 | SrO | SiO2 | 55 | 0.896349117
铅钡 | SrO | SiO2 | 56 | 0.9356479844
铅钡 | SrO | SiO2 | 57 | 0.9434164612
铅钡 | SrO | SiO2 | 58 | 0.9916328271
铅钡 | SrO | Na2O | 02 | 0.9523033559
铅钡 | SrO | Na2O | 08 | 0.9111326479
铅钡 | SrO | Na2O | 08严重风化点 | 0.8774143808
铅钡 | SrO | Na2O | 11 | 0.9111326479
铅钡 | SrO | Na2O | 19 | 0.9523033559
铅钡 | SrO | Na2O | 20 | 1
铅钡 | SrO | Na2O | 23未风化点 | 0.5826889206
铅钡 | SrO | Na2O | 24 | 0.8065274151
铅钡 | SrO | Na2O | 25未风化点 | 0.846355251
铅钡 | SrO | Na2O | 26 | 0.8939556805
铅钡 | SrO | Na2O | 26严重风化点 | 0.8595222006
铅钡 | SrO | Na2O | 28未风化点 | 0.9693369794
铅钡 | SrO | Na2O | 29未风化点 | 0.9733347704
铅钡 | SrO | Na2O | 30部位1 | 0.9155305276
铅钡 | SrO | Na2O | 30部位2 | 0.8876801182
铅钡 | SrO | Na2O | 31 | 0.9267132388
铅钡 | SrO | Na2O | 32 | 1
铅钡 | SrO | Na2O | 33 | 1
铅钡 | SrO | Na2O | 34 | 0.9451851204
铅钡 | SrO | Na2O | 35 | 1
铅钡 | SrO | Na2O | 36 | 0.8567968391
铅钡 | SrO | Na2O | 37 | 0.9244548953
铅钡 | SrO | Na2O | 38 | 0.9691168357
铅钡 | SrO | Na2O | 39 | 0.8614741036
铅钡 | SrO | Na2O | 40 | 0.847994039
铅钡 | SrO | Na2O | 41 | 0.8897621595
铅钡 | SrO | Na2O | 42未风化点1 | 0.6712156175
铅钡 | SrO | Na2O | 42未风化点2 | 0.6345127517
铅钡 | SrO | Na2O | 43部位1 | 0.8556448103
铅钡 | SrO | Na2O | 43部位2 | 0.8897621595
铅钡 | SrO | Na2O | 44未风化点 | 0.8052966365
铅钡 | SrO | Na2O | 45 | 0.8270461101
铅钡 | SrO | Na2O | 46 | 0.8981889175
铅钡 | SrO | Na2O | 47 | 0.8009568978
铅钡 | SrO | Na2O | 48 | 0.9850019019
铅钡 | SrO | Na2O | 49 | 0.8918539905
铅钡 | SrO | Na2O | 49未风化点 | 0.9267132388
铅钡 | SrO | Na2O | 50 | 0.8518022454
铅钡 | SrO | Na2O | 50未风化点 | 0.9428359641
铅钡 | SrO | Na2O | 51部位1 | 0.9067768179
铅钡 | SrO | Na2O | 51部位2 | 1
铅钡 | SrO | Na2O | 52 | 0.9923259668
铅钡 | SrO | Na2O | 53未风化点 | 0.8083328486
铅钡 | SrO | Na2O | 54 | 0.8117046436
铅钡 | SrO | Na2O | 54严重风化点 | 0.7720569858
铅钡 | SrO | Na2O | 55 | 0.7844227177
铅钡 | SrO | Na2O | 56 | 1
铅钡 | SrO | Na2O | 57 | 1
铅钡 | SrO | Na2O | 58 | 0.9404984559
铅钡 | SrO | K2O | 02 | 0.6643989311
铅钡 | SrO | K2O | 08 | 0.9111326479
铅钡 | SrO | K2O | 08严重风化点 | 0.8774143808
铅钡 | SrO | K2O | 11 | 0.986673939
铅钡 | SrO | K2O | 19 | 0.9523033559
铅钡 | SrO | K2O | 20 | 0.7270482207
铅钡 | SrO | K2O | 23未风化点 | 0.9199710688
铅钡 | SrO | K2O | 24 | 0.8065274151
铅钡 | SrO | K2O | 25未风化点 | 0.9499187278
铅钡 | SrO | K2O | 26 | 0.8939556805
铅钡 | SrO | K2O | 26严重风化点 | 0.954134989
铅钡 | SrO | K2O | 28未风化点 | 0.9042846825
铅钡 | SrO | K2O | 29未风化点 | 0.9151407723
铅钡 | SrO | K2O | 30部位1 | 0.6048514022
铅钡 | SrO | K2O | 30部位2 | 0.8876801182
铅钡 | SrO | K2O | 31 | 0.9267132388
铅钡 | SrO | K2O | 32 | 0.9000567324
铅钡 | SrO | K2O | 33 | 0.9265135294
铅钡 | SrO | K2O | 34 | 0.9309271132
铅钡 | SrO | K2O | 35 | 1
铅钡 | SrO | K2O | 36 | 0.9842194381
铅钡 | SrO | K2O | 37 | 0.9616328905
铅钡 | SrO | K2O | 38 | 0.9024624374
铅钡 | SrO | K2O | 39 | 0.8614741036
铅钡 | SrO | K2O | 40 | 0.847994039
铅钡 | SrO | K2O | 41 | 0.9019071042
铅钡 | SrO | K2O | 42未风化点1 | 0.9872176887
铅钡 | SrO | K2O | 42未风化点2 | 0.843833107
铅钡 | SrO | K2O | 43部位1 | 0.8556448103
铅钡 | SrO | K2O | 43部位2 | 0.8897621595
铅钡 | SrO | K2O | 44未风化点 | 0.9641200091
铅钡 | SrO | K2O | 45 | 0.9975405519
铅钡 | SrO | K2O | 46 | 0.9815081579
铅钡 | SrO | K2O | 47 | 0.9339470366
铅钡 | SrO | K2O | 48 | 0.9063690008
铅钡 | SrO | K2O | 49 | 0.8918539905
铅钡 | SrO | K2O | 49未风化点 | 0.9263139061
铅钡 | SrO | K2O | 50 | 0.8518022454
铅钡 | SrO | K2O | 50未风化点 | 0.9428359641
铅钡 | SrO | K2O | 51部位1 | 0.9067768179
铅钡 | SrO | K2O | 51部位2 | 1
铅钡 | SrO | K2O | 52 | 0.8960672993
铅钡 | SrO | K2O | 53未风化点 | 0.9871572425
铅钡 | SrO | K2O | 54 | 0.9409375715
铅钡 | SrO | K2O | 54严重风化点 | 0.7720569858
铅钡 | SrO | K2O | 55 | 1
铅钡 | SrO | K2O | 56 | 1
铅钡 | SrO | K2O | 57 | 1
铅钡 | SrO | K2O | 58 | 0.8956441779
铅钡 | SrO | CaO | 02 | 0.9482132825
铅钡 | SrO | CaO | 08 | 0.9696366672
铅钡 | SrO | CaO | 08严重风化点 | 0.9969885583
铅钡 | SrO | CaO | 11 | 0.9438272874
铅钡 | SrO | CaO | 19 | 0.9250574655
铅钡 | SrO | CaO | 20 | 1
铅钡 | SrO | CaO | 23未风化点 | 0.9393033632
铅钡 | SrO | CaO | 24 | 0.8204429117
铅钡 | SrO | CaO | 25未风化点 | 0.9760544431
铅钡 | SrO | CaO | 26 | 0.9485933152
铅钡 | SrO | CaO | 26严重风化点 | 0.9720458164
铅钡 | SrO | CaO | 28未风化点 | 0.9724563643
铅钡 | SrO | CaO | 29未风化点 | 0.9368255231
铅钡 | SrO | CaO | 30部位1 | 0.9020084878
铅钡 | SrO | CaO | 30部位2 | 0.9405727423
铅钡 | SrO | CaO | 31 | 0.9925634185
铅钡 | SrO | CaO | 32 | 0.9798329115
铅钡 | SrO | CaO | 33 | 0.9721611317
铅钡 | SrO | CaO | 34 | 0.9774276763
铅钡 | SrO | CaO | 35 | 0.9832815944
铅钡 | SrO | CaO | 36 | 0.9602102522
铅钡 | SrO | CaO | 37 | 0.9597882194
铅钡 | SrO | CaO | 38 | 0.9279420157
铅钡 | SrO | CaO | 39 | 0.8999803868
铅钡 | SrO | CaO | 40 | 0.912756395
铅钡 | SrO | CaO | 41 | 0.9107189069
铅钡 | SrO | CaO | 42未风化点1 | 0.9461496766
铅钡 | SrO | CaO | 42未风化点2 | 1
铅钡 | SrO | CaO | 43部位1 | 0.9383076523
铅钡 | SrO | CaO | 43部位2 | 0.8602411105
铅钡 | SrO | CaO | 44未风化点 | 0.9735072576
铅钡 | SrO | CaO | 45 | 0.9774740605
铅钡 | SrO | CaO | 46 | 0.8981889175
铅钡 | SrO | CaO | 47 | 0.8437823
铅钡 | SrO | CaO | 48 | 0.943151
铅钡 | SrO | CaO | 49 | 0.9227926493
铅钡 | SrO | CaO | 49未风化点 | 0.9862081266
铅钡 | SrO | CaO | 50 | 0.9696983544
铅钡 | SrO | CaO | 50未风化点 | 0.9268090317
铅钡 | SrO | CaO | 51部位1 | 0.9457375633
铅钡 | SrO | CaO | 51部位2 | 0.8133149746
铅钡 | SrO | CaO | 52 | 0.9857858878
铅钡 | SrO | CaO | 53未风化点 | 0.9649957353
铅钡 | SrO | CaO | 54 | 0.9180693516
铅钡 | SrO | CaO | 54严重风化点 | 0.7720569858
铅钡 | SrO | CaO | 55 | 0.9518727879
铅钡 | SrO | CaO | 56 | 0.9486405455
铅钡 | SrO | CaO | 57 | 0.9446309808
铅钡 | SrO | CaO | 58 | 0.9150051117
铅钡 | SrO | MgO | 02 | 0.8947836519
铅钡 | SrO | MgO | 08 | 0.9111326479
铅钡 | SrO | MgO | 08严重风化点 | 0.8774143808
铅钡 | SrO | MgO | 11 | 0.9966575597
铅钡 | SrO | MgO | 19 | 0.9673504551
铅钡 | SrO | MgO | 20 | 1
铅钡 | SrO | MgO | 23未风化点 | 0.9862925287
铅钡 | SrO | MgO | 24 | 0.8065274151
铅钡 | SrO | MgO | 25未风化点 | 0.9499187278
铅钡 | SrO | MgO | 26 | 0.8939556805
铅钡 | SrO | MgO | 26严重风化点 | 0.8595222006
铅钡 | SrO | MgO | 28未风化点 | 0.900524667
铅钡 | SrO | MgO | 29未风化点 | 0.8727358392
铅钡 | SrO | MgO | 30部位1 | 0.9551171976
铅钡 | SrO | MgO | 30部位2 | 0.9487102579
铅钡 | SrO | MgO | 31 | 0.9547600001
铅钡 | SrO | MgO | 32 | 1
铅钡 | SrO | MgO | 33 | 0.875582575
铅钡 | SrO | MgO | 34 | 0.9451851204
铅钡 | SrO | MgO | 35 | 1
铅钡 | SrO | MgO | 36 | 0.9451851204
铅钡 | SrO | MgO | 37 | 0.9244548953
铅钡 | SrO | MgO | 38 | 0.9024624374
铅钡 | SrO | MgO | 39 | 0.8614741036
铅钡 | SrO | MgO | 40 | 0.847994039
铅钡 | SrO | MgO | 41 | 0.7911215688
铅钡 | SrO | MgO | 42未风化点1 | 0.9410679065
铅钡 | SrO | MgO | 42未风化点2 | 0.858492742
铅钡 | SrO | MgO | 43部位1 | 0.9594690061
铅钡 | SrO | MgO | 43部位2 | 0.9890257246
铅钡 | SrO | MgO | 44未风化点 | 0.9358580394
铅钡 | SrO | MgO | 45 | 0.9573759942
铅钡 | SrO | MgO | 46 | 0.889719275
铅钡 | SrO | MgO | 47 | 0.8792074801
铅钡 | SrO | MgO | 48 | 0.8673576617
铅钡 | SrO | MgO | 49 | 0.9194367198
铅钡 | SrO | MgO | 49未风化点 | 0.9162261255
铅钡 | SrO | MgO | 50 | 0.9031825
铅钡 | SrO | MgO | 50未风化点 | 0.9841528248
铅钡 | SrO | MgO | 51部位1 | 0.9378330024
铅钡 | SrO | MgO | 51部位2 | 0.8291597126
铅钡 | SrO | MgO | 52 | 0.9635448569
铅钡 | SrO | MgO | 53未风化点 | 0.9167448408
铅钡 | SrO | MgO | 54 | 0.9522980653
铅钡 | SrO | MgO | 54严重风化点 | 0.8791102118
铅钡 | SrO | MgO | 55 | 1
铅钡 | SrO | MgO | 56 | 1
铅钡 | SrO | MgO | 57 | 1
铅钡 | SrO | MgO | 58 | 0.9532975218
铅钡 | SrO | Al2O3 | 02 | 0.9147282378
铅钡 | SrO | Al2O3 | 08 | 0.9398303361
铅钡 | SrO | Al2O3 | 08严重风化点 | 0.8993198703
铅钡 | SrO | Al2O3 | 11 | 0.970630147
铅钡 | SrO | Al2O3 | 19 | 0.9622790471
铅钡 | SrO | Al2O3 | 20 | 0.8800464406
铅钡 | SrO | Al2O3 | 23未风化点 | 0.9510434043
铅钡 | SrO | Al2O3 | 24 | 0.8332515361
铅钡 | SrO | Al2O3 | 25未风化点 | 0.9948240019
铅钡 | SrO | Al2O3 | 26 | 0.9081688746
铅钡 | SrO | Al2O3 | 26严重风化点 | 0.8818921831
铅钡 | SrO | Al2O3 | 28未风化点 | 0.9208838306
铅钡 | SrO | Al2O3 | 29未风化点 | 0.7735512512
铅钡 | SrO | Al2O3 | 30部位1 | 0.9837388276
铅钡 | SrO | Al2O3 | 30部位2 | 0.9708795159
铅钡 | SrO | Al2O3 | 31 | 0.9986998603
铅钡 | SrO | Al2O3 | 32 | 0.9442663407
铅钡 | SrO | Al2O3 | 33 | 0.9444893909
铅钡 | SrO | Al2O3 | 34 | 0.9828223782
铅钡 | SrO | Al2O3 | 35 | 0.9652377532
铅钡 | SrO | Al2O3 | 36 | 0.9823394555
铅钡 | SrO | Al2O3 | 37 | 0.9864931773
铅钡 | SrO | Al2O3 | 38 | 0.9580342198
铅钡 | SrO | Al2O3 | 39 | 0.8708555413
铅钡 | SrO | Al2O3 | 40 | 0.8561650131
铅钡 | SrO | Al2O3 | 41 | 0.960971988
铅钡 | SrO | Al2O3 | 42未风化点1 | 0.9960376566
铅钡 | SrO | Al2O3 | 42未风化点2 | 0.8759975242
铅钡 | SrO | Al2O3 | 43部位1 | 0.8989272393
铅钡 | SrO | Al2O3 | 43部位2 | 0.9628232092
铅钡 | SrO | Al2O3 | 44未风化点 | 0.8007451182
铅钡 | SrO | Al2O3 | 45 | 0.9394793478
铅钡 | SrO | Al2O3 | 46 | 0.9935956338
铅钡 | SrO | Al2O3 | 47 | 0.8714317242
铅钡 | SrO | Al2O3 | 48 | 0.7840171076
铅钡 | SrO | Al2O3 | 49 | 0.9868811805
铅钡 | SrO | Al2O3 | 49未风化点 | 0.9229506481
铅钡 | SrO | Al2O3 | 50 | 0.8871437836
铅钡 | SrO | Al2O3 | 50未风化点 | 0.9583950351
铅钡 | SrO | Al2O3 | 51部位1 | 0.9722949378
铅钡 | SrO | Al2O3 | 51部位2 | 0.940933185
铅钡 | SrO | Al2O3 | 52 | 0.9199833594
铅钡 | SrO | Al2O3 | 53未风化点 | 0.9255955704
铅钡 | SrO | Al2O3 | 54 | 0.8863799658
铅钡 | SrO | Al2O3 | 54严重风化点 | 0.8305956662
铅钡 | SrO | Al2O3 | 55 | 0.9650047967
铅钡 | SrO | Al2O3 | 56 | 0.9557778614
铅钡 | SrO | Al2O3 | 57 | 0.948297432
铅钡 | SrO | Al2O3 | 58 | 0.9758299633
铅钡 | SrO | Fe2O3 | 02 | 0.8264323217
铅钡 | SrO | Fe2O3 | 08 | 0.9111326479
铅钡 | SrO | Fe2O3 | 08严重风化点 | 0.8774143808
铅钡 | SrO | Fe2O3 | 11 | 0.9111326479
铅钡 | SrO | Fe2O3 | 19 | 0.8803559208
铅钡 | SrO | Fe2O3 | 20 | 0.8256538452
铅钡 | SrO | Fe2O3 | 23未风化点 | 0.9199710688
铅钡 | SrO | Fe2O3 | 24 | 0.8065274151
铅钡 | SrO | Fe2O3 | 25未风化点 | 0.8590819103
铅钡 | SrO | Fe2O3 | 26 | 0.8939556805
铅钡 | SrO | Fe2O3 | 26严重风化点 | 0.8595222006
铅钡 | SrO | Fe2O3 | 28未风化点 | 0.9749418409
铅钡 | SrO | Fe2O3 | 29未风化点 | 0.9547725057
铅钡 | SrO | Fe2O3 | 30部位1 | 0.8304254398
铅钡 | SrO | Fe2O3 | 30部位2 | 0.7957760445
铅钡 | SrO | Fe2O3 | 31 | 0.6398804136
铅钡 | SrO | Fe2O3 | 32 | 0.8773146268
铅钡 | SrO | Fe2O3 | 33 | 1
铅钡 | SrO | Fe2O3 | 34 | 0.9923274181
铅钡 | SrO | Fe2O3 | 35 | 0.9767789094
铅钡 | SrO | Fe2O3 | 36 | 0.9869287365
铅钡 | SrO | Fe2O3 | 37 | 0.9244548953
铅钡 | SrO | Fe2O3 | 38 | 0.9367460371
铅钡 | SrO | Fe2O3 | 39 | 0.8614741036
铅钡 | SrO | Fe2O3 | 40 | 0.8675407505
铅钡 | SrO | Fe2O3 | 41 | 0.8877673757
铅钡 | SrO | Fe2O3 | 42未风化点1 | 0.9155305276
铅钡 | SrO | Fe2O3 | 42未风化点2 | 1
铅钡 | SrO | Fe2O3 | 43部位1 | 0.9412390346
铅钡 | SrO | Fe2O3 | 43部位2 | 0.9341565063
铅钡 | SrO | Fe2O3 | 44未风化点 | 0.9623340919
铅钡 | SrO | Fe2O3 | 45 | 0.9428359641
铅钡 | SrO | Fe2O3 | 46 | 0.8981889175
铅钡 | SrO | Fe2O3 | 47 | 0.8169487683
铅钡 | SrO | Fe2O3 | 48 | 0.9275275064
铅钡 | SrO | Fe2O3 | 49 | 0.7924513452
铅钡 | SrO | Fe2O3 | 49未风化点 | 0.9103183523
铅钡 | SrO | Fe2O3 | 50 | 0.8866556431
铅钡 | SrO | Fe2O3 | 50未风化点 | 0.9428359641
铅钡 | SrO | Fe2O3 | 51部位1 | 0.9401989255
铅钡 | SrO | Fe2O3 | 51部位2 | 0.9445246555
铅钡 | SrO | Fe2O3 | 52 | 0.9226590625
铅钡 | SrO | Fe2O3 | 53未风化点 | 0.9335549607
铅钡 | SrO | Fe2O3 | 54 | 0.8117046436
铅钡 | SrO | Fe2O3 | 54严重风化点 | 0.7720569858
铅钡 | SrO | Fe2O3 | 55 | 1
铅钡 | SrO | Fe2O3 | 56 | 1
铅钡 | SrO | Fe2O3 | 57 | 1
铅钡 | SrO | Fe2O3 | 58 | 0.9460754984
铅钡 | SrO | CuO | 02 | 0.9639507066
铅钡 | SrO | CuO | 08 | 0.7089797816
铅钡 | SrO | CuO | 08严重风化点 | 0.9866593678
铅钡 | SrO | CuO | 11 | 0.8748515312
铅钡 | SrO | CuO | 19 | 0.8918983864
铅钡 | SrO | CuO | 20 | 0.8108550385
铅钡 | SrO | CuO | 23未风化点 | 0.9443560973
铅钡 | SrO | CuO | 24 | 0.8525380375
铅钡 | SrO | CuO | 25未风化点 | 0.9980688923
铅钡 | SrO | CuO | 26 | 0.7157187513
铅钡 | SrO | CuO | 26严重风化点 | 0.9879036417
铅钡 | SrO | CuO | 28未风化点 | 0.9847086164
铅钡 | SrO | CuO | 29未风化点 | 0.9710720269
铅钡 | SrO | CuO | 30部位1 | 0.9155305276
铅钡 | SrO | CuO | 30部位2 | 0.8876801182
铅钡 | SrO | CuO | 31 | 0.9455278845
铅钡 | SrO | CuO | 32 | 0.9946606146
铅钡 | SrO | CuO | 33 | 0.9775780712
铅钡 | SrO | CuO | 34 | 0.9845476735
铅钡 | SrO | CuO | 35 | 0.9922524246
铅钡 | SrO | CuO | 36 | 0.9757911013
铅钡 | SrO | CuO | 37 | 0.9388166101
铅钡 | SrO | CuO | 38 | 0.9324400166
铅钡 | SrO | CuO | 39 | 0.894569109
铅钡 | SrO | CuO | 40 | 0.847994039
铅钡 | SrO | CuO | 41 | 0.8971637132
铅钡 | SrO | CuO | 42未风化点1 | 0.9633593187
铅钡 | SrO | CuO | 42未风化点2 | 0.882817324
铅钡 | SrO | CuO | 43部位1 | 0.9154381723
铅钡 | SrO | CuO | 43部位2 | 0.9521930526
铅钡 | SrO | CuO | 44未风化点 | 0.9546047767
铅钡 | SrO | CuO | 45 | 0.9664023868
铅钡 | SrO | CuO | 46 | 0.9295622428
铅钡 | SrO | CuO | 47 | 0.8386822493
铅钡 | SrO | CuO | 48 | 0.9381725095
铅钡 | SrO | CuO | 49 | 0.9198790264
铅钡 | SrO | CuO | 49未风化点 | 0.945964373
铅钡 | SrO | CuO | 50 | 0.8937853059
铅钡 | SrO | CuO | 50未风化点 | 0.9742129885
铅钡 | SrO | CuO | 51部位1 | 0.9652969891
铅钡 | SrO | CuO | 51部位2 | 0.9646919621
铅钡 | SrO | CuO | 52 | 0.9243619535
铅钡 | SrO | CuO | 53未风化点 | 0.9571008453
铅钡 | SrO | CuO | 54 | 0.8392987516
铅钡 | SrO | CuO | 54严重风化点 | 0.8131082148
铅钡 | SrO | CuO | 55 | 0.9597220299
铅钡 | SrO | CuO | 56 | 0.9628787696
铅钡 | SrO | CuO | 57 | 0.9464243376
铅钡 | SrO | CuO | 58 | 0.9178695948
铅钡 | SrO | PbO | 02 | 0.925610738
铅钡 | SrO | PbO | 08 | 0.9816890988
铅钡 | SrO | PbO | 08严重风化点 | 0.9519633571
铅钡 | SrO | PbO | 11 | 0.9730452945
铅钡 | SrO | PbO | 19 | 0.9366029945
铅钡 | SrO | PbO | 20 | 0.9750588889
铅钡 | SrO | PbO | 23未风化点 | 0.9612720305
铅钡 | SrO | PbO | 24 | 0.8622654523
铅钡 | SrO | PbO | 25未风化点 | 0.9661673674
铅钡 | SrO | PbO | 26 | 0.9639453341
铅钡 | SrO | PbO | 26严重风化点 | 0.924946212
铅钡 | SrO | PbO | 28未风化点 | 0.9847273325
铅钡 | SrO | PbO | 29未风化点 | 0.9689507993
铅钡 | SrO | PbO | 30部位1 | 0.9846305611
铅钡 | SrO | PbO | 30部位2 | 0.9777748174
铅钡 | SrO | PbO | 31 | 0.9675271808
铅钡 | SrO | PbO | 32 | 0.9484528466
铅钡 | SrO | PbO | 33 | 0.9574443808
铅钡 | SrO | PbO | 34 | 0.9345452643
铅钡 | SrO | PbO | 35 | 0.9428205918
铅钡 | SrO | PbO | 36 | 0.9465645744
铅钡 | SrO | PbO | 37 | 0.9668365645
铅钡 | SrO | PbO | 38 | 0.973193594
铅钡 | SrO | PbO | 39 | 0.9929911826
铅钡 | SrO | PbO | 40 | 0.9863345876
铅钡 | SrO | PbO | 41 | 0.9974599811
铅钡 | SrO | PbO | 42未风化点1 | 0.9689140731
铅钡 | SrO | PbO | 42未风化点2 | 0.9475629729
铅钡 | SrO | PbO | 43部位1 | 0.9959212284
铅钡 | SrO | PbO | 43部位2 | 0.9991869511
铅钡 | SrO | PbO | 44未风化点 | 0.9698336566
铅钡 | SrO | PbO | 45 | 0.9836223276
铅钡 | SrO | PbO | 46 | 0.9579434642
铅钡 | SrO | PbO | 47 | 0.8663966035
铅钡 | SrO | PbO | 48 | 0.9778108766
铅钡 | SrO | PbO | 49 | 0.9734730845
铅钡 | SrO | PbO | 49未风化点 | 0.9844773956
铅钡 | SrO | PbO | 50 | 0.9497018013
铅钡 | SrO | PbO | 50未风化点 | 0.9769812947
铅钡 | SrO | PbO | 51部位1 | 0.9921909949
铅钡 | SrO | PbO | 51部位2 | 0.8762648078
铅钡 | SrO | PbO | 52 | 0.9857672876
铅钡 | SrO | PbO | 53未风化点 | 0.9674892487
铅钡 | SrO | PbO | 54 | 0.9264098295
铅钡 | SrO | PbO | 54严重风化点 | 0.8814840159
铅钡 | SrO | PbO | 55 | 0.9169731697
铅钡 | SrO | PbO | 56 | 0.8981049586
铅钡 | SrO | PbO | 57 | 0.8896442603
铅钡 | SrO | PbO | 58 | 0.9569709457
铅钡 | SrO | BaO | 02 | 0.9523033559
铅钡 | SrO | BaO | 08 | 0.8506797914
铅钡 | SrO | BaO | 08严重风化点 | 0.8865095058
铅钡 | SrO | BaO | 11 | 0.9706755988
铅钡 | SrO | BaO | 19 | 0.9967040912
铅钡 | SrO | BaO | 20 | 0.8292465754
铅钡 | SrO | BaO | 23未风化点 | 0.9835651414
铅钡 | SrO | BaO | 24 | 0.9895734286
铅钡 | SrO | BaO | 25未风化点 | 0.9946053508
铅钡 | SrO | BaO | 26 | 0.8595788825
铅钡 | SrO | BaO | 26严重风化点 | 0.8721994253
铅钡 | SrO | BaO | 28未风化点 | 0.9963220471
铅钡 | SrO | BaO | 29未风化点 | 0.954059775
铅钡 | SrO | BaO | 30部位1 | 0.9977149504
铅钡 | SrO | BaO | 30部位2 | 0.9652186109
铅钡 | SrO | BaO | 31 | 0.9531261757
铅钡 | SrO | BaO | 32 | 0.9590769404
铅钡 | SrO | BaO | 33 | 0.969894377
铅钡 | SrO | BaO | 34 | 0.9713989909
铅钡 | SrO | BaO | 35 | 0.9526856598
铅钡 | SrO | BaO | 36 | 0.9645988595
铅钡 | SrO | BaO | 37 | 0.9913836573
铅钡 | SrO | BaO | 38 | 0.9780155594
铅钡 | SrO | BaO | 39 | 0.9110193328
铅钡 | SrO | BaO | 40 | 0.8922530583
铅钡 | SrO | BaO | 41 | 0.9628740577
铅钡 | SrO | BaO | 42未风化点1 | 0.9992840943
铅钡 | SrO | BaO | 42未风化点2 | 0.913132464
铅钡 | SrO | BaO | 43部位1 | 0.9050038017
铅钡 | SrO | BaO | 43部位2 | 0.9129156793
铅钡 | SrO | BaO | 44未风化点 | 0.9776164343
铅钡 | SrO | BaO | 45 | 0.9659960003
铅钡 | SrO | BaO | 46 | 0.9752387014
铅钡 | SrO | BaO | 47 | 0.8746131089
铅钡 | SrO | BaO | 48 | 0.9980182709
铅钡 | SrO | BaO | 49 | 0.9363968791
铅钡 | SrO | BaO | 49未风化点 | 0.9592819433
铅钡 | SrO | BaO | 50 | 0.9525433475
铅钡 | SrO | BaO | 50未风化点 | 0.9937946232
铅钡 | SrO | BaO | 51部位1 | 0.9759538685
铅钡 | SrO | BaO | 51部位2 | 1
铅钡 | SrO | BaO | 52 | 0.9611298783
铅钡 | SrO | BaO | 53未风化点 | 0.9926232472
铅钡 | SrO | BaO | 54 | 0.8543944238
铅钡 | SrO | BaO | 54严重风化点 | 0.7720569858
铅钡 | SrO | BaO | 55 | 0.9350055683
铅钡 | SrO | BaO | 56 | 0.880987385
铅钡 | SrO | BaO | 57 | 0.868609096
铅钡 | SrO | BaO | 58 | 0.9963030086
铅钡 | SrO | P2O5 | 02 | 0.9529568
铅钡 | SrO | P2O5 | 08 | 0.9975329162
铅钡 | SrO | P2O5 | 08严重风化点 | 0.9338027949
铅钡 | SrO | P2O5 | 11 | 0.8592779598
铅钡 | SrO | P2O5 | 19 | 0.8361933532
铅钡 | SrO | P2O5 | 20 | 0.8619349995
铅钡 | SrO | P2O5 | 23未风化点 | 0.9199710688
铅钡 | SrO | P2O5 | 24 | 0.8090723447
铅钡 | SrO | P2O5 | 25未风化点 | 0.9547188999
铅钡 | SrO | P2O5 | 26 | 0.969527843
铅钡 | SrO | P2O5 | 26严重风化点 | 0.9952012689
铅钡 | SrO | P2O5 | 28未风化点 | 0.9973458199
铅钡 | SrO | P2O5 | 29未风化点 | 0.9483342769
铅钡 | SrO | P2O5 | 30部位1 | 0.9155305276
铅钡 | SrO | P2O5 | 30部位2 | 0.9197491799
铅钡 | SrO | P2O5 | 31 | 0.9671615741
铅钡 | SrO | P2O5 | 32 | 0.9952865566
铅钡 | SrO | P2O5 | 33 | 0.9963916002
铅钡 | SrO | P2O5 | 34 | 0.9537231837
铅钡 | SrO | P2O5 | 35 | 0.9884351841
铅钡 | SrO | P2O5 | 36 | 0.9469304371
铅钡 | SrO | P2O5 | 37 | 0.9605717248
铅钡 | SrO | P2O5 | 38 | 0.9134857825
铅钡 | SrO | P2O5 | 39 | 0.8861427396
铅钡 | SrO | P2O5 | 40 | 0.8849981226
铅钡 | SrO | P2O5 | 41 | 0.9225767441
铅钡 | SrO | P2O5 | 42未风化点1 | 0.9174023468
铅钡 | SrO | P2O5 | 42未风化点2 | 1
铅钡 | SrO | P2O5 | 43部位1 | 0.8556448103
铅钡 | SrO | P2O5 | 43部位2 | 0.8106913116
铅钡 | SrO | P2O5 | 44未风化点 | 0.9358580394
铅钡 | SrO | P2O5 | 45 | 0.9428359641
铅钡 | SrO | P2O5 | 46 | 0.9027062847
铅钡 | SrO | P2O5 | 47 | 0.8188122296
铅钡 | SrO | P2O5 | 48 | 0.9659419846
铅钡 | SrO | P2O5 | 49 | 0.841780716
铅钡 | SrO | P2O5 | 49未风化点 | 0.96037337
铅钡 | SrO | P2O5 | 50 | 0.9973721489
铅钡 | SrO | P2O5 | 50未风化点 | 0.8960683488
铅钡 | SrO | P2O5 | 51部位1 | 0.890600357
铅钡 | SrO | P2O5 | 51部位2 | 0.8040184073
铅钡 | SrO | P2O5 | 52 | 0.9587007174
铅钡 | SrO | P2O5 | 53未风化点 | 0.9335549607
铅钡 | SrO | P2O5 | 54 | 0.8977791718
铅钡 | SrO | P2O5 | 54严重风化点 | 0.9104280134
铅钡 | SrO | P2O5 | 55 | 0.9903440418
铅钡 | SrO | P2O5 | 56 | 0.9339179258
铅钡 | SrO | P2O5 | 57 | 1
铅钡 | SrO | P2O5 | 58 | 0.8423376146
铅钡 | SrO | SnO2 | 02 | 0.9523033559
铅钡 | SrO | SnO2 | 08 | 0.9111326479
铅钡 | SrO | SnO2 | 08严重风化点 | 0.8774143808
铅钡 | SrO | SnO2 | 11 | 0.9111326479
铅钡 | SrO | SnO2 | 19 | 0.9523033559
铅钡 | SrO | SnO2 | 20 | 1
铅钡 | SrO | SnO2 | 23未风化点 | 0.9199710688
铅钡 | SrO | SnO2 | 24 | 0.8065274151
铅钡 | SrO | SnO2 | 25未风化点 | 0.9499187278
铅钡 | SrO | SnO2 | 26 | 0.8939556805
铅钡 | SrO | SnO2 | 26严重风化点 | 0.8595222006
铅钡 | SrO | SnO2 | 28未风化点 | 0.7512681537
铅钡 | SrO | SnO2 | 29未风化点 | 0.9381725095
铅钡 | SrO | SnO2 | 30部位1 | 0.6499639293
铅钡 | SrO | SnO2 | 30部位2 | 0.6380159924
铅钡 | SrO | SnO2 | 31 | 0.9267132388
铅钡 | SrO | SnO2 | 32 | 1
铅钡 | SrO | SnO2 | 33 | 1
铅钡 | SrO | SnO2 | 34 | 0.9451851204
铅钡 | SrO | SnO2 | 35 | 1
铅钡 | SrO | SnO2 | 36 | 0.9451851204
铅钡 | SrO | SnO2 | 37 | 0.9244548953
铅钡 | SrO | SnO2 | 38 | 0.9024624374
铅钡 | SrO | SnO2 | 39 | 0.8614741036
铅钡 | SrO | SnO2 | 40 | 0.847994039
铅钡 | SrO | SnO2 | 41 | 0.8897621595
铅钡 | SrO | SnO2 | 42未风化点1 | 0.9155305276
铅钡 | SrO | SnO2 | 42未风化点2 | 1
铅钡 | SrO | SnO2 | 43部位1 | 0.8556448103
铅钡 | SrO | SnO2 | 43部位2 | 0.8897621595
铅钡 | SrO | SnO2 | 44未风化点 | 0.9358580394
铅钡 | SrO | SnO2 | 45 | 0.9428359641
铅钡 | SrO | SnO2 | 46 | 0.8981889175
铅钡 | SrO | SnO2 | 47 | 0.8169487683
铅钡 | SrO | SnO2 | 48 | 0.3333333333
铅钡 | SrO | SnO2 | 49 | 0.8918539905
铅钡 | SrO | SnO2 | 49未风化点 | 0.9267132388
铅钡 | SrO | SnO2 | 50 | 0.8518022454
铅钡 | SrO | SnO2 | 50未风化点 | 0.9428359641
铅钡 | SrO | SnO2 | 51部位1 | 0.610353685
铅钡 | SrO | SnO2 | 51部位2 | 1
铅钡 | SrO | SnO2 | 52 | 0.8960672993
铅钡 | SrO | SnO2 | 53未风化点 | 0.9335549607
铅钡 | SrO | SnO2 | 54 | 0.8117046436
铅钡 | SrO | SnO2 | 54严重风化点 | 0.7720569858
铅钡 | SrO | SnO2 | 55 | 1
铅钡 | SrO | SnO2 | 56 | 1
铅钡 | SrO | SnO2 | 57 | 1
铅钡 | SrO | SnO2 | 58 | 0.9404984559
铅钡 | SrO | SO2 | 02 | 0.9523033559
铅钡 | SrO | SO2 | 08 | 0.8344259115
铅钡 | SrO | SO2 | 08严重风化点 | 0.3869297086
铅钡 | SrO | SO2 | 11 | 0.9111326479
铅钡 | SrO | SO2 | 19 | 0.9523033559
铅钡 | SrO | SO2 | 20 | 1
铅钡 | SrO | SO2 | 23未风化点 | 0.9199710688
铅钡 | SrO | SO2 | 24 | 0.8065274151
铅钡 | SrO | SO2 | 25未风化点 | 0.9499187278
铅钡 | SrO | SO2 | 26 | 0.9039817578
铅钡 | SrO | SO2 | 26严重风化点 | 0.3750569881
铅钡 | SrO | SO2 | 28未风化点 | 0.9693369794
铅钡 | SrO | SO2 | 29未风化点 | 0.9381725095
铅钡 | SrO | SO2 | 30部位1 | 0.9155305276
铅钡 | SrO | SO2 | 30部位2 | 0.8876801182
铅钡 | SrO | SO2 | 31 | 0.9267132388
铅钡 | SrO | SO2 | 32 | 1
铅钡 | SrO | SO2 | 33 | 1
铅钡 | SrO | SO2 | 34 | 0.9451851204
铅钡 | SrO | SO2 | 35 | 1
铅钡 | SrO | SO2 | 36 | 0.9451851204
铅钡 | SrO | SO2 | 37 | 0.7473076072
铅钡 | SrO | SO2 | 38 | 0.9024624374
铅钡 | SrO | SO2 | 39 | 0.8614741036
铅钡 | SrO | SO2 | 40 | 0.847994039
铅钡 | SrO | SO2 | 41 | 0.8897621595
铅钡 | SrO | SO2 | 42未风化点1 | 0.9155305276
铅钡 | SrO | SO2 | 42未风化点2 | 1
铅钡 | SrO | SO2 | 43部位1 | 0.8556448103
铅钡 | SrO | SO2 | 43部位2 | 0.8897621595
铅钡 | SrO | SO2 | 44未风化点 | 0.9358580394
铅钡 | SrO | SO2 | 45 | 0.9428359641
铅钡 | SrO | SO2 | 46 | 0.8981889175
铅钡 | SrO | SO2 | 47 | 0.8169487683
铅钡 | SrO | SO2 | 48 | 0.9381725095
铅钡 | SrO | SO2 | 49 | 0.8918539905
铅钡 | SrO | SO2 | 49未风化点 | 0.9267132388
铅钡 | SrO | SO2 | 50 | 0.8518022454
铅钡 | SrO | SO2 | 50未风化点 | 0.9428359641
铅钡 | SrO | SO2 | 51部位1 | 0.9067768179
铅钡 | SrO | SO2 | 51部位2 | 1
铅钡 | SrO | SO2 | 52 | 0.8960672993
铅钡 | SrO | SO2 | 53未风化点 | 0.9335549607
铅钡 | SrO | SO2 | 54 | 0.8117046436
铅钡 | SrO | SO2 | 54严重风化点 | 0.7720569858
铅钡 | SrO | SO2 | 55 | 1
铅钡 | SrO | SO2 | 56 | 1
铅钡 | SrO | SO2 | 57 | 1
铅钡 | SrO | SO2 | 58 | 0.9404984559
铅钡 | SnO2 | SiO2 | 02 | 0.9234716705
铅钡 | SnO2 | SiO2 | 08 | 0.9560197485
铅钡 | SnO2 | SiO2 | 08严重风化点 | 0.9895796321
铅钡 | SnO2 | SiO2 | 11 | 0.9287415674
铅钡 | SnO2 | SiO2 | 19 | 0.9365898166
铅钡 | SnO2 | SiO2 | 20 | 0.9213726628
铅钡 | SnO2 | SiO2 | 23未风化点 | 0.8905779469
铅钡 | SnO2 | SiO2 | 24 | 0.9320038977
铅钡 | SnO2 | SiO2 | 25未风化点 | 0.8963765169
铅钡 | SnO2 | SiO2 | 26 | 0.9567509974
铅钡 | SnO2 | SiO2 | 26严重风化点 | 0.9915744233
铅钡 | SnO2 | SiO2 | 28未风化点 | 0.8363737705
铅钡 | SnO2 | SiO2 | 29未风化点 | 0.8736760953
铅钡 | SnO2 | SiO2 | 30部位1 | 0.6526358268
铅钡 | SnO2 | SiO2 | 30部位2 | 0.6299606435
铅钡 | SnO2 | SiO2 | 31 | 0.8691490318
铅钡 | SnO2 | SiO2 | 32 | 0.8626411538
铅钡 | SnO2 | SiO2 | 33 | 0.8528938495
铅钡 | SnO2 | SiO2 | 34 | 0.9244466754
铅钡 | SnO2 | SiO2 | 35 | 0.8691490318
铅钡 | SnO2 | SiO2 | 36 | 0.9171070737
铅钡 | SnO2 | SiO2 | 37 | 0.8792559678
铅钡 | SnO2 | SiO2 | 38 | 0.930043755
铅钡 | SnO2 | SiO2 | 39 | 0.9434319429
铅钡 | SnO2 | SiO2 | 40 | 0.9632345505
铅钡 | SnO2 | SiO2 | 41 | 0.959539975
铅钡 | SnO2 | SiO2 | 42未风化点1 | 0.8951851431
铅钡 | SnO2 | SiO2 | 42未风化点2 | 0.8950570301
铅钡 | SnO2 | SiO2 | 43部位1 | 0.9724346454
铅钡 | SnO2 | SiO2 | 43部位2 | 0.9527740159
铅钡 | SnO2 | SiO2 | 44未风化点 | 0.8781624817
铅钡 | SnO2 | SiO2 | 45 | 0.8772123042
铅钡 | SnO2 | SiO2 | 46 | 0.888012808
铅钡 | SnO2 | SiO2 | 47 | 0.8946729112
铅钡 | SnO2 | SiO2 | 48 | 0.3474412568
铅钡 | SnO2 | SiO2 | 49 | 0.9382960547
铅钡 | SnO2 | SiO2 | 49未风化点 | 0.8890948646
铅钡 | SnO2 | SiO2 | 50 | 0.9605505205
铅钡 | SnO2 | SiO2 | 50未风化点 | 0.9067547519
铅钡 | SnO2 | SiO2 | 51部位1 | 0.6019224999
铅钡 | SnO2 | SiO2 | 51部位2 | 0.9535003061
铅钡 | SnO2 | SiO2 | 52 | 0.9444699499
铅钡 | SnO2 | SiO2 | 53未风化点 | 0.873048871
铅钡 | SnO2 | SiO2 | 54 | 0.9515728822
铅钡 | SnO2 | SiO2 | 54严重风化点 | 0.96238757
铅钡 | SnO2 | SiO2 | 55 | 0.8993226841
铅钡 | SnO2 | SiO2 | 56 | 0.9375726544
铅钡 | SnO2 | SiO2 | 57 | 0.9451224154
铅钡 | SnO2 | SiO2 | 58 | 0.9350894575
铅钡 | SnO2 | Na2O | 02 | 1
铅钡 | SnO2 | Na2O | 08 | 1
铅钡 | SnO2 | Na2O | 08严重风化点 | 1
铅钡 | SnO2 | Na2O | 11 | 1
铅钡 | SnO2 | Na2O | 19 | 1
铅钡 | SnO2 | Na2O | 20 | 1
铅钡 | SnO2 | Na2O | 23未风化点 | 0.5625717032
铅钡 | SnO2 | Na2O | 24 | 1
铅钡 | SnO2 | Na2O | 25未风化点 | 0.8151382497
铅钡 | SnO2 | Na2O | 26 | 1
铅钡 | SnO2 | Na2O | 26严重风化点 | 1
铅钡 | SnO2 | Na2O | 28未风化点 | 0.7401129944
铅钡 | SnO2 | Na2O | 29未风化点 | 0.9171605859
铅钡 | SnO2 | Na2O | 30部位1 | 0.6208530806
铅钡 | SnO2 | Na2O | 30部位2 | 0.598173516
铅钡 | SnO2 | Na2O | 31 | 1
铅钡 | SnO2 | Na2O | 32 | 1
铅钡 | SnO2 | Na2O | 33 | 1
铅钡 | SnO2 | Na2O | 34 | 1
铅钡 | SnO2 | Na2O | 35 | 1
铅钡 | SnO2 | Na2O | 36 | 0.821051798
铅钡 | SnO2 | Na2O | 37 | 1
铅钡 | SnO2 | Na2O | 38 | 0.8806829558
铅钡 | SnO2 | Na2O | 39 | 1
铅钡 | SnO2 | Na2O | 40 | 1
铅钡 | SnO2 | Na2O | 41 | 1
铅钡 | SnO2 | Na2O | 42未风化点1 | 0.6395791014
铅钡 | SnO2 | Na2O | 42未风化点2 | 0.6419978062
铅钡 | SnO2 | Na2O | 43部位1 | 1
铅钡 | SnO2 | Na2O | 43部位2 | 1
铅钡 | SnO2 | Na2O | 44未风化点 | 0.7689838042
铅钡 | SnO2 | Na2O | 45 | 0.7929288239
铅钡 | SnO2 | Na2O | 46 | 1
铅钡 | SnO2 | Na2O | 47 | 0.6861070276
铅钡 | SnO2 | Na2O | 48 | 0.3422946675
铅钡 | SnO2 | Na2O | 49 | 1
铅钡 | SnO2 | Na2O | 49未风化点 | 1
铅钡 | SnO2 | Na2O | 50 | 1
铅钡 | SnO2 | Na2O | 50未风化点 | 1
铅钡 | SnO2 | Na2O | 51部位1 | 0.5822222222
铅钡 | SnO2 | Na2O | 51部位2 | 1
铅钡 | SnO2 | Na2O | 52 | 0.8930371063
铅钡 | SnO2 | Na2O | 53未风化点 | 0.7701466562
铅钡 | SnO2 | Na2O | 54 | 1
铅钡 | SnO2 | Na2O | 54严重风化点 | 1
铅钡 | SnO2 | Na2O | 55 | 0.7898544613
铅钡 | SnO2 | Na2O | 56 | 1
铅钡 | SnO2 | Na2O | 57 | 1
铅钡 | SnO2 | Na2O | 58 | 1
铅钡 | SnO2 | K2O | 02 | 0.6504088785
铅钡 | SnO2 | K2O | 08 | 1
铅钡 | SnO2 | K2O | 08严重风化点 | 1
铅钡 | SnO2 | K2O | 11 | 0.9029354525
铅钡 | SnO2 | K2O | 19 | 1
铅钡 | SnO2 | K2O | 20 | 0.7334343301
铅钡 | SnO2 | K2O | 23未风化点 | 1
铅钡 | SnO2 | K2O | 24 | 1
铅钡 | SnO2 | K2O | 25未风化点 | 1
铅钡 | SnO2 | K2O | 26 | 1
铅钡 | SnO2 | K2O | 26严重风化点 | 0.8300409989
铅钡 | SnO2 | K2O | 28未风化点 | 0.8209835582
铅钡 | SnO2 | K2O | 29未风化点 | 0.8668742701
铅钡 | SnO2 | K2O | 30部位1 | 0.9000161655
铅钡 | SnO2 | K2O | 30部位2 | 0.598173516
铅钡 | SnO2 | K2O | 31 | 1
铅钡 | SnO2 | K2O | 32 | 0.9029354525
铅钡 | SnO2 | K2O | 33 | 0.9286905755
铅钡 | SnO2 | K2O | 34 | 0.886544586
铅钡 | SnO2 | K2O | 35 | 1
铅钡 | SnO2 | K2O | 36 | 0.9331266236
铅钡 | SnO2 | K2O | 37 | 0.8946649526
铅钡 | SnO2 | K2O | 38 | 1
铅钡 | SnO2 | K2O | 39 | 1
铅钡 | SnO2 | K2O | 40 | 1
铅钡 | SnO2 | K2O | 41 | 0.8161694642
铅钡 | SnO2 | K2O | 42未风化点1 | 0.9286905755
铅钡 | SnO2 | K2O | 42未风化点2 | 0.8480578827
铅钡 | SnO2 | K2O | 43部位1 | 1
铅钡 | SnO2 | K2O | 43部位2 | 1
铅钡 | SnO2 | K2O | 44未风化点 | 0.9071283096
铅钡 | SnO2 | K2O | 45 | 0.9466927393
铅钡 | SnO2 | K2O | 46 | 0.886544586
铅钡 | SnO2 | K2O | 47 | 0.8707381921
铅钡 | SnO2 | K2O | 48 | 0.3525854153
铅钡 | SnO2 | K2O | 49 | 1
铅钡 | SnO2 | K2O | 49未风化点 | 0.8668742701
铅钡 | SnO2 | K2O | 50 | 1
铅钡 | SnO2 | K2O | 50未风化点 | 1
铅钡 | SnO2 | K2O | 51部位1 | 0.5822222222
铅钡 | SnO2 | K2O | 51部位2 | 1
铅钡 | SnO2 | K2O | 52 | 1
铅钡 | SnO2 | K2O | 53未风化点 | 0.9466927393
铅钡 | SnO2 | K2O | 54 | 0.8592483988
铅钡 | SnO2 | K2O | 54严重风化点 | 1
铅钡 | SnO2 | K2O | 55 | 1
铅钡 | SnO2 | K2O | 56 | 1
铅钡 | SnO2 | K2O | 57 | 1
铅钡 | SnO2 | K2O | 58 | 0.8517555267
铅钡 | SnO2 | CaO | 02 | 0.907967777
铅钡 | SnO2 | CaO | 08 | 0.9397538306
铅钡 | SnO2 | CaO | 08严重风化点 | 0.8785958704
铅钡 | SnO2 | CaO | 11 | 0.8680246576
铅钡 | SnO2 | CaO | 19 | 0.8873764671
铅钡 | SnO2 | CaO | 20 | 1
铅钡 | SnO2 | CaO | 23未风化点 | 0.9788008733
铅钡 | SnO2 | CaO | 24 | 0.9800474423
铅钡 | SnO2 | CaO | 25未风化点 | 0.9734355177
铅钡 | SnO2 | CaO | 26 | 0.9412865037
铅钡 | SnO2 | CaO | 26严重风化点 | 0.8846561096
铅钡 | SnO2 | CaO | 28未风化点 | 0.7733348613
铅钡 | SnO2 | CaO | 29未风化点 | 0.8856742868
铅钡 | SnO2 | CaO | 30部位1 | 0.7061170391
铅钡 | SnO2 | CaO | 30部位2 | 0.672000715
铅钡 | SnO2 | CaO | 31 | 0.9351856129
铅钡 | SnO2 | CaO | 32 | 0.9804636711
铅钡 | SnO2 | CaO | 33 | 0.9730252334
铅钡 | SnO2 | CaO | 34 | 0.9673173547
铅钡 | SnO2 | CaO | 35 | 0.9838062734
铅钡 | SnO2 | CaO | 36 | 0.9842257019
铅钡 | SnO2 | CaO | 37 | 0.9628793561
铅钡 | SnO2 | CaO | 38 | 0.9713875489
铅钡 | SnO2 | CaO | 39 | 0.9541244159
铅钡 | SnO2 | CaO | 40 | 0.9250677512
铅钡 | SnO2 | CaO | 41 | 0.8231469115
铅钡 | SnO2 | CaO | 42未风化点1 | 0.9669122104
铅钡 | SnO2 | CaO | 42未风化点2 | 1
铅钡 | SnO2 | CaO | 43部位1 | 0.815010142
铅钡 | SnO2 | CaO | 43部位2 | 0.7829469356
铅钡 | SnO2 | CaO | 44未风化点 | 0.9151664783
铅钡 | SnO2 | CaO | 45 | 0.9648915694
铅钡 | SnO2 | CaO | 46 | 1
铅钡 | SnO2 | CaO | 47 | 0.9636832334
铅钡 | SnO2 | CaO | 48 | 0.3474819412
铅钡 | SnO2 | CaO | 49 | 0.8344531074
铅钡 | SnO2 | CaO | 49未风化点 | 0.9173484006
铅钡 | SnO2 | CaO | 50 | 0.8785958704
铅钡 | SnO2 | CaO | 50未风化点 | 0.8809427375
铅钡 | SnO2 | CaO | 51部位1 | 0.6400065173
铅钡 | SnO2 | CaO | 51部位2 | 0.8181874707
铅钡 | SnO2 | CaO | 52 | 0.9104744047
铅钡 | SnO2 | CaO | 53未风化点 | 0.9673173547
铅钡 | SnO2 | CaO | 54 | 0.8785958704
铅钡 | SnO2 | CaO | 54严重风化点 | 1
铅钡 | SnO2 | CaO | 55 | 0.9533364003
铅钡 | SnO2 | CaO | 56 | 0.9501973117
铅钡 | SnO2 | CaO | 57 | 0.9463024023
铅钡 | SnO2 | CaO | 58 | 0.8686779001
铅钡 | SnO2 | MgO | 02 | 0.8603443013
铅钡 | SnO2 | MgO | 08 | 1
铅钡 | SnO2 | MgO | 08严重风化点 | 1
铅钡 | SnO2 | MgO | 11 | 0.911020331
铅钡 | SnO2 | MgO | 19 | 0.9249301871
铅钡 | SnO2 | MgO | 20 | 1
铅钡 | SnO2 | MgO | 23未风化点 | 0.911020331
铅钡 | SnO2 | MgO | 24 | 1
铅钡 | SnO2 | MgO | 25未风化点 | 1
铅钡 | SnO2 | MgO | 26 | 1
铅钡 | SnO2 | MgO | 26严重风化点 | 1
铅钡 | SnO2 | MgO | 28未风化点 | 0.8240075092
铅钡 | SnO2 | MgO | 29未风化点 | 0.829896071
铅钡 | SnO2 | MgO | 30部位1 | 0.677564416
铅钡 | SnO2 | MgO | 30部位2 | 0.6243763439
铅钡 | SnO2 | MgO | 31 | 0.8909226955
铅钡 | SnO2 | MgO | 32 | 1
铅钡 | SnO2 | MgO | 33 | 0.8790715239
铅钡 | SnO2 | MgO | 34 | 1
铅钡 | SnO2 | MgO | 35 | 1
铅钡 | SnO2 | MgO | 36 | 1
铅钡 | SnO2 | MgO | 37 | 1
铅钡 | SnO2 | MgO | 38 | 1
铅钡 | SnO2 | MgO | 39 | 1
铅钡 | SnO2 | MgO | 40 | 1
铅钡 | SnO2 | MgO | 41 | 0.7269822778
铅钡 | SnO2 | MgO | 42未风化点1 | 0.8696071004
铅钡 | SnO2 | MgO | 42未风化点2 | 0.8623856075
铅钡 | SnO2 | MgO | 43部位1 | 0.8909226955
铅钡 | SnO2 | MgO | 43部位2 | 0.8844190966
铅钡 | SnO2 | MgO | 44未风化点 | 1
铅钡 | SnO2 | MgO | 45 | 0.9076079933
铅钡 | SnO2 | MgO | 46 | 0.8131855408
铅钡 | SnO2 | MgO | 47 | 0.9225824551
铅钡 | SnO2 | MgO | 48 | 0.3586605487
铅钡 | SnO2 | MgO | 49 | 0.8317952877
铅钡 | SnO2 | MgO | 49未风化点 | 0.8583126361
铅钡 | SnO2 | MgO | 50 | 0.9392713927
铅钡 | SnO2 | MgO | 50未风化点 | 0.9308521273
铅钡 | SnO2 | MgO | 51部位1 | 0.6435601736
铅钡 | SnO2 | MgO | 51部位2 | 0.8337032171
铅钡 | SnO2 | MgO | 52 | 0.9296616805
铅钡 | SnO2 | MgO | 53未风化点 | 0.8644366234
铅钡 | SnO2 | MgO | 54 | 0.8502810309
铅钡 | SnO2 | MgO | 54严重风化点 | 0.867531505
铅钡 | SnO2 | MgO | 55 | 1
铅钡 | SnO2 | MgO | 56 | 1
铅钡 | SnO2 | MgO | 57 | 1
铅钡 | SnO2 | MgO | 58 | 0.9019772173
铅钡 | SnO2 | Al2O3 | 02 | 0.878167465
铅钡 | SnO2 | Al2O3 | 08 | 0.9685754147
铅钡 | SnO2 | Al2O3 | 08严重风化点 | 0.9738280211
铅钡 | SnO2 | Al2O3 | 11 | 0.9388522016
铅钡 | SnO2 | Al2O3 | 19 | 0.9204399593
铅钡 | SnO2 | Al2O3 | 20 | 0.8834268783
铅钡 | SnO2 | Al2O3 | 23未风化点 | 0.9667616783
铅钡 | SnO2 | Al2O3 | 24 | 0.962929953
铅钡 | SnO2 | Al2O3 | 25未风化点 | 0.9560203224
铅钡 | SnO2 | Al2O3 | 26 | 0.9833340365
铅钡 | SnO2 | Al2O3 | 26严重风化点 | 0.9722233808
铅钡 | SnO2 | Al2O3 | 28未风化点 | 0.80817977
铅钡 | SnO2 | Al2O3 | 29未风化点 | 0.7422799544
铅钡 | SnO2 | Al2O3 | 30部位1 | 0.664290868
铅钡 | SnO2 | Al2O3 | 30部位2 | 0.6335942044
铅钡 | SnO2 | Al2O3 | 31 | 0.9299735213
铅钡 | SnO2 | Al2O3 | 32 | 0.9459481396
铅钡 | SnO2 | Al2O3 | 33 | 0.9461648429
铅钡 | SnO2 | Al2O3 | 34 | 0.962256917
铅钡 | SnO2 | Al2O3 | 35 | 0.966309305
铅钡 | SnO2 | Al2O3 | 36 | 0.9627055031
铅钡 | SnO2 | Al2O3 | 37 | 0.9382123917
铅钡 | SnO2 | Al2O3 | 38 | 0.9414201915
铅钡 | SnO2 | Al2O3 | 39 | 0.9880387846
铅钡 | SnO2 | Al2O3 | 40 | 0.9892220143
铅钡 | SnO2 | Al2O3 | 41 | 0.9253894736
铅钡 | SnO2 | Al2O3 | 42未风化点1 | 0.9212611983
铅钡 | SnO2 | Al2O3 | 42未风化点2 | 0.8794764387
铅钡 | SnO2 | Al2O3 | 43部位1 | 0.9483373489
铅钡 | SnO2 | Al2O3 | 43部位2 | 0.9237337316
铅钡 | SnO2 | Al2O3 | 44未风化点 | 0.7649641872
铅钡 | SnO2 | Al2O3 | 45 | 0.892012772
铅钡 | SnO2 | Al2O3 | 46 | 0.8960768962
铅钡 | SnO2 | Al2O3 | 47 | 0.9310216913
铅钡 | SnO2 | Al2O3 | 48 | 0.3746011848
铅钡 | SnO2 | Al2O3 | 49 | 0.8847515898
铅钡 | SnO2 | Al2O3 | 49未风化点 | 0.8640217771
铅钡 | SnO2 | Al2O3 | 50 | 0.9566846595
铅钡 | SnO2 | Al2O3 | 50未风化点 | 0.9084945478
铅钡 | SnO2 | Al2O3 | 51部位1 | 0.6287552164
铅钡 | SnO2 | Al2O3 | 51部位2 | 0.9427094616
铅钡 | SnO2 | Al2O3 | 52 | 0.9726813096
铅钡 | SnO2 | Al2O3 | 53未风化点 | 0.8720487061
铅钡 | SnO2 | Al2O3 | 54 | 0.9086944288
铅钡 | SnO2 | Al2O3 | 54严重风化点 | 0.918801866
铅钡 | SnO2 | Al2O3 | 55 | 0.9660832771
铅钡 | SnO2 | Al2O3 | 56 | 0.9571280641
铅钡 | SnO2 | Al2O3 | 57 | 0.9498640487
铅钡 | SnO2 | Al2O3 | 58 | 0.9214667371
铅钡 | SnO2 | Fe2O3 | 02 | 0.7988441412
铅钡 | SnO2 | Fe2O3 | 08 | 1
铅钡 | SnO2 | Fe2O3 | 08严重风化点 | 1
铅钡 | SnO2 | Fe2O3 | 11 | 1
铅钡 | SnO2 | Fe2O3 | 19 | 0.8474168954
铅钡 | SnO2 | Fe2O3 | 20 | 0.8302715025
铅钡 | SnO2 | Fe2O3 | 23未风化点 | 1
铅钡 | SnO2 | Fe2O3 | 24 | 1
铅钡 | SnO2 | Fe2O3 | 25未风化点 | 0.8265552118
铅钡 | SnO2 | Fe2O3 | 26 | 1
铅钡 | SnO2 | Fe2O3 | 26严重风化点 | 1
铅钡 | SnO2 | Fe2O3 | 28未风化点 | 0.7718200283
铅钡 | SnO2 | Fe2O3 | 29未风化点 | 0.9011780721
铅钡 | SnO2 | Fe2O3 | 30部位1 | 0.7554699864
铅钡 | SnO2 | Fe2O3 | 30部位2 | 0.7687507075
铅钡 | SnO2 | Fe2O3 | 31 | 0.6167514326
铅钡 | SnO2 | Fe2O3 | 32 | 0.8807616195
铅钡 | SnO2 | Fe2O3 | 33 | 1
铅钡 | SnO2 | Fe2O3 | 34 | 0.9401773911
铅钡 | SnO2 | Fe2O3 | 35 | 0.977502995
铅钡 | SnO2 | Fe2O3 | 36 | 0.9584769415
铅钡 | SnO2 | Fe2O3 | 37 | 1
铅钡 | SnO2 | Fe2O3 | 38 | 0.9622226691
铅钡 | SnO2 | Fe2O3 | 39 | 1
铅钡 | SnO2 | Fe2O3 | 40 | 0.9749226608
铅钡 | SnO2 | Fe2O3 | 41 | 0.8049378279
铅钡 | SnO2 | Fe2O3 | 42未风化点1 | 1
铅钡 | SnO2 | Fe2O3 | 42未风化点2 | 1
铅钡 | SnO2 | Fe2O3 | 43部位1 | 0.9067091056
铅钡 | SnO2 | Fe2O3 | 43部位2 | 0.8416236227
铅钡 | SnO2 | Fe2O3 | 44未风化点 | 0.905597474
铅钡 | SnO2 | Fe2O3 | 45 | 1
铅钡 | SnO2 | Fe2O3 | 46 | 1
铅钡 | SnO2 | Fe2O3 | 47 | 1
铅钡 | SnO2 | Fe2O3 | 48 | 0.3495821958
铅钡 | SnO2 | Fe2O3 | 49 | 0.7294244422
铅钡 | SnO2 | Fe2O3 | 49未风化点 | 0.8532904763
铅钡 | SnO2 | Fe2O3 | 50 | 0.9572348378
铅钡 | SnO2 | Fe2O3 | 50未风化点 | 1
铅钡 | SnO2 | Fe2O3 | 51部位1 | 0.6424861137
铅钡 | SnO2 | Fe2O3 | 51部位2 | 0.9461991038
铅钡 | SnO2 | Fe2O3 | 52 | 0.9698026461
铅钡 | SnO2 | Fe2O3 | 53未风化点 | 1
铅钡 | SnO2 | Fe2O3 | 54 | 1
铅钡 | SnO2 | Fe2O3 | 54严重风化点 | 1
铅钡 | SnO2 | Fe2O3 | 55 | 1
铅钡 | SnO2 | Fe2O3 | 56 | 1
铅钡 | SnO2 | Fe2O3 | 57 | 1
铅钡 | SnO2 | Fe2O3 | 58 | 0.8957141094
铅钡 | SnO2 | CuO | 02 | 0.9878656874
铅钡 | SnO2 | CuO | 08 | 0.6703280219
铅钡 | SnO2 | CuO | 08严重风化点 | 0.8708182665
铅钡 | SnO2 | CuO | 11 | 0.8110882543
铅钡 | SnO2 | CuO | 19 | 0.8577613787
铅钡 | SnO2 | CuO | 20 | 0.8157771963
铅钡 | SnO2 | CuO | 23未风化点 | 0.8762255436
铅钡 | SnO2 | CuO | 24 | 0.7144481356
铅钡 | SnO2 | CuO | 25未风化点 | 0.949746133
铅钡 | SnO2 | CuO | 26 | 0.6669485904
铅钡 | SnO2 | CuO | 26严重风化点 | 0.8546443675
铅钡 | SnO2 | CuO | 28未风化点 | 0.7487526065
铅钡 | SnO2 | CuO | 29未风化点 | 0.9662205992
铅钡 | SnO2 | CuO | 30部位1 | 0.6208530806
铅钡 | SnO2 | CuO | 30部位2 | 0.598173516
铅钡 | SnO2 | CuO | 31 | 0.9796360802
铅钡 | SnO2 | CuO | 32 | 0.9948300599
铅钡 | SnO2 | CuO | 33 | 0.9782777913
铅钡 | SnO2 | CuO | 34 | 0.9334122453
铅钡 | SnO2 | CuO | 35 | 0.9924977172
铅钡 | SnO2 | CuO | 36 | 0.96887422
铅钡 | SnO2 | CuO | 37 | 0.8755006966
铅钡 | SnO2 | CuO | 38 | 0.9666618594
铅钡 | SnO2 | CuO | 39 | 0.9600849865
铅钡 | SnO2 | CuO | 40 | 1
铅钡 | SnO2 | CuO | 41 | 0.9911035536
铅钡 | SnO2 | CuO | 42未风化点1 | 0.8879885184
铅钡 | SnO2 | CuO | 42未风化点2 | 0.8861297786
铅钡 | SnO2 | CuO | 43部位1 | 0.7982414354
铅钡 | SnO2 | CuO | 43部位2 | 0.9334122453
铅钡 | SnO2 | CuO | 44未风化点 | 0.9800896817
铅钡 | SnO2 | CuO | 45 | 0.975572482
铅钡 | SnO2 | CuO | 46 | 0.9648992322
铅钡 | SnO2 | CuO | 47 | 0.9702065039
铅钡 | SnO2 | CuO | 48 | 0.3333333333
铅钡 | SnO2 | CuO | 49 | 0.9679880617
铅钡 | SnO2 | CuO | 49未风化点 | 0.9791828983
铅钡 | SnO2 | CuO | 50 | 0.9493201775
铅钡 | SnO2 | CuO | 50未风化点 | 0.9679880617
铅钡 | SnO2 | CuO | 51部位1 | 0.6050216633
铅钡 | SnO2 | CuO | 51部位2 | 0.9657797416
铅钡 | SnO2 | CuO | 52 | 0.9679880617
铅钡 | SnO2 | CuO | 53未风化点 | 0.9751230512
铅钡 | SnO2 | CuO | 54 | 0.9622673111
铅钡 | SnO2 | CuO | 54严重风化点 | 0.9404625494
铅钡 | SnO2 | CuO | 55 | 0.9609567274
铅钡 | SnO2 | CuO | 56 | 0.964020327
铅钡 | SnO2 | CuO | 57 | 0.9480446006
铅钡 | SnO2 | CuO | 58 | 0.8711766745
铅钡 | SnO2 | PbO | 02 | 0.8878693222
铅钡 | SnO2 | PbO | 08 | 0.929051805
铅钡 | SnO2 | PbO | 08严重风化点 | 0.9204673654
铅钡 | SnO2 | PbO | 11 | 0.936675177
铅钡 | SnO2 | PbO | 19 | 0.8976525124
铅钡 | SnO2 | PbO | 20 | 0.9758352817
铅钡 | SnO2 | PbO | 23未风化点 | 0.9567431091
铅钡 | SnO2 | PbO | 24 | 0.9279957999
铅钡 | SnO2 | PbO | 25未风化点 | 0.9217098402
铅钡 | SnO2 | PbO | 26 | 0.9271023698
铅钡 | SnO2 | PbO | 26严重风化点 | 0.9262106583
铅钡 | SnO2 | PbO | 28未风化点 | 0.7659863125
铅钡 | SnO2 | PbO | 29未风化点 | 0.9682624488
铅钡 | SnO2 | PbO | 30部位1 | 0.6638978053
铅钡 | SnO2 | PbO | 30部位2 | 0.6364297131
铅钡 | SnO2 | PbO | 31 | 0.957792307
铅钡 | SnO2 | PbO | 32 | 0.9500150023
铅钡 | SnO2 | PbO | 33 | 0.9587458971
铅钡 | SnO2 | PbO | 34 | 0.8897203268
铅钡 | SnO2 | PbO | 35 | 0.944543455
铅钡 | SnO2 | PbO | 36 | 0.9002561588
铅钡 | SnO2 | PbO | 37 | 0.9561098248
铅钡 | SnO2 | PbO | 38 | 0.8839405916
铅钡 | SnO2 | PbO | 39 | 0.8602116545
铅钡 | SnO2 | PbO | 40 | 0.8424967622
铅钡 | SnO2 | PbO | 41 | 0.8948719365
铅钡 | SnO2 | PbO | 42未风化点1 | 0.9449474731
铅钡 | SnO2 | PbO | 42未风化点2 | 0.9491506508
铅钡 | SnO2 | PbO | 43部位1 | 0.8625429124
铅钡 | SnO2 | PbO | 43部位2 | 0.8935306142
铅钡 | SnO2 | PbO | 44未风化点 | 0.9650280123
铅钡 | SnO2 | PbO | 45 | 0.9591621591
铅钡 | SnO2 | PbO | 46 | 0.937002352
铅钡 | SnO2 | PbO | 47 | 0.9366518161
铅钡 | SnO2 | PbO | 48 | 0.3380469496
铅钡 | SnO2 | PbO | 49 | 0.9165809645
铅钡 | SnO2 | PbO | 49未风化点 | 0.9422447688
铅钡 | SnO2 | PbO | 50 | 0.8951278831
铅钡 | SnO2 | PbO | 50未风化点 | 0.9246372099
铅钡 | SnO2 | PbO | 51部位1 | 0.6209598044
铅钡 | SnO2 | PbO | 51部位2 | 0.879737253
铅钡 | SnO2 | PbO | 52 | 0.8878903131
铅钡 | SnO2 | PbO | 53未风化点 | 0.9649040423
铅钡 | SnO2 | PbO | 54 | 0.8713280629
铅钡 | SnO2 | PbO | 54严重风化点 | 0.8653053162
铅钡 | SnO2 | PbO | 55 | 0.9194082655
铅钡 | SnO2 | PbO | 56 | 0.9010337152
铅钡 | SnO2 | PbO | 57 | 0.8927871711
铅钡 | SnO2 | PbO | 58 | 0.9051598384
铅钡 | SnO2 | BaO | 02 | 1
铅钡 | SnO2 | BaO | 08 | 0.7909172797
铅钡 | SnO2 | BaO | 08严重风化点 | 0.7941605586
铅钡 | SnO2 | BaO | 11 | 0.8899407829
铅钡 | SnO2 | BaO | 19 | 0.956675503
铅钡 | SnO2 | BaO | 20 | 0.8337882328
铅钡 | SnO2 | BaO | 23未风化点 | 0.9087669284
铅钡 | SnO2 | BaO | 24 | 0.8183099254
铅钡 | SnO2 | BaO | 25未风化点 | 0.9467090726
铅钡 | SnO2 | BaO | 26 | 0.7855528723
铅钡 | SnO2 | BaO | 26严重风化点 | 0.7691857723
铅钡 | SnO2 | BaO | 28未风化点 | 0.7593317855
铅钡 | SnO2 | BaO | 29未风化点 | 0.9831068035
铅钡 | SnO2 | BaO | 30部位1 | 0.656346901
铅钡 | SnO2 | BaO | 30部位2 | 0.6312551987
铅钡 | SnO2 | BaO | 31 | 0.971864986
铅钡 | SnO2 | BaO | 32 | 0.9603305955
铅钡 | SnO2 | BaO | 33 | 0.970826726
铅钡 | SnO2 | BaO | 34 | 0.9219583578
铅钡 | SnO2 | BaO | 35 | 0.954125743
铅钡 | SnO2 | BaO | 36 | 0.9160248469
铅钡 | SnO2 | BaO | 37 | 0.9195184929
铅钡 | SnO2 | BaO | 38 | 0.9234718122
铅钡 | SnO2 | BaO | 39 | 0.9424043638
铅钡 | SnO2 | BaO | 40 | 0.9464057051
铅钡 | SnO2 | BaO | 41 | 0.9236884257
铅钡 | SnO2 | BaO | 42未风化点1 | 0.9185890126
铅钡 | SnO2 | BaO | 42未风化点2 | 0.9156698445
铅钡 | SnO2 | BaO | 43部位1 | 0.9418784128
铅钡 | SnO2 | BaO | 43部位2 | 0.973145897
铅钡 | SnO2 | BaO | 44未风化点 | 0.9576836995
铅钡 | SnO2 | BaO | 45 | 0.9151024127
铅钡 | SnO2 | BaO | 46 | 0.921526853
铅钡 | SnO2 | BaO | 47 | 0.9275320896
铅钡 | SnO2 | BaO | 48 | 0.3403534012
铅钡 | SnO2 | BaO | 49 | 0.9509001845
铅钡 | SnO2 | BaO | 49未风化点 | 0.9657474669
铅钡 | SnO2 | BaO | 50 | 0.8926979596
铅钡 | SnO2 | BaO | 50未风化点 | 0.9499825982
铅钡 | SnO2 | BaO | 51部位1 | 0.6090570857
铅钡 | SnO2 | BaO | 51部位2 | 1
铅钡 | SnO2 | BaO | 52 | 0.931848686
铅钡 | SnO2 | BaO | 53未风化点 | 0.929283159
铅钡 | SnO2 | BaO | 54 | 0.9437595102
铅钡 | SnO2 | BaO | 54严重风化点 | 1
铅钡 | SnO2 | BaO | 55 | 0.9369481572
铅钡 | SnO2 | BaO | 56 | 0.8843447906
铅钡 | SnO2 | BaO | 57 | 0.872265069
铅钡 | SnO2 | BaO | 58 | 0.93910811
铅钡 | SnO2 | P2O5 | 02 | 0.9121768944
铅钡 | SnO2 | P2O5 | 08 | 0.9117283184
铅钡 | SnO2 | P2O5 | 08严重风化点 | 0.8306447619
铅钡 | SnO2 | P2O5 | 11 | 0.7981054401
铅钡 | SnO2 | P2O5 | 19 | 0.8076667339
铅钡 | SnO2 | P2O5 | 20 | 0.8657479773
铅钡 | SnO2 | P2O5 | 23未风化点 | 1
铅钡 | SnO2 | P2O5 | 24 | 0.9962385708
铅钡 | SnO2 | P2O5 | 25未风化点 | 0.9949020516
铅钡 | SnO2 | P2O5 | 26 | 0.9221584632
铅钡 | SnO2 | P2O5 | 26严重风化点 | 0.8599254466
铅钡 | SnO2 | P2O5 | 28未风化点 | 0.7558022027
铅钡 | SnO2 | P2O5 | 29未风化点 | 0.9890637196
铅钡 | SnO2 | P2O5 | 30部位1 | 0.6208530806
铅钡 | SnO2 | P2O5 | 30部位2 | 0.6120963482
铅钡 | SnO2 | P2O5 | 31 | 0.958139421
铅钡 | SnO2 | P2O5 | 32 | 0.9954362287
铅钡 | SnO2 | P2O5 | 33 | 0.9965063056
铅钡 | SnO2 | P2O5 | 34 | 0.9909139242
铅钡 | SnO2 | P2O5 | 35 | 0.9887999686
铅钡 | SnO2 | P2O5 | 36 | 0.9981157416
铅钡 | SnO2 | P2O5 | 37 | 0.9621171773
铅钡 | SnO2 | P2O5 | 38 | 0.9872204115
铅钡 | SnO2 | P2O5 | 39 | 0.9696651885
铅钡 | SnO2 | P2O5 | 40 | 0.954440031
铅钡 | SnO2 | P2O5 | 41 | 0.8325097074
铅钡 | SnO2 | P2O5 | 42未风化点1 | 0.9978471414
铅钡 | SnO2 | P2O5 | 42未风化点2 | 1
铅钡 | SnO2 | P2O5 | 43部位1 | 1
铅钡 | SnO2 | P2O5 | 43部位2 | 0.742936745
铅钡 | SnO2 | P2O5 | 44未风化点 | 1
铅钡 | SnO2 | P2O5 | 45 | 1
铅钡 | SnO2 | P2O5 | 46 | 0.994635178
铅钡 | SnO2 | P2O5 | 47 | 0.9973103743
铅钡 | SnO2 | P2O5 | 48 | 0.3366624392
铅钡 | SnO2 | P2O5 | 49 | 0.7696134444
铅钡 | SnO2 | P2O5 | 49未风化点 | 0.8956519086
铅钡 | SnO2 | P2O5 | 50 | 0.853983985
铅钡 | SnO2 | P2O5 | 50未风化点 | 0.853983985
铅钡 | SnO2 | P2O5 | 51部位1 | 0.6670624438
铅钡 | SnO2 | P2O5 | 51部位2 | 0.8090765853
铅钡 | SnO2 | P2O5 | 52 | 0.8665572786
铅钡 | SnO2 | P2O5 | 53未风化点 | 1
铅钡 | SnO2 | P2O5 | 54 | 0.8973859922
铅钡 | SnO2 | P2O5 | 54严重风化点 | 0.7240767615
铅钡 | SnO2 | P2O5 | 55 | 0.9906491856
铅钡 | SnO2 | P2O5 | 56 | 0.9358907938
铅钡 | SnO2 | P2O5 | 57 | 1
铅钡 | SnO2 | P2O5 | 58 | 0.8048617204
铅钡 | SnO2 | SrO | 02 | 0.9537545103
铅钡 | SnO2 | SrO | 08 | 0.9137229234
铅钡 | SnO2 | SrO | 08严重风化点 | 0.8808589514
铅钡 | SnO2 | SrO | 11 | 0.9137229234
铅钡 | SnO2 | SrO | 19 | 0.9537545103
铅钡 | SnO2 | SrO | 20 | 1
铅钡 | SnO2 | SrO | 23未风化点 | 0.922325687
铅钡 | SnO2 | SrO | 24 | 0.811536016
铅钡 | SnO2 | SrO | 25未风化点 | 0.951438734
铅钡 | SnO2 | SrO | 26 | 0.8969900203
铅钡 | SnO2 | SrO | 26严重风化点 | 0.8633912522
铅钡 | SnO2 | SrO | 28未风化点 | 0.7572767804
铅钡 | SnO2 | SrO | 29未风化点 | 0.9400265146
铅钡 | SnO2 | SrO | 30部位1 | 0.6573034535
铅钡 | SnO2 | SrO | 30部位2 | 0.6454693889
铅钡 | SnO2 | SrO | 31 | 0.9288848225
铅钡 | SnO2 | SrO | 32 | 1
铅钡 | SnO2 | SrO | 33 | 1
铅钡 | SnO2 | SrO | 34 | 0.9468407554
铅钡 | SnO2 | SrO | 35 | 1
铅钡 | SnO2 | SrO | 36 | 0.9468407554
铅钡 | SnO2 | SrO | 37 | 0.9266881029
铅钡 | SnO2 | SrO | 38 | 0.905279157
铅钡 | SnO2 | SrO | 39 | 0.8652978208
铅钡 | SnO2 | SrO | 40 | 0.8521259752
铅钡 | SnO2 | SrO | 41 | 0.8929021168
铅钡 | SnO2 | SrO | 42未风化点1 | 0.9180041512
铅钡 | SnO2 | SrO | 42未风化点2 | 1
铅钡 | SnO2 | SrO | 43部位1 | 0.8596032097
铅钡 | SnO2 | SrO | 43部位2 | 0.8929021168
铅钡 | SnO2 | SrO | 44未风化点 | 0.9377768448
铅钡 | SnO2 | SrO | 45 | 0.9445583913
铅钡 | SnO2 | SrO | 46 | 0.9011155266
铅钡 | SnO2 | SrO | 47 | 0.8217472085
铅钡 | SnO2 | SrO | 48 | 0.3405762296
铅钡 | SnO2 | SrO | 49 | 0.8949414004
铅钡 | SnO2 | SrO | 49未风化点 | 0.9288848225
铅钡 | SnO2 | SrO | 50 | 0.8558482613
铅钡 | SnO2 | SrO | 50未风化点 | 0.9445583913
铅钡 | SnO2 | SrO | 51部位1 | 0.6180356673
铅钡 | SnO2 | SrO | 51部位2 | 1
铅钡 | SnO2 | SrO | 52 | 0.8990480407
铅钡 | SnO2 | SrO | 53未风化点 | 0.935537917
铅钡 | SnO2 | SrO | 54 | 0.8166096923
铅钡 | SnO2 | SrO | 54严重风化点 | 0.7777120075
铅钡 | SnO2 | SrO | 55 | 1
铅钡 | SnO2 | SrO | 56 | 1
铅钡 | SnO2 | SrO | 57 | 1
铅钡 | SnO2 | SrO | 58 | 0.942287004
铅钡 | SnO2 | SO2 | 02 | 1
铅钡 | SnO2 | SO2 | 08 | 0.7772891243
铅钡 | SnO2 | SO2 | 08严重风化点 | 0.3746496269
铅钡 | SnO2 | SO2 | 11 | 1
铅钡 | SnO2 | SO2 | 19 | 1
铅钡 | SnO2 | SO2 | 20 | 1
铅钡 | SnO2 | SO2 | 23未风化点 | 1
铅钡 | SnO2 | SO2 | 24 | 1
铅钡 | SnO2 | SO2 | 25未风化点 | 1
铅钡 | SnO2 | SO2 | 26 | 0.8212417077
铅钡 | SnO2 | SO2 | 26严重风化点 | 0.3608373969
铅钡 | SnO2 | SO2 | 28未风化点 | 0.7401129944
铅钡 | SnO2 | SO2 | 29未风化点 | 1
铅钡 | SnO2 | SO2 | 30部位1 | 0.6208530806
铅钡 | SnO2 | SO2 | 30部位2 | 0.598173516
铅钡 | SnO2 | SO2 | 31 | 1
铅钡 | SnO2 | SO2 | 32 | 1
铅钡 | SnO2 | SO2 | 33 | 1
铅钡 | SnO2 | SO2 | 34 | 1
铅钡 | SnO2 | SO2 | 35 | 1
铅钡 | SnO2 | SO2 | 36 | 1
铅钡 | SnO2 | SO2 | 37 | 0.7110037984
铅钡 | SnO2 | SO2 | 38 | 1
铅钡 | SnO2 | SO2 | 39 | 1
铅钡 | SnO2 | SO2 | 40 | 1
铅钡 | SnO2 | SO2 | 41 | 1
铅钡 | SnO2 | SO2 | 42未风化点1 | 1
铅钡 | SnO2 | SO2 | 42未风化点2 | 1
铅钡 | SnO2 | SO2 | 43部位1 | 1
铅钡 | SnO2 | SO2 | 43部位2 | 1
铅钡 | SnO2 | SO2 | 44未风化点 | 1
铅钡 | SnO2 | SO2 | 45 | 1
铅钡 | SnO2 | SO2 | 46 | 1
铅钡 | SnO2 | SO2 | 47 | 1
铅钡 | SnO2 | SO2 | 48 | 0.3333333333
铅钡 | SnO2 | SO2 | 49 | 1
铅钡 | SnO2 | SO2 | 49未风化点 | 1
铅钡 | SnO2 | SO2 | 50 | 1
铅钡 | SnO2 | SO2 | 50未风化点 | 1
铅钡 | SnO2 | SO2 | 51部位1 | 0.5822222222
铅钡 | SnO2 | SO2 | 51部位2 | 1
铅钡 | SnO2 | SO2 | 52 | 1
铅钡 | SnO2 | SO2 | 53未风化点 | 1
铅钡 | SnO2 | SO2 | 54 | 1
铅钡 | SnO2 | SO2 | 54严重风化点 | 1
铅钡 | SnO2 | SO2 | 55 | 1
铅钡 | SnO2 | SO2 | 56 | 1
铅钡 | SnO2 | SO2 | 57 | 1
铅钡 | SnO2 | SO2 | 58 | 1
铅钡 | SO2 | SiO2 | 02 | 0.9234716705
铅钡 | SO2 | SiO2 | 08 | 0.8061141691
铅钡 | SO2 | SiO2 | 08严重风化点 | 0.3761335098
铅钡 | SO2 | SiO2 | 11 | 0.9287415674
铅钡 | SO2 | SiO2 | 19 | 0.9365898166
铅钡 | SO2 | SiO2 | 20 | 0.9213726628
铅钡 | SO2 | SiO2 | 23未风化点 | 0.8905779469
铅钡 | SO2 | SiO2 | 24 | 0.9320038977
铅钡 | SO2 | SiO2 | 25未风化点 | 0.8963765169
铅钡 | SO2 | SiO2 | 26 | 0.8529044518
铅钡 | SO2 | SiO2 | 26严重风化点 | 0.3619471619
铅钡 | SO2 | SiO2 | 28未风化点 | 0.8654207163
铅钡 | SO2 | SiO2 | 29未风化点 | 0.8736760953
铅钡 | SO2 | SiO2 | 30部位1 | 0.9272662279
铅钡 | SO2 | SiO2 | 30部位2 | 0.9222072345
铅钡 | SO2 | SiO2 | 31 | 0.8691490318
铅钡 | SO2 | SiO2 | 32 | 0.8626411538
铅钡 | SO2 | SiO2 | 33 | 0.8528938495
铅钡 | SO2 | SiO2 | 34 | 0.9244466754
铅钡 | SO2 | SiO2 | 35 | 0.8691490318
铅钡 | SO2 | SiO2 | 36 | 0.9171070737
铅钡 | SO2 | SiO2 | 37 | 0.7879369921
铅钡 | SO2 | SiO2 | 38 | 0.930043755
铅钡 | SO2 | SiO2 | 39 | 0.9434319429
铅钡 | SO2 | SiO2 | 40 | 0.9632345505
铅钡 | SO2 | SiO2 | 41 | 0.959539975
铅钡 | SO2 | SiO2 | 42未风化点1 | 0.8951851431
铅钡 | SO2 | SiO2 | 42未风化点2 | 0.8950570301
铅钡 | SO2 | SiO2 | 43部位1 | 0.9724346454
铅钡 | SO2 | SiO2 | 43部位2 | 0.9527740159
铅钡 | SO2 | SiO2 | 44未风化点 | 0.8781624817
铅钡 | SO2 | SiO2 | 45 | 0.8772123042
铅钡 | SO2 | SiO2 | 46 | 0.888012808
铅钡 | SO2 | SiO2 | 47 | 0.8946729112
铅钡 | SO2 | SiO2 | 48 | 0.8914120883
铅钡 | SO2 | SiO2 | 49 | 0.9382960547
铅钡 | SO2 | SiO2 | 49未风化点 | 0.8890948646
铅钡 | SO2 | SiO2 | 50 | 0.9605505205
铅钡 | SO2 | SiO2 | 50未风化点 | 0.9067547519
铅钡 | SO2 | SiO2 | 51部位1 | 0.9467780047
铅钡 | SO2 | SiO2 | 51部位2 | 0.9535003061
铅钡 | SO2 | SiO2 | 52 | 0.9444699499
铅钡 | SO2 | SiO2 | 53未风化点 | 0.873048871
铅钡 | SO2 | SiO2 | 54 | 0.9515728822
铅钡 | SO2 | SiO2 | 54严重风化点 | 0.96238757
铅钡 | SO2 | SiO2 | 55 | 0.8993226841
铅钡 | SO2 | SiO2 | 56 | 0.9375726544
铅钡 | SO2 | SiO2 | 57 | 0.9451224154
铅钡 | SO2 | SiO2 | 58 | 0.9350894575
铅钡 | SO2 | Na2O | 02 | 1
铅钡 | SO2 | Na2O | 08 | 0.7772891243
铅钡 | SO2 | Na2O | 08严重风化点 | 0.3746496269
铅钡 | SO2 | Na2O | 11 | 1
铅钡 | SO2 | Na2O | 19 | 1
铅钡 | SO2 | Na2O | 20 | 1
铅钡 | SO2 | Na2O | 23未风化点 | 0.5625717032
铅钡 | SO2 | Na2O | 24 | 1
铅钡 | SO2 | Na2O | 25未风化点 | 0.8151382497
铅钡 | SO2 | Na2O | 26 | 0.8212417077
铅钡 | SO2 | Na2O | 26严重风化点 | 0.3608373969
铅钡 | SO2 | Na2O | 28未风化点 | 1
铅钡 | SO2 | Na2O | 29未风化点 | 0.9171605859
铅钡 | SO2 | Na2O | 30部位1 | 1
铅钡 | SO2 | Na2O | 30部位2 | 1
铅钡 | SO2 | Na2O | 31 | 1
铅钡 | SO2 | Na2O | 32 | 1
铅钡 | SO2 | Na2O | 33 | 1
铅钡 | SO2 | Na2O | 34 | 1
铅钡 | SO2 | Na2O | 35 | 1
铅钡 | SO2 | Na2O | 36 | 0.821051798
铅钡 | SO2 | Na2O | 37 | 0.7110037984
铅钡 | SO2 | Na2O | 38 | 0.8806829558
铅钡 | SO2 | Na2O | 39 | 1
铅钡 | SO2 | Na2O | 40 | 1
铅钡 | SO2 | Na2O | 41 | 1
铅钡 | SO2 | Na2O | 42未风化点1 | 0.6395791014
铅钡 | SO2 | Na2O | 42未风化点2 | 0.6419978062
铅钡 | SO2 | Na2O | 43部位1 | 1
铅钡 | SO2 | Na2O | 43部位2 | 1
铅钡 | SO2 | Na2O | 44未风化点 | 0.7689838042
铅钡 | SO2 | Na2O | 45 | 0.7929288239
铅钡 | SO2 | Na2O | 46 | 1
铅钡 | SO2 | Na2O | 47 | 0.6861070276
铅钡 | SO2 | Na2O | 48 | 0.9271788844
铅钡 | SO2 | Na2O | 49 | 1
铅钡 | SO2 | Na2O | 49未风化点 | 1
铅钡 | SO2 | Na2O | 50 | 1
铅钡 | SO2 | Na2O | 50未风化点 | 1
铅钡 | SO2 | Na2O | 51部位1 | 1
铅钡 | SO2 | Na2O | 51部位2 | 1
铅钡 | SO2 | Na2O | 52 | 0.8930371063
铅钡 | SO2 | Na2O | 53未风化点 | 0.7701466562
铅钡 | SO2 | Na2O | 54 | 1
铅钡 | SO2 | Na2O | 54严重风化点 | 1
铅钡 | SO2 | Na2O | 55 | 0.7898544613
铅钡 | SO2 | Na2O | 56 | 1
铅钡 | SO2 | Na2O | 57 | 1
铅钡 | SO2 | Na2O | 58 | 1
铅钡 | SO2 | K2O | 02 | 0.6504088785
铅钡 | SO2 | K2O | 08 | 0.7772891243
铅钡 | SO2 | K2O | 08严重风化点 | 0.3746496269
铅钡 | SO2 | K2O | 11 | 0.9029354525
铅钡 | SO2 | K2O | 19 | 1
铅钡 | SO2 | K2O | 20 | 0.7334343301
铅钡 | SO2 | K2O | 23未风化点 | 1
铅钡 | SO2 | K2O | 24 | 1
铅钡 | SO2 | K2O | 25未风化点 | 1
铅钡 | SO2 | K2O | 26 | 0.8212417077
铅钡 | SO2 | K2O | 26严重风化点 | 0.3896248193
铅钡 | SO2 | K2O | 28未风化点 | 0.8825394309
铅钡 | SO2 | K2O | 29未风化点 | 0.8668742701
铅钡 | SO2 | K2O | 30部位1 | 0.5807949092
铅钡 | SO2 | K2O | 30部位2 | 1
铅钡 | SO2 | K2O | 31 | 1
铅钡 | SO2 | K2O | 32 | 0.9029354525
铅钡 | SO2 | K2O | 33 | 0.9286905755
铅钡 | SO2 | K2O | 34 | 0.886544586
铅钡 | SO2 | K2O | 35 | 1
铅钡 | SO2 | K2O | 36 | 0.9331266236
铅钡 | SO2 | K2O | 37 | 0.7759605068
铅钡 | SO2 | K2O | 38 | 1
铅钡 | SO2 | K2O | 39 | 1
铅钡 | SO2 | K2O | 40 | 1
铅钡 | SO2 | K2O | 41 | 0.8161694642
铅钡 | SO2 | K2O | 42未风化点1 | 0.9286905755
铅钡 | SO2 | K2O | 42未风化点2 | 0.8480578827
铅钡 | SO2 | K2O | 43部位1 | 1
铅钡 | SO2 | K2O | 43部位2 | 1
铅钡 | SO2 | K2O | 44未风化点 | 0.9071283096
铅钡 | SO2 | K2O | 45 | 0.9466927393
铅钡 | SO2 | K2O | 46 | 0.886544586
铅钡 | SO2 | K2O | 47 | 0.8707381921
铅钡 | SO2 | K2O | 48 | 0.8592483988
铅钡 | SO2 | K2O | 49 | 1
铅钡 | SO2 | K2O | 49未风化点 | 0.8668742701
铅钡 | SO2 | K2O | 50 | 1
铅钡 | SO2 | K2O | 50未风化点 | 1
铅钡 | SO2 | K2O | 51部位1 | 1
铅钡 | SO2 | K2O | 51部位2 | 1
铅钡 | SO2 | K2O | 52 | 1
铅钡 | SO2 | K2O | 53未风化点 | 0.9466927393
铅钡 | SO2 | K2O | 54 | 0.8592483988
铅钡 | SO2 | K2O | 54严重风化点 | 1
铅钡 | SO2 | K2O | 55 | 1
铅钡 | SO2 | K2O | 56 | 1
铅钡 | SO2 | K2O | 57 | 1
铅钡 | SO2 | K2O | 58 | 0.8517555267
铅钡 | SO2 | CaO | 02 | 0.907967777
铅钡 | SO2 | CaO | 08 | 0.8180533851
铅钡 | SO2 | CaO | 08严重风化点 | 0.3951037446
铅钡 | SO2 | CaO | 11 | 0.8680246576
铅钡 | SO2 | CaO | 19 | 0.8873764671
铅钡 | SO2 | CaO | 20 | 1
铅钡 | SO2 | CaO | 23未风化点 | 0.9788008733
铅钡 | SO2 | CaO | 24 | 0.9800474423
铅钡 | SO2 | CaO | 25未风化点 | 0.9734355177
铅钡 | SO2 | CaO | 26 | 0.8655816528
铅钡 | SO2 | CaO | 26严重风化点 | 0.3786518174
铅钡 | SO2 | CaO | 28未风化点 | 0.9451401483
铅钡 | SO2 | CaO | 29未风化点 | 0.8856742868
铅钡 | SO2 | CaO | 30部位1 | 0.8371765305
铅钡 | SO2 | CaO | 30部位2 | 0.8448357222
铅钡 | SO2 | CaO | 31 | 0.9351856129
铅钡 | SO2 | CaO | 32 | 0.9804636711
铅钡 | SO2 | CaO | 33 | 0.9730252334
铅钡 | SO2 | CaO | 34 | 0.9673173547
铅钡 | SO2 | CaO | 35 | 0.9838062734
铅钡 | SO2 | CaO | 36 | 0.9842257019
铅钡 | SO2 | CaO | 37 | 0.7310419589
铅钡 | SO2 | CaO | 38 | 0.9713875489
铅钡 | SO2 | CaO | 39 | 0.9541244159
铅钡 | SO2 | CaO | 40 | 0.9250677512
铅钡 | SO2 | CaO | 41 | 0.8231469115
铅钡 | SO2 | CaO | 42未风化点1 | 0.9669122104
铅钡 | SO2 | CaO | 42未风化点2 | 1
铅钡 | SO2 | CaO | 43部位1 | 0.815010142
铅钡 | SO2 | CaO | 43部位2 | 0.7829469356
铅钡 | SO2 | CaO | 44未风化点 | 0.9151664783
铅钡 | SO2 | CaO | 45 | 0.9648915694
铅钡 | SO2 | CaO | 46 | 1
铅钡 | SO2 | CaO | 47 | 0.9636832334
铅钡 | SO2 | CaO | 48 | 0.8911443925
铅钡 | SO2 | CaO | 49 | 0.8344531074
铅钡 | SO2 | CaO | 49未风化点 | 0.9173484006
铅钡 | SO2 | CaO | 50 | 0.8785958704
铅钡 | SO2 | CaO | 50未风化点 | 0.8809427375
铅钡 | SO2 | CaO | 51部位1 | 0.8657460254
铅钡 | SO2 | CaO | 51部位2 | 0.8181874707
铅钡 | SO2 | CaO | 52 | 0.9104744047
铅钡 | SO2 | CaO | 53未风化点 | 0.9673173547
铅钡 | SO2 | CaO | 54 | 0.8785958704
铅钡 | SO2 | CaO | 54严重风化点 | 1
铅钡 | SO2 | CaO | 55 | 0.9533364003
铅钡 | SO2 | CaO | 56 | 0.9501973117
铅钡 | SO2 | CaO | 57 | 0.9463024023
铅钡 | SO2 | CaO | 58 | 0.8686779001
铅钡 | SO2 | MgO | 02 | 0.8603443013
铅钡 | SO2 | MgO | 08 | 0.7772891243
铅钡 | SO2 | MgO | 08严重风化点 | 0.3746496269
铅钡 | SO2 | MgO | 11 | 0.911020331
铅钡 | SO2 | MgO | 19 | 0.9249301871
铅钡 | SO2 | MgO | 20 | 1
铅钡 | SO2 | MgO | 23未风化点 | 0.911020331
铅钡 | SO2 | MgO | 24 | 1
铅钡 | SO2 | MgO | 25未风化点 | 1
铅钡 | SO2 | MgO | 26 | 0.8212417077
铅钡 | SO2 | MgO | 26严重风化点 | 0.3608373969
铅钡 | SO2 | MgO | 28未风化点 | 0.8790715239
铅钡 | SO2 | MgO | 29未风化点 | 0.829896071
铅钡 | SO2 | MgO | 30部位1 | 0.8812027741
铅钡 | SO2 | MgO | 30部位2 | 0.9344418309
铅钡 | SO2 | MgO | 31 | 0.8909226955
铅钡 | SO2 | MgO | 32 | 1
铅钡 | SO2 | MgO | 33 | 0.8790715239
铅钡 | SO2 | MgO | 34 | 1
铅钡 | SO2 | MgO | 35 | 1
铅钡 | SO2 | MgO | 36 | 1
铅钡 | SO2 | MgO | 37 | 0.7110037984
铅钡 | SO2 | MgO | 38 | 1
铅钡 | SO2 | MgO | 39 | 1
铅钡 | SO2 | MgO | 40 | 1
铅钡 | SO2 | MgO | 41 | 0.7269822778
铅钡 | SO2 | MgO | 42未风化点1 | 0.8696071004
铅钡 | SO2 | MgO | 42未风化点2 | 0.8623856075
铅钡 | SO2 | MgO | 43部位1 | 0.8909226955
铅钡 | SO2 | MgO | 43部位2 | 0.8844190966
铅钡 | SO2 | MgO | 44未风化点 | 1
铅钡 | SO2 | MgO | 45 | 0.9076079933
铅钡 | SO2 | MgO | 46 | 0.8131855408
铅钡 | SO2 | MgO | 47 | 0.9225824551
铅钡 | SO2 | MgO | 48 | 0.8251857576
铅钡 | SO2 | MgO | 49 | 0.8317952877
铅钡 | SO2 | MgO | 49未风化点 | 0.8583126361
铅钡 | SO2 | MgO | 50 | 0.9392713927
铅钡 | SO2 | MgO | 50未风化点 | 0.9308521273
铅钡 | SO2 | MgO | 51部位1 | 0.8593272679
铅钡 | SO2 | MgO | 51部位2 | 0.8337032171
铅钡 | SO2 | MgO | 52 | 0.9296616805
铅钡 | SO2 | MgO | 53未风化点 | 0.8644366234
铅钡 | SO2 | MgO | 54 | 0.8502810309
铅钡 | SO2 | MgO | 54严重风化点 | 0.867531505
铅钡 | SO2 | MgO | 55 | 1
铅钡 | SO2 | MgO | 56 | 1
铅钡 | SO2 | MgO | 57 | 1
铅钡 | SO2 | MgO | 58 | 0.9019772173
铅钡 | SO2 | Al2O3 | 02 | 0.878167465
铅钡 | SO2 | Al2O3 | 08 | 0.7973982878
铅钡 | SO2 | Al2O3 | 08严重风化点 | 0.3784602843
铅钡 | SO2 | Al2O3 | 11 | 0.9388522016
铅钡 | SO2 | Al2O3 | 19 | 0.9204399593
铅钡 | SO2 | Al2O3 | 20 | 0.8834268783
铅钡 | SO2 | Al2O3 | 23未风化点 | 0.9667616783
铅钡 | SO2 | Al2O3 | 24 | 0.962929953
铅钡 | SO2 | Al2O3 | 25未风化点 | 0.9560203224
铅钡 | SO2 | Al2O3 | 26 | 0.8328337152
铅钡 | SO2 | Al2O3 | 26严重风化点 | 0.36459609
铅钡 | SO2 | Al2O3 | 28未风化点 | 0.8978300226
铅钡 | SO2 | Al2O3 | 29未风化点 | 0.7422799544
铅钡 | SO2 | Al2O3 | 30部位1 | 0.9047134467
铅钡 | SO2 | Al2O3 | 30部位2 | 0.9145294829
铅钡 | SO2 | Al2O3 | 31 | 0.9299735213
铅钡 | SO2 | Al2O3 | 32 | 0.9459481396
铅钡 | SO2 | Al2O3 | 33 | 0.9461648429
铅钡 | SO2 | Al2O3 | 34 | 0.962256917
铅钡 | SO2 | Al2O3 | 35 | 0.966309305
铅钡 | SO2 | Al2O3 | 36 | 0.9627055031
铅钡 | SO2 | Al2O3 | 37 | 0.7459315912
铅钡 | SO2 | Al2O3 | 38 | 0.9414201915
铅钡 | SO2 | Al2O3 | 39 | 0.9880387846
铅钡 | SO2 | Al2O3 | 40 | 0.9892220143
铅钡 | SO2 | Al2O3 | 41 | 0.9253894736
铅钡 | SO2 | Al2O3 | 42未风化点1 | 0.9212611983
铅钡 | SO2 | Al2O3 | 42未风化点2 | 0.8794764387
铅钡 | SO2 | Al2O3 | 43部位1 | 0.9483373489
铅钡 | SO2 | Al2O3 | 43部位2 | 0.9237337316
铅钡 | SO2 | Al2O3 | 44未风化点 | 0.7649641872
铅钡 | SO2 | Al2O3 | 45 | 0.892012772
铅钡 | SO2 | Al2O3 | 46 | 0.8960768962
铅钡 | SO2 | Al2O3 | 47 | 0.9310216913
铅钡 | SO2 | Al2O3 | 48 | 0.7516003666
铅钡 | SO2 | Al2O3 | 49 | 0.8847515898
铅钡 | SO2 | Al2O3 | 49未风化点 | 0.8640217771
铅钡 | SO2 | Al2O3 | 50 | 0.9566846595
铅钡 | SO2 | Al2O3 | 50未风化点 | 0.9084945478
铅钡 | SO2 | Al2O3 | 51部位1 | 0.887222338
铅钡 | SO2 | Al2O3 | 51部位2 | 0.9427094616
铅钡 | SO2 | Al2O3 | 52 | 0.9726813096
铅钡 | SO2 | Al2O3 | 53未风化点 | 0.8720487061
铅钡 | SO2 | Al2O3 | 54 | 0.9086944288
铅钡 | SO2 | Al2O3 | 54严重风化点 | 0.918801866
铅钡 | SO2 | Al2O3 | 55 | 0.9660832771
铅钡 | SO2 | Al2O3 | 56 | 0.9571280641
铅钡 | SO2 | Al2O3 | 57 | 0.9498640487
铅钡 | SO2 | Al2O3 | 58 | 0.9214667371
铅钡 | SO2 | Fe2O3 | 02 | 0.7988441412
铅钡 | SO2 | Fe2O3 | 08 | 0.7772891243
铅钡 | SO2 | Fe2O3 | 08严重风化点 | 0.3746496269
铅钡 | SO2 | Fe2O3 | 11 | 1
铅钡 | SO2 | Fe2O3 | 19 | 0.8474168954
铅钡 | SO2 | Fe2O3 | 20 | 0.8302715025
铅钡 | SO2 | Fe2O3 | 23未风化点 | 1
铅钡 | SO2 | Fe2O3 | 24 | 1
铅钡 | SO2 | Fe2O3 | 25未风化点 | 0.8265552118
铅钡 | SO2 | Fe2O3 | 26 | 0.8212417077
铅钡 | SO2 | Fe2O3 | 26严重风化点 | 0.3608373969
铅钡 | SO2 | Fe2O3 | 28未风化点 | 0.9474127146
铅钡 | SO2 | Fe2O3 | 29未风化点 | 0.9011780721
铅钡 | SO2 | Fe2O3 | 30部位1 | 0.7769961283
铅钡 | SO2 | Fe2O3 | 30部位2 | 0.7294244422
铅钡 | SO2 | Fe2O3 | 31 | 0.6167514326
铅钡 | SO2 | Fe2O3 | 32 | 0.8807616195
铅钡 | SO2 | Fe2O3 | 33 | 1
铅钡 | SO2 | Fe2O3 | 34 | 0.9401773911
铅钡 | SO2 | Fe2O3 | 35 | 0.977502995
铅钡 | SO2 | Fe2O3 | 36 | 0.9584769415
铅钡 | SO2 | Fe2O3 | 37 | 0.7110037984
铅钡 | SO2 | Fe2O3 | 38 | 0.9622226691
铅钡 | SO2 | Fe2O3 | 39 | 1
铅钡 | SO2 | Fe2O3 | 40 | 0.9749226608
铅钡 | SO2 | Fe2O3 | 41 | 0.8049378279
铅钡 | SO2 | Fe2O3 | 42未风化点1 | 1
铅钡 | SO2 | Fe2O3 | 42未风化点2 | 1
铅钡 | SO2 | Fe2O3 | 43部位1 | 0.9067091056
铅钡 | SO2 | Fe2O3 | 43部位2 | 0.8416236227
铅钡 | SO2 | Fe2O3 | 44未风化点 | 0.905597474
铅钡 | SO2 | Fe2O3 | 45 | 1
铅钡 | SO2 | Fe2O3 | 46 | 1
铅钡 | SO2 | Fe2O3 | 47 | 1
铅钡 | SO2 | Fe2O3 | 48 | 0.8776222319
铅钡 | SO2 | Fe2O3 | 49 | 0.7294244422
铅钡 | SO2 | Fe2O3 | 49未风化点 | 0.8532904763
铅钡 | SO2 | Fe2O3 | 50 | 0.9572348378
铅钡 | SO2 | Fe2O3 | 50未风化点 | 1
铅钡 | SO2 | Fe2O3 | 51部位1 | 0.8612497545
铅钡 | SO2 | Fe2O3 | 51部位2 | 0.9461991038
铅钡 | SO2 | Fe2O3 | 52 | 0.9698026461
铅钡 | SO2 | Fe2O3 | 53未风化点 | 1
铅钡 | SO2 | Fe2O3 | 54 | 1
铅钡 | SO2 | Fe2O3 | 54严重风化点 | 1
铅钡 | SO2 | Fe2O3 | 55 | 1
铅钡 | SO2 | Fe2O3 | 56 | 1
铅钡 | SO2 | Fe2O3 | 57 | 1
铅钡 | SO2 | Fe2O3 | 58 | 0.8957141094
铅钡 | SO2 | CuO | 02 | 0.9878656874
铅钡 | SO2 | CuO | 08 | 0.8296797145
铅钡 | SO2 | CuO | 08严重风化点 | 0.3966970508
铅钡 | SO2 | CuO | 11 | 0.8110882543
铅钡 | SO2 | CuO | 19 | 0.8577613787
铅钡 | SO2 | CuO | 20 | 0.8157771963
铅钡 | SO2 | CuO | 23未风化点 | 0.8762255436
铅钡 | SO2 | CuO | 24 | 0.7144481356
铅钡 | SO2 | CuO | 25未风化点 | 0.949746133
铅钡 | SO2 | CuO | 26 | 0.7802152197
铅钡 | SO2 | CuO | 26严重风化点 | 0.3844299642
铅钡 | SO2 | CuO | 28未风化点 | 0.984648908
铅钡 | SO2 | CuO | 29未风化点 | 0.9662205992
铅钡 | SO2 | CuO | 30部位1 | 1
铅钡 | SO2 | CuO | 30部位2 | 1
铅钡 | SO2 | CuO | 31 | 0.9796360802
铅钡 | SO2 | CuO | 32 | 0.9948300599
铅钡 | SO2 | CuO | 33 | 0.9782777913
铅钡 | SO2 | CuO | 34 | 0.9334122453
铅钡 | SO2 | CuO | 35 | 0.9924977172
铅钡 | SO2 | CuO | 36 | 0.96887422
铅钡 | SO2 | CuO | 37 | 0.7909773522
铅钡 | SO2 | CuO | 38 | 0.9666618594
铅钡 | SO2 | CuO | 39 | 0.9600849865
铅钡 | SO2 | CuO | 40 | 1
铅钡 | SO2 | CuO | 41 | 0.9911035536
铅钡 | SO2 | CuO | 42未风化点1 | 0.8879885184
铅钡 | SO2 | CuO | 42未风化点2 | 0.8861297786
铅钡 | SO2 | CuO | 43部位1 | 0.7982414354
铅钡 | SO2 | CuO | 43部位2 | 0.9334122453
铅钡 | SO2 | CuO | 44未风化点 | 0.9800896817
铅钡 | SO2 | CuO | 45 | 0.975572482
铅钡 | SO2 | CuO | 46 | 0.9648992322
铅钡 | SO2 | CuO | 47 | 0.9702065039
铅钡 | SO2 | CuO | 48 | 1
铅钡 | SO2 | CuO | 49 | 0.9679880617
铅钡 | SO2 | CuO | 49未风化点 | 0.9791828983
铅钡 | SO2 | CuO | 50 | 0.9493201775
铅钡 | SO2 | CuO | 50未风化点 | 0.9679880617
铅钡 | SO2 | CuO | 51部位1 | 0.9392106492
铅钡 | SO2 | CuO | 51部位2 | 0.9657797416
铅钡 | SO2 | CuO | 52 | 0.9679880617
铅钡 | SO2 | CuO | 53未风化点 | 0.9751230512
铅钡 | SO2 | CuO | 54 | 0.9622673111
铅钡 | SO2 | CuO | 54严重风化点 | 0.9404625494
铅钡 | SO2 | CuO | 55 | 0.9609567274
铅钡 | SO2 | CuO | 56 | 0.964020327
铅钡 | SO2 | CuO | 57 | 0.9480446006
铅钡 | SO2 | CuO | 58 | 0.8711766745
铅钡 | SO2 | PbO | 02 | 0.8878693222
铅钡 | SO2 | PbO | 08 | 0.8263395223
铅钡 | SO2 | PbO | 08严重风化点 | 0.3871833158
铅钡 | SO2 | PbO | 11 | 0.936675177
铅钡 | SO2 | PbO | 19 | 0.8976525124
铅钡 | SO2 | PbO | 20 | 0.9758352817
铅钡 | SO2 | PbO | 23未风化点 | 0.9567431091
铅钡 | SO2 | PbO | 24 | 0.9279957999
铅钡 | SO2 | PbO | 25未风化点 | 0.9217098402
铅钡 | SO2 | PbO | 26 | 0.8779332419
铅钡 | SO2 | PbO | 26严重风化点 | 0.3715174805
铅钡 | SO2 | PbO | 28未风化点 | 0.9563532964
铅钡 | SO2 | PbO | 29未风化点 | 0.9682624488
铅钡 | SO2 | PbO | 30部位1 | 0.9054435338
铅钡 | SO2 | PbO | 30部位2 | 0.9086858782
铅钡 | SO2 | PbO | 31 | 0.957792307
铅钡 | SO2 | PbO | 32 | 0.9500150023
铅钡 | SO2 | PbO | 33 | 0.9587458971
铅钡 | SO2 | PbO | 34 | 0.8897203268
铅钡 | SO2 | PbO | 35 | 0.944543455
铅钡 | SO2 | PbO | 36 | 0.9002561588
铅钡 | SO2 | PbO | 37 | 0.7349929351
铅钡 | SO2 | PbO | 38 | 0.8839405916
铅钡 | SO2 | PbO | 39 | 0.8602116545
铅钡 | SO2 | PbO | 40 | 0.8424967622
铅钡 | SO2 | PbO | 41 | 0.8948719365
铅钡 | SO2 | PbO | 42未风化点1 | 0.9449474731
铅钡 | SO2 | PbO | 42未风化点2 | 0.9491506508
铅钡 | SO2 | PbO | 43部位1 | 0.8625429124
铅钡 | SO2 | PbO | 43部位2 | 0.8935306142
铅钡 | SO2 | PbO | 44未风化点 | 0.9650280123
铅钡 | SO2 | PbO | 45 | 0.9591621591
铅钡 | SO2 | PbO | 46 | 0.937002352
铅钡 | SO2 | PbO | 47 | 0.9366518161
铅钡 | SO2 | PbO | 48 | 0.9598485556
铅钡 | SO2 | PbO | 49 | 0.9165809645
铅钡 | SO2 | PbO | 49未风化点 | 0.9422447688
铅钡 | SO2 | PbO | 50 | 0.8951278831
铅钡 | SO2 | PbO | 50未风化点 | 0.9246372099
铅钡 | SO2 | PbO | 51部位1 | 0.9032223806
铅钡 | SO2 | PbO | 51部位2 | 0.879737253
铅钡 | SO2 | PbO | 52 | 0.8878903131
铅钡 | SO2 | PbO | 53未风化点 | 0.9649040423
铅钡 | SO2 | PbO | 54 | 0.8713280629
铅钡 | SO2 | PbO | 54严重风化点 | 0.8653053162
铅钡 | SO2 | PbO | 55 | 0.9194082655
铅钡 | SO2 | PbO | 56 | 0.9010337152
铅钡 | SO2 | PbO | 57 | 0.8927871711
铅钡 | SO2 | PbO | 58 | 0.9051598384
铅钡 | SO2 | BaO | 02 | 1
铅钡 | SO2 | BaO | 08 | 0.9783129138
铅钡 | SO2 | BaO | 08严重风化点 | 0.4149430412
铅钡 | SO2 | BaO | 11 | 0.8899407829
铅钡 | SO2 | BaO | 19 | 0.956675503
铅钡 | SO2 | BaO | 20 | 0.8337882328
铅钡 | SO2 | BaO | 23未风化点 | 0.9087669284
铅钡 | SO2 | BaO | 24 | 0.8183099254
铅钡 | SO2 | BaO | 25未风化点 | 0.9467090726
铅钡 | SO2 | BaO | 26 | 0.9475794479
铅钡 | SO2 | BaO | 26严重风化点 | 0.404652643
铅钡 | SO2 | BaO | 28未风化点 | 0.9669331439
铅钡 | SO2 | BaO | 29未风化点 | 0.9831068035
铅钡 | SO2 | BaO | 30部位1 | 0.9198764863
铅钡 | SO2 | BaO | 30部位2 | 0.9194469276
铅钡 | SO2 | BaO | 31 | 0.971864986
铅钡 | SO2 | BaO | 32 | 0.9603305955
铅钡 | SO2 | BaO | 33 | 0.970826726
铅钡 | SO2 | BaO | 34 | 0.9219583578
铅钡 | SO2 | BaO | 35 | 0.954125743
铅钡 | SO2 | BaO | 36 | 0.9160248469
铅钡 | SO2 | BaO | 37 | 0.7581865923
铅钡 | SO2 | BaO | 38 | 0.9234718122
铅钡 | SO2 | BaO | 39 | 0.9424043638
铅钡 | SO2 | BaO | 40 | 0.9464057051
铅钡 | SO2 | BaO | 41 | 0.9236884257
铅钡 | SO2 | BaO | 42未风化点1 | 0.9185890126
铅钡 | SO2 | BaO | 42未风化点2 | 0.9156698445
铅钡 | SO2 | BaO | 43部位1 | 0.9418784128
铅钡 | SO2 | BaO | 43部位2 | 0.973145897
铅钡 | SO2 | BaO | 44未风化点 | 0.9576836995
铅钡 | SO2 | BaO | 45 | 0.9151024127
铅钡 | SO2 | BaO | 46 | 0.921526853
铅钡 | SO2 | BaO | 47 | 0.9275320896
铅钡 | SO2 | BaO | 48 | 0.9417282489
铅钡 | SO2 | BaO | 49 | 0.9509001845
铅钡 | SO2 | BaO | 49未风化点 | 0.9657474669
铅钡 | SO2 | BaO | 50 | 0.8926979596
铅钡 | SO2 | BaO | 50未风化点 | 0.9499825982
铅钡 | SO2 | BaO | 51部位1 | 0.9296487976
铅钡 | SO2 | BaO | 51部位2 | 1
铅钡 | SO2 | BaO | 52 | 0.931848686
铅钡 | SO2 | BaO | 53未风化点 | 0.929283159
铅钡 | SO2 | BaO | 54 | 0.9437595102
铅钡 | SO2 | BaO | 54严重风化点 | 1
铅钡 | SO2 | BaO | 55 | 0.9369481572
铅钡 | SO2 | BaO | 56 | 0.8843447906
铅钡 | SO2 | BaO | 57 | 0.872265069
铅钡 | SO2 | BaO | 58 | 0.93910811
铅钡 | SO2 | P2O5 | 02 | 0.9121768944
铅钡 | SO2 | P2O5 | 08 | 0.8405447864
铅钡 | SO2 | P2O5 | 08严重风化点 | 0.4056340188
铅钡 | SO2 | P2O5 | 11 | 0.7981054401
铅钡 | SO2 | P2O5 | 19 | 0.8076667339
铅钡 | SO2 | P2O5 | 20 | 0.8657479773
铅钡 | SO2 | P2O5 | 23未风化点 | 1
铅钡 | SO2 | P2O5 | 24 | 0.9962385708
铅钡 | SO2 | P2O5 | 25未风化点 | 0.9949020516
铅钡 | SO2 | P2O5 | 26 | 0.8824131641
铅钡 | SO2 | P2O5 | 26严重风化点 | 0.383370923
铅钡 | SO2 | P2O5 | 28未风化点 | 0.9727176581
铅钡 | SO2 | P2O5 | 29未风化点 | 0.9890637196
铅钡 | SO2 | P2O5 | 30部位1 | 1
铅钡 | SO2 | P2O5 | 30部位2 | 0.9633670082
铅钡 | SO2 | P2O5 | 31 | 0.958139421
铅钡 | SO2 | P2O5 | 32 | 0.9954362287
铅钡 | SO2 | P2O5 | 33 | 0.9965063056
铅钡 | SO2 | P2O5 | 34 | 0.9909139242
铅钡 | SO2 | P2O5 | 35 | 0.9887999686
铅钡 | SO2 | P2O5 | 36 | 0.9981157416
铅钡 | SO2 | P2O5 | 37 | 0.7314819085
铅钡 | SO2 | P2O5 | 38 | 0.9872204115
铅钡 | SO2 | P2O5 | 39 | 0.9696651885
铅钡 | SO2 | P2O5 | 40 | 0.954440031
铅钡 | SO2 | P2O5 | 41 | 0.8325097074
铅钡 | SO2 | P2O5 | 42未风化点1 | 0.9978471414
铅钡 | SO2 | P2O5 | 42未风化点2 | 1
铅钡 | SO2 | P2O5 | 43部位1 | 1
铅钡 | SO2 | P2O5 | 43部位2 | 0.742936745
铅钡 | SO2 | P2O5 | 44未风化点 | 1
铅钡 | SO2 | P2O5 | 45 | 1
铅钡 | SO2 | P2O5 | 46 | 0.994635178
铅钡 | SO2 | P2O5 | 47 | 0.9973103743
铅钡 | SO2 | P2O5 | 48 | 0.9711890248
铅钡 | SO2 | P2O5 | 49 | 0.7696134444
铅钡 | SO2 | P2O5 | 49未风化点 | 0.8956519086
铅钡 | SO2 | P2O5 | 50 | 0.853983985
铅钡 | SO2 | P2O5 | 50未风化点 | 0.853983985
铅钡 | SO2 | P2O5 | 51部位1 | 0.8207167138
铅钡 | SO2 | P2O5 | 51部位2 | 0.8090765853
铅钡 | SO2 | P2O5 | 52 | 0.8665572786
铅钡 | SO2 | P2O5 | 53未风化点 | 1
铅钡 | SO2 | P2O5 | 54 | 0.8973859922
铅钡 | SO2 | P2O5 | 54严重风化点 | 0.7240767615
铅钡 | SO2 | P2O5 | 55 | 0.9906491856
铅钡 | SO2 | P2O5 | 56 | 0.9358907938
铅钡 | SO2 | P2O5 | 57 | 1
铅钡 | SO2 | P2O5 | 58 | 0.8048617204
铅钡 | SO2 | SrO | 02 | 0.9537545103
铅钡 | SO2 | SrO | 08 | 0.8388565802
铅钡 | SO2 | SrO | 08严重风化点 | 0.3946477861
铅钡 | SO2 | SrO | 11 | 0.9137229234
铅钡 | SO2 | SrO | 19 | 0.9537545103
铅钡 | SO2 | SrO | 20 | 1
铅钡 | SO2 | SrO | 23未风化点 | 0.922325687
铅钡 | SO2 | SrO | 24 | 0.811536016
铅钡 | SO2 | SrO | 25未风化点 | 0.951438734
铅钡 | SO2 | SrO | 26 | 0.9067591351
铅钡 | SO2 | SrO | 26严重风化点 | 0.3826860697
铅钡 | SO2 | SrO | 28未风化点 | 0.9702860618
铅钡 | SO2 | SrO | 29未风化点 | 0.9400265146
铅钡 | SO2 | SrO | 30部位1 | 0.9180041512
铅钡 | SO2 | SrO | 30部位2 | 0.8908721058
铅钡 | SO2 | SrO | 31 | 0.9288848225
铅钡 | SO2 | SrO | 32 | 1
铅钡 | SO2 | SrO | 33 | 1
铅钡 | SO2 | SrO | 34 | 0.9468407554
铅钡 | SO2 | SrO | 35 | 1
铅钡 | SO2 | SrO | 36 | 0.9468407554
铅钡 | SO2 | SrO | 37 | 0.7533805017
铅钡 | SO2 | SrO | 38 | 0.905279157
铅钡 | SO2 | SrO | 39 | 0.8652978208
铅钡 | SO2 | SrO | 40 | 0.8521259752
铅钡 | SO2 | SrO | 41 | 0.8929021168
铅钡 | SO2 | SrO | 42未风化点1 | 0.9180041512
铅钡 | SO2 | SrO | 42未风化点2 | 1
铅钡 | SO2 | SrO | 43部位1 | 0.8596032097
铅钡 | SO2 | SrO | 43部位2 | 0.8929021168
铅钡 | SO2 | SrO | 44未风化点 | 0.9377768448
铅钡 | SO2 | SrO | 45 | 0.9445583913
铅钡 | SO2 | SrO | 46 | 0.9011155266
铅钡 | SO2 | SrO | 47 | 0.8217472085
铅钡 | SO2 | SrO | 48 | 0.9400265146
铅钡 | SO2 | SrO | 49 | 0.8949414004
铅钡 | SO2 | SrO | 49未风化点 | 0.9288848225
铅钡 | SO2 | SrO | 50 | 0.8558482613
铅钡 | SO2 | SrO | 50未风化点 | 0.9445583913
铅钡 | SO2 | SrO | 51部位1 | 0.9094814423
铅钡 | SO2 | SrO | 51部位2 | 1
铅钡 | SO2 | SrO | 52 | 0.8990480407
铅钡 | SO2 | SrO | 53未风化点 | 0.935537917
铅钡 | SO2 | SrO | 54 | 0.8166096923
铅钡 | SO2 | SrO | 54严重风化点 | 0.7777120075
铅钡 | SO2 | SrO | 55 | 1
铅钡 | SO2 | SrO | 56 | 1
铅钡 | SO2 | SrO | 57 | 1
铅钡 | SO2 | SrO | 58 | 0.942287004
铅钡 | SO2 | SnO2 | 02 | 1
铅钡 | SO2 | SnO2 | 08 | 0.7772891243
铅钡 | SO2 | SnO2 | 08严重风化点 | 0.3746496269
铅钡 | SO2 | SnO2 | 11 | 1
铅钡 | SO2 | SnO2 | 19 | 1
铅钡 | SO2 | SnO2 | 20 | 1
铅钡 | SO2 | SnO2 | 23未风化点 | 1
铅钡 | SO2 | SnO2 | 24 | 1
铅钡 | SO2 | SnO2 | 25未风化点 | 1
铅钡 | SO2 | SnO2 | 26 | 0.8212417077
铅钡 | SO2 | SnO2 | 26严重风化点 | 0.3608373969
铅钡 | SO2 | SnO2 | 28未风化点 | 0.7401129944
铅钡 | SO2 | SnO2 | 29未风化点 | 1
铅钡 | SO2 | SnO2 | 30部位1 | 0.6208530806
铅钡 | SO2 | SnO2 | 30部位2 | 0.598173516
铅钡 | SO2 | SnO2 | 31 | 1
铅钡 | SO2 | SnO2 | 32 | 1
铅钡 | SO2 | SnO2 | 33 | 1
铅钡 | SO2 | SnO2 | 34 | 1
铅钡 | SO2 | SnO2 | 35 | 1
铅钡 | SO2 | SnO2 | 36 | 1
铅钡 | SO2 | SnO2 | 37 | 0.7110037984
铅钡 | SO2 | SnO2 | 38 | 1
铅钡 | SO2 | SnO2 | 39 | 1
铅钡 | SO2 | SnO2 | 40 | 1
铅钡 | SO2 | SnO2 | 41 | 1
铅钡 | SO2 | SnO2 | 42未风化点1 | 1
铅钡 | SO2 | SnO2 | 42未风化点2 | 1
铅钡 | SO2 | SnO2 | 43部位1 | 1
铅钡 | SO2 | SnO2 | 43部位2 | 1
铅钡 | SO2 | SnO2 | 44未风化点 | 1
铅钡 | SO2 | SnO2 | 45 | 1
铅钡 | SO2 | SnO2 | 46 | 1
铅钡 | SO2 | SnO2 | 47 | 1
铅钡 | SO2 | SnO2 | 48 | 0.3333333333
铅钡 | SO2 | SnO2 | 49 | 1
铅钡 | SO2 | SnO2 | 49未风化点 | 1
铅钡 | SO2 | SnO2 | 50 | 1
铅钡 | SO2 | SnO2 | 50未风化点 | 1
铅钡 | SO2 | SnO2 | 51部位1 | 0.5822222222
铅钡 | SO2 | SnO2 | 51部位2 | 1
铅钡 | SO2 | SnO2 | 52 | 1
铅钡 | SO2 | SnO2 | 53未风化点 | 1
铅钡 | SO2 | SnO2 | 54 | 1
铅钡 | SO2 | SnO2 | 54严重风化点 | 1
铅钡 | SO2 | SnO2 | 55 | 1
铅钡 | SO2 | SnO2 | 56 | 1
铅钡 | SO2 | SnO2 | 57 | 1
铅钡 | SO2 | SnO2 | 58 | 1

## 36_41_铅钡_灰色关联矩阵
Unnamed: 0 | SiO2 | Na2O | K2O | CaO | MgO | Al2O3 | Fe2O3 | CuO | PbO | BaO | P2O5 | SrO | SnO2 | SO2
SiO2 | 1 | 0.8995704025 | 0.9199747916 | 0.921237354 | 0.9314890536 | 0.9530785945 | 0.9110460952 | 0.9151067449 | 0.9343458008 | 0.9357484714 | 0.8958041574 | 0.9241783839 | 0.8843182397 | 0.8821438446
Na2O | 0.9011529364 | 1 | 0.8901807822 | 0.8767752541 | 0.8871711737 | 0.8950193715 | 0.8827272942 | 0.8818380939 | 0.8840143645 | 0.8876193663 | 0.8658984637 | 0.8882421895 | 0.8924294701 | 0.8942999744
K2O | 0.9180857205 | 0.8863437526 | 1 | 0.9069053033 | 0.9192525316 | 0.920159002 | 0.9121182151 | 0.8975990179 | 0.8997757017 | 0.9059237734 | 0.8909275122 | 0.9033955961 | 0.9026437385 | 0.8916482846
CaO | 0.9208941923 | 0.8744944725 | 0.9086393883 | 1 | 0.9323193601 | 0.9307999463 | 0.9284445213 | 0.9171673901 | 0.9456047496 | 0.9208818488 | 0.9459397182 | 0.9373844522 | 0.8915988462 | 0.8879880333
MgO | 0.9280589236 | 0.8805082122 | 0.9174511117 | 0.9292591798 | 1 | 0.9424814762 | 0.9148665928 | 0.8920952497 | 0.9209474188 | 0.898476982 | 0.9088238699 | 0.9190306625 | 0.8895934754 | 0.8741113217
Al2O3 | 0.950047018 | 0.8869056255 | 0.9171717684 | 0.9266860936 | 0.9417911415 | 1 | 0.9141772743 | 0.9068558222 | 0.9327255105 | 0.922284946 | 0.9020752809 | 0.9208243611 | 0.8856967983 | 0.8753104777
Fe2O3 | 0.9099915789 | 0.8798576363 | 0.913051766 | 0.9278694611 | 0.9176824197 | 0.9182297688 | 1 | 0.8919784497 | 0.9058862785 | 0.8923137587 | 0.9109018082 | 0.8991032282 | 0.9057071368 | 0.8833094451
CuO | 0.9192333164 | 0.8854957545 | 0.904399314 | 0.9214660346 | 0.9017020598 | 0.9163577243 | 0.8980634117 | 1 | 0.922466871 | 0.9443935136 | 0.9164318303 | 0.9246438421 | 0.885831096 | 0.9115756821
PbO | 0.9368558645 | 0.8861479939 | 0.9054798675 | 0.9480367595 | 0.9274817503 | 0.9391048635 | 0.9103244878 | 0.9213815261 | 1 | 0.9437971094 | 0.9264038223 | 0.955857173 | 0.8852745763 | 0.8883491749
BaO | 0.9371873535 | 0.8884036263 | 0.9100897794 | 0.9230667773 | 0.9052631214 | 0.9285009652 | 0.8959379943 | 0.9427839261 | 0.9429065555 | 1 | 0.9111964328 | 0.9430338123 | 0.8848817301 | 0.9083794311
P2O5 | 0.8997404174 | 0.8684899256 | 0.8970303066 | 0.9482056051 | 0.9162300007 | 0.9113102654 | 0.9150608106 | 0.915376596 | 0.9264554347 | 0.9124616417 | 1 | 0.9255255587 | 0.8896081183 | 0.8997804609
SrO | 0.9259009575 | 0.8889319421 | 0.9075658302 | 0.9390838612 | 0.9245188425 | 0.92723593 | 0.9024511529 | 0.9224885705 | 0.9550193118 | 0.9429833063 | 0.9243678054 | 1 | 0.8861301463 | 0.8946155346
SnO2 | 0.8895154347 | 0.8951611543 | 0.9084128506 | 0.8966985723 | 0.8983855085 | 0.8965758435 | 0.9104841676 | 0.885831096 | 0.8868114487 | 0.8875937157 | 0.8907991852 | 0.888901593 | 1 | 0.9167289143
SO2 | 0.8874053488 | 0.8969681759 | 0.8978549261 | 0.8931549525 | 0.8840198313 | 0.886974234 | 0.889047798 | 0.9115756821 | 0.8898167044 | 0.910565734 | 0.900847849 | 0.8971605231 | 0.9167289143 | 1

## 37_41_零均值成分排除记录
类型 | 成分 | 原因

## 38_41_高钾_灰色关联矩阵
Unnamed: 0 | SiO2 | Na2O | K2O | CaO | MgO | Al2O3 | Fe2O3 | CuO | PbO | BaO | P2O5 | SrO | SnO2 | SO2
SiO2 | 1 | 0.8494932341 | 0.9072724851 | 0.9030999174 | 0.9108397765 | 0.9317701641 | 0.8971010918 | 0.93078288 | 0.873496557 | 0.8546103436 | 0.9166415013 | 0.8636719126 | 0.8664979538 | 0.8500657287
Na2O | 0.8538648561 | 1 | 0.8871184868 | 0.8901288608 | 0.8529594433 | 0.8700574932 | 0.8649313493 | 0.8604061743 | 0.9001147493 | 0.8623582821 | 0.8556668885 | 0.8645482316 | 0.8968830613 | 0.8674579203
K2O | 0.9022971443 | 0.8793600066 | 1 | 0.9568175439 | 0.9193675602 | 0.9405891658 | 0.9276575047 | 0.9260069536 | 0.8859507948 | 0.8615966816 | 0.9067464164 | 0.9003256294 | 0.8702626066 | 0.8681195665
CaO | 0.9055234436 | 0.8901288608 | 0.9600688788 | 1 | 0.9267031603 | 0.9486979578 | 0.9429029824 | 0.9379387487 | 0.8925655358 | 0.8697403017 | 0.9088926458 | 0.8836025111 | 0.8692224604 | 0.881307964
MgO | 0.9034992005 | 0.8401033121 | 0.9172570224 | 0.9191170393 | 1 | 0.94092209 | 0.9342876091 | 0.9087454665 | 0.8757849888 | 0.8931516491 | 0.9185120915 | 0.9172710862 | 0.8714081019 | 0.8704385692
Al2O3 | 0.9306625971 | 0.8666281407 | 0.9433987752 | 0.947180671 | 0.9452276407 | 1 | 0.9384046247 | 0.9297165297 | 0.8908086281 | 0.8856549835 | 0.9375262321 | 0.897606282 | 0.8668109598 | 0.8607549105
Fe2O3 | 0.8997087483 | 0.8649313493 | 0.9326839395 | 0.9429029824 | 0.9405474814 | 0.9401730994 | 1 | 0.9448005651 | 0.885797858 | 0.8993116007 | 0.9440922391 | 0.9151327429 | 0.8726894785 | 0.8792470726
CuO | 0.9317589596 | 0.8604061743 | 0.9313848555 | 0.9379387487 | 0.9174742002 | 0.9317691673 | 0.9448005651 | 1 | 0.8887756672 | 0.8820445637 | 0.9180772311 | 0.8824731243 | 0.8669460352 | 0.8710393761
PbO | 0.8768948229 | 0.9001147493 | 0.8933447591 | 0.8925655358 | 0.8864533362 | 0.8937303819 | 0.885797858 | 0.8887756672 | 1 | 0.9340393319 | 0.8751459136 | 0.8913956071 | 0.8862273082 | 0.8568021672
BaO | 0.8589126957 | 0.8623582821 | 0.8704193289 | 0.8697403017 | 0.9022605422 | 0.8886672454 | 0.8993116007 | 0.8820445637 | 0.9340393319 | 1 | 0.9028037477 | 0.9214087922 | 0.8914011466 | 0.8619760056
P2O5 | 0.9126358413 | 0.8475035588 | 0.9074393295 | 0.9030209134 | 0.921223206 | 0.9350836658 | 0.9401484375 | 0.9125946284 | 0.8676530073 | 0.8968218208 | 1 | 0.9219374221 | 0.8757374748 | 0.859331925
SrO | 0.8501405851 | 0.8504292186 | 0.8948483606 | 0.8686570828 | 0.9147031602 | 0.8868329628 | 0.9037246879 | 0.8668440022 | 0.8787339457 | 0.91207384 | 0.9167524182 | 1 | 0.8857865533 | 0.8538055053
SnO2 | 0.8697429516 | 0.8968830613 | 0.8777535293 | 0.8692224604 | 0.8812063126 | 0.8699642034 | 0.8726894785 | 0.8669460352 | 0.8862273082 | 0.8914011466 | 0.8819177821 | 0.8955874151 | 1 | 0.8965007849
SO2 | 0.8544221247 | 0.8674579203 | 0.8764246283 | 0.881307964 | 0.8812782992 | 0.864307408 | 0.8792470726 | 0.8710393761 | 0.8568021672 | 0.8619760056 | 0.8668707234 | 0.8677764181 | 0.8965007849 | 1

## 39_42_关联矩阵差异_高钾减铅钡
Unnamed: 0 | SiO2 | Na2O | K2O | CaO | MgO | Al2O3 | Fe2O3 | CuO | PbO | BaO | P2O5 | SrO | SnO2 | SO2
SiO2 | 0 | -0.0500771684 | -0.01270230653 | -0.01813743657 | -0.0206492771 | -0.02130843035 | -0.01394500341 | 0.01567613514 | -0.06084924383 | -0.08113812783 | 0.02083734396 | -0.0605064713 | -0.01782028588 | -0.03207811584
Na2O | -0.04728808031 | 0 | -0.003062295411 | 0.01335360674 | -0.03421173042 | -0.02496187833 | -0.01779594488 | -0.02143191954 | 0.01610038482 | -0.02526108421 | -0.01023157529 | -0.02369395791 | 0.004453591261 | -0.02684205415
K2O | -0.01578857626 | -0.006983746022 | 0 | 0.04991224059 | 0.0001150286149 | 0.02043016385 | 0.01553928956 | 0.02840793573 | -0.01382490696 | -0.04432709183 | 0.0158189042 | -0.003069966724 | -0.03238113187 | -0.02352871813
CaO | -0.01537074874 | 0.01563438832 | 0.05142949053 | 0 | -0.005616199843 | 0.01789801149 | 0.0144584611 | 0.02077135863 | -0.05303921382 | -0.05114154712 | -0.03704707241 | -0.05378194118 | -0.02237638583 | -0.006680069235
MgO | -0.02455972311 | -0.0404049001 | -0.0001940893569 | -0.01014214053 | 0 | -0.001559386205 | 0.01942101628 | 0.01665021686 | -0.04516243006 | -0.00532533291 | 0.009688221651 | -0.001759576271 | -0.01818537351 | -0.003672752431
Al2O3 | -0.01938442089 | -0.02027748486 | 0.02622700673 | 0.02049457744 | 0.003436499198 | 0 | 0.02422735043 | 0.02286070745 | -0.04191688243 | -0.03662996252 | 0.03545095121 | -0.0232180791 | -0.0188858385 | -0.01455556721
Fe2O3 | -0.01028283058 | -0.01492628695 | 0.01963217353 | 0.01503352131 | 0.02286506176 | 0.02194333063 | 0 | 0.0528221154 | -0.02008842053 | 0.006997841936 | 0.03319043092 | 0.01602951478 | -0.03301765835 | -0.004062372455
CuO | 0.01252564324 | -0.02508958014 | 0.02698554151 | 0.0164727141 | 0.01577214033 | 0.01541144298 | 0.04673715332 | 0 | -0.03369120377 | -0.06234894984 | 0.00164540079 | -0.04217071784 | -0.01888506085 | -0.04053630594
PbO | -0.05996104153 | 0.01396675539 | -0.01213510841 | -0.05547122375 | -0.04102841413 | -0.04537448157 | -0.02452662982 | -0.0326058589 | 0 | -0.00975777747 | -0.05125790879 | -0.06446156586 | 0.0009527319466 | -0.03154700775
BaO | -0.07827465778 | -0.02604534424 | -0.03967045057 | -0.05332647563 | -0.003002579242 | -0.03983371981 | 0.003373606333 | -0.06073936242 | -0.008867223594 | 0 | -0.008392685178 | -0.02162502008 | 0.006519416585 | -0.04640342547
P2O5 | 0.01289542386 | -0.02098636685 | 0.01040902294 | -0.04518469166 | 0.004993205348 | 0.02377340042 | 0.02508762692 | -0.002781967591 | -0.05880242731 | -0.01563982093 | 0 | -0.003588136603 | -0.01387064347 | -0.04044853591
SrO | -0.07576037239 | -0.03850272347 | -0.01271746965 | -0.07042677833 | -0.009815682247 | -0.04040296714 | 0.001273535059 | -0.05564456829 | -0.07628536605 | -0.03090946632 | -0.007615387279 | 0 | -0.0003435930446 | -0.0408100293
SnO2 | -0.01977248316 | 0.001721907041 | -0.03065932136 | -0.02747611189 | -0.01717919593 | -0.02661164009 | -0.03779468906 | -0.01888506085 | -0.0005841404582 | 0.003807430903 | -0.008881403155 | 0.00668582214 | 0 | -0.02022812944
SO2 | -0.03298322413 | -0.02951025561 | -0.02143029773 | -0.0118469885 | -0.00274153207 | -0.02266682606 | -0.009800725411 | -0.04053630594 | -0.03301453728 | -0.04858972842 | -0.03397712555 | -0.02938410498 | -0.02022812944 | 0

## 40_42_各母序列关联差异摘要
类型 | 母序列 | 有效比较数 | 均值 | 标准差 | 最大关联成分 | 最小关联成分
高钾 | SiO2 | 13 | 0.8888725805 | 0.02917026117 | Al2O3 | Na2O
高钾 | Na2O | 13 | 0.8712689075 | 0.01587294855 | PbO | MgO
高钾 | K2O | 13 | 0.9034690442 | 0.02853533005 | CaO | BaO
高钾 | CaO | 13 | 0.909022727 | 0.02994608507 | K2O | SnO2
高钾 | MgO | 13 | 0.9008075559 | 0.02793814041 | Al2O3 | Na2O
高钾 | Al2O3 | 13 | 0.9107985365 | 0.03210183463 | CaO | SO2
高钾 | Fe2O3 | 13 | 0.9124630121 | 0.0290046014 | CuO | Na2O
高钾 | CuO | 13 | 0.904991436 | 0.02910476346 | Fe2O3 | Na2O
高钾 | PbO | 13 | 0.889329803 | 0.01666414692 | BaO | SO2
高钾 | BaO | 13 | 0.8881033526 | 0.02262892806 | PbO | SiO2
高钾 | P2O5 | 13 | 0.9000870177 | 0.02802740884 | Fe2O3 | Na2O
高钾 | SrO | 13 | 0.8833332556 | 0.02330130988 | P2O5 | SiO2
高钾 | SnO2 | 13 | 0.8812340361 | 0.01076089339 | Na2O | CuO
高钾 | SO2 | 13 | 0.8711854533 | 0.01110023989 | SnO2 | SiO2
铅钡 | SiO2 | 13 | 0.9160032257 | 0.02020002696 | Al2O3 | SO2
铅钡 | Na2O | 13 | 0.8867206719 | 0.008602679741 | SiO2 | P2O5
铅钡 | K2O | 13 | 0.9042137038 | 0.01061868417 | Al2O3 | Na2O
铅钡 | CaO | 13 | 0.9186274553 | 0.02145966762 | P2O5 | Na2O
铅钡 | MgO | 13 | 0.9089003443 | 0.01970142682 | Al2O3 | SO2
铅钡 | Al2O3 | 13 | 0.9140424706 | 0.02136476392 | SiO2 | SO2
铅钡 | Fe2O3 | 13 | 0.904298672 | 0.01371760326 | CaO | Na2O
铅钡 | CuO | 13 | 0.9116969577 | 0.01579590664 | BaO | Na2O
铅钡 | PbO | 13 | 0.9211149976 | 0.02325111295 | SrO | SnO2
铅钡 | BaO | 13 | 0.9170485773 | 0.0199552218 | SrO | SnO2
铅钡 | P2O5 | 13 | 0.9096365494 | 0.01878565401 | CaO | Na2O
铅钡 | SrO | 13 | 0.9185610147 | 0.02046397028 | PbO | SnO2
铅钡 | SnO2 | 13 | 0.8962999603 | 0.009517551488 | SO2 | CuO
铅钡 | SO2 | 13 | 0.8970862057 | 0.009968629462 | SnO2 | MgO

## 41_42_论文表28对照
类型 | 母序列 | 子序列 | 重算关联度 | 论文表28_参考 | 差值
高钾 | SiO2 | Na2O | 0.8494932341 | 0.893 | -0.04350676587
高钾 | SiO2 | K2O | 0.9072724851 | 0.972 | -0.06472751489
高钾 | SiO2 | CaO | 0.9030999174 | 0.921 | -0.01790008255
高钾 | SiO2 | MgO | 0.9108397765 | 0.981 | -0.07016022354
高钾 | SiO2 | Al2O3 | 0.9317701641 | 0.98 | -0.0482298359
高钾 | SiO2 | Fe2O3 | 0.8971010918 | 0.982 | -0.08489890823
高钾 | SiO2 | CuO | 0.93078288 | 0.951 | -0.02021711997
高钾 | SiO2 | PbO | 0.873496557 | 0.97 | -0.09650344302
高钾 | SiO2 | BaO | 0.8546103436 | 0.962 | -0.1073896564
高钾 | SiO2 | P2O5 | 0.9166415013 | 0.986 | -0.06935849868
高钾 | SiO2 | SrO | 0.8636719126 | 0.968 | -0.1043280874
高钾 | SiO2 | SnO2 | 0.8664979538 | 0.962 | -0.0955020462
高钾 | SiO2 | SO2 | 0.8500657287 | 0.962 | -0.1119342713
铅钡 | SiO2 | Na2O | 0.8995704025 | 0.899 | 0.000570402526
铅钡 | SiO2 | K2O | 0.9199747916 | 0.977 | -0.05702520835
铅钡 | SiO2 | CaO | 0.921237354 | 0.969 | -0.04776264598
铅钡 | SiO2 | MgO | 0.9314890536 | 0.975 | -0.04351094644
铅钡 | SiO2 | Al2O3 | 0.9530785945 | 0.667 | 0.2860785945
铅钡 | SiO2 | Fe2O3 | 0.9110460952 | 0.973 | -0.06195390481
铅钡 | SiO2 | CuO | 0.9151067449 | 0.978 | -0.0628932551
铅钡 | SiO2 | PbO | 0.9343458008 | 0.991 | -0.05665419919
铅钡 | SiO2 | BaO | 0.9357484714 | 0.987 | -0.05125152857
铅钡 | SiO2 | P2O5 | 0.8958041574 | 0.949 | -0.05319584265
铅钡 | SiO2 | SrO | 0.9241783839 | 0.987 | -0.06282161613
铅钡 | SiO2 | SnO2 | 0.8843182397 | 0.959 | -0.07468176032
铅钡 | SiO2 | SO2 | 0.8821438446 | 0.932 | -0.04985615542

## 索引
工作表 | CSV文件 | 行数
01_00_closed | 00_closed.csv | 67
02_00_paper_clr | 00_paper_clr.csv | 67
03_00_replaced_clr | 00_replaced_clr.csv | 67
04_00_剔除记录 | 00_剔除记录.csv | 2
05_00_文物信息 | 00_文物信息.csv | 58
06_00_有效采样点_原始含量 | 00_有效采样点_原始含量.csv | 67
07_00_未知样本_原始含量 | 00_未知样本_原始含量.csv | 8
08_00_非零掩码 | 00_非零掩码.csv | 67
09_11_独立性检验 | 11_独立性检验.csv | 3
10_11_类型_期望频数 | 11_类型_期望频数.csv | 2
11_11_类型_频数 | 11_类型_频数.csv | 2
12_11_纹饰_期望频数 | 11_纹饰_期望频数.csv | 2
13_11_纹饰_频数 | 11_纹饰_频数.csv | 2
14_11_颜色_期望频数 | 11_颜色_期望频数.csv | 2
15_11_颜色_频数 | 11_颜色_频数.csv | 2
16_12_四组描述统计 | 12_四组描述统计.csv | 336
17_13_分组ARI | 13_分组ARI.csv | 2
18_13_回归系数与四阶段中心 | 13_回归系数与四阶段中心.csv | 28
19_13_按表11_12名单顺序回归_对照 | 13_按表11_12名单顺序回归_对照.csv | 28
20_13_论文阶段与Ward重算对照 | 13_论文阶段与Ward重算对照.csv | 67
21_13_铅钡_混合聚类检查 | 13_铅钡_混合聚类检查.csv | 78
22_13_风化前预测_shift | 13_风化前预测_shift.csv | 38
23_13_风化前预测_signed_sqrt | 13_风化前预测_signed_sqrt.csv | 38
24_13_高钾_混合聚类检查 | 13_高钾_混合聚类检查.csv | 27
25_21_决策树评估 | 21_决策树评估.csv | 28
26_21_分组交叉验证划分 | 21_分组交叉验证划分.csv | 335
27_21_训练树规则 | 21_训练树规则.csv | 8
28_21_论文固定阈值_训练样本对照 | 21_论文固定阈值_训练样本对照.csv | 67
29_22_Q亚类成员 | 22_Q亚类成员.csv | 67
30_22_R变量分组与自动代表 | 22_R变量分组与自动代表.csv | 56
31_22_亚类合理性指标 | 22_亚类合理性指标.csv | 4
32_23_亚类敏感性 | 23_亚类敏感性.csv | 48
33_31_未知样本分类与边界距离 | 31_未知样本分类与边界距离.csv | 8
34_32_未知样本敏感性 | 32_未知样本敏感性.csv | 48
35_41_逐点灰色关联系数_全部母序列 | 41_逐点灰色关联系数_全部母序列.csv | 12194
36_41_铅钡_灰色关联矩阵 | 41_铅钡_灰色关联矩阵.csv | 14
37_41_零均值成分排除记录 | 41_零均值成分排除记录.csv | 0
38_41_高钾_灰色关联矩阵 | 41_高钾_灰色关联矩阵.csv | 14
39_42_关联矩阵差异_高钾减铅钡 | 42_关联矩阵差异_高钾减铅钡.csv | 14
40_42_各母序列关联差异摘要 | 42_各母序列关联差异摘要.csv | 28
41_42_论文表28对照 | 42_论文表28对照.csv | 26